## Ref_1h
Ref_1h
df_MH_MA_VZ_3,8_Ref_1h_5_Lebensdauer_Langzeit | [5 empty] | df_MH_MA_VZ_3,8_Ref_1h_6_Lebensdauer_Langzeit | [5 empty] | df_MH_MA_VZ_3,8_Ref_1h_7_Lebensdauer_Langzeit | [5 empty] | df_MH_MA_VZ_3,8_Ref_1h_8_Lebensdauer_Langzeit | [5 empty] | Mittelwert Ref 1h
Zyklus | spezifische Kapazität C/2 | Ah-Step C/2 | Zyklus | spezifische Kapazität C/10 | Ah-Step C/10 | Zyklus | spezifische Kapazität C/2 | Ah-Step C/2 | Zyklus | spezifische Kapazität C/10 | Ah-Step C/10 | Zyklus | spezifische Kapazität C/2 | Ah-Step C/2 | Zyklus | spezifische Kapazität C/10 | Ah-Step C/10 | Zyklus | spezifische Kapazität C/2 | Ah-Step C/2 | Zyklus | spezifische Kapazität C/10 | Ah-Step C/10 | Zyklus | spezifische Kapazität C/2 | Std spezifische Kapazität C/2 | SOH C/2 | Std SOH C/2 | Zyklus | spezifische Kapazität C/10 | Std spezifische Kapazität C/10 | SOH C/10 | Std SOH C/10
6 | 144.8208 | 0.004319 | 1 | 158.8054 | 0.004736065 | 6 | 143.8587 | 0.004304119 | 1 | 157.887 | 0.004723833 | 6 | 141.1747 | 0.004156053 | 1 | 155.4317 | 0.004575766 | 6 | 144.1369 | 0.004257093 | 1 | 158.24 | 0.004673631 | 6 | 143.4978 | 1.600583 | 100 | 0 | 1 | 157.591 | 1.488412 | 100 | 0
7 | 144.6758 | 0.004314676 | 2 | 158.1896 | 0.004717701 | 7 | 143.7139 | 0.004299786 | 2 | 157.3059 | 0.004706445 | 7 | 141.0267 | 0.004151696 | 2 | 154.871 | 0.004559258 | 7 | 143.9756 | 0.004252328 | 2 | 157.6504 | 0.004656217 | 7 | 143.348 | 1.599887 | 99.89561 | 0.005445516 | 2 | 157.0042 | 1.467935 | 99.6277 | 0.01139352
8 | 144.5226 | 0.004310108 | 101 | 150.1463 | 0.004477824 | 8 | 143.5494 | 0.004294866 | 101 | 149.3686 | 0.00446897 | 8 | 140.8484 | 0.004146447 | 101 | 147.3179 | 0.004336901 | 8 | 143.7994 | 0.004247125 | 101 | 149.4938 | 0.004415311 | 8 | 143.18 | 1.608196 | 99.77847 | 0.01339857 | 101 | 149.0816 | 1.224292 | 94.60118 | 0.1307494
9 | 144.3816 | 0.004305904 | 102 | 150.0188 | 0.004474021 | 9 | 143.3966 | 0.004290293 | 102 | 149.242 | 0.004465183 | 9 | 140.6957 | 0.004141951 | 102 | 147.1724 | 0.00433262 | 9 | 143.6501 | 0.004242717 | 102 | 149.3509 | 0.004411089 | 9 | 143.031 | 1.611907 | 99.67463 | 0.01686835 | 102 | 148.946 | 1.231243 | 94.51509 | 0.1281558
10 | 144.2418 | 0.004301735 | 151 | 146.2947 | 0.004362957 | 10 | 143.2611 | 0.004286238 | 151 | 145.5505 | 0.004354736 | 10 | 140.553 | 0.004137749 | 151 | 143.5743 | 0.004226695 | 10 | 143.5049 | 0.004238428 | 151 | 145.6007 | 0.004300327 | 10 | 142.8902 | 1.612963 | 99.57648 | 0.01947687 | 151 | 145.2551 | 1.170824 | 92.17309 | 0.150391
11 | 144.1193 | 0.00429808 | 152 | 146.1358 | 0.004358219 | 11 | 143.1312 | 0.004282351 | 152 | 145.4239 | 0.004350947 | 11 | 140.4216 | 0.00413388 | 152 | 143.4196 | 0.004222141 | 11 | 143.3675 | 0.004234368 | 152 | 145.4488 | 0.004295841 | 11 | 142.7599 | 1.6148 | 99.48564 | 0.02392599 | 152 | 145.107 | 1.17231 | 92.07915 | 0.1500534
12 | 144.0078 | 0.004294755 | 201 | 141.8423 | 0.004230174 | 12 | 143.0083 | 0.004278675 | 201 | 141.2384 | 0.004225723 | 12 | 140.2938 | 0.00413012 | 201 | 139.2426 | 0.004099174 | 12 | 143.2365 | 0.004230501 | 201 | 141.1481 | 0.004168819 | 12 | 142.6366 | 1.619337 | 99.39971 | 0.03028978 | 201 | 140.8679 | 1.126473 | 89.38921 | 0.1671324
13 | 143.8891 | 0.004291216 | 202 | 141.6597 | 0.004224729 | 13 | 142.883 | 0.004274925 | 202 | 141.0698 | 0.004220676 | 13 | 140.1752 | 0.004126628 | 202 | 139.0186 | 0.004092578 | 13 | 143.1068 | 0.004226671 | 202 | 140.9756 | 0.004163724 | 13 | 142.5135 | 1.617458 | 99.31394 | 0.03258839 | 202 | 140.6809 | 1.148844 | 89.27048 | 0.1550347
14 | 143.7842 | 0.004288086 | 251 | 136.6368 | 0.00407493 | 14 | 142.7731 | 0.004271639 | 251 | 136.2286 | 0.004075833 | 14 | 140.0488 | 0.004122906 | 251 | 134.1372 | 0.003948875 | 14 | 142.9844 | 0.004223054 | 251 | 135.9228 | 0.00401449 | 14 | 142.3976 | 1.625307 | 99.23312 | 0.03988089 | 251 | 135.7314 | 1.102279 | 86.12978 | 0.1953885
15 | 143.6653 | 0.00428454 | 252 | 136.4134 | 0.004068267 | 15 | 142.6521 | 0.004268018 | 252 | 136.014 | 0.004069412 | 15 | 139.9372 | 0.004119622 | 252 | 133.9045 | 0.003942023 | 15 | 142.8595 | 0.004219364 | 252 | 135.6941 | 0.004007735 | 15 | 142.2785 | 1.620889 | 99.15013 | 0.04026563 | 252 | 135.5065 | 1.107812 | 85.98706 | 0.1956064
16 | 143.5579 | 0.004281338 | 301 | 130.6864 | 0.003897469 | 16 | 142.5472 | 0.00426488 | 301 | 130.5266 | 0.003905235 | 16 | 139.8289 | 0.004116433 | 301 | 127.9325 | 0.003766215 | 16 | 142.7505 | 0.004216147 | 301 | 129.9207 | 0.003837217 | 16 | 142.1711 | 1.621354 | 99.0753 | 0.04139986 | 301 | 129.7666 | 1.26638 | 82.34393 | 0.237022
17 | 143.4513 | 0.00427816 | 302 | 130.4689 | 0.003890984 | 17 | 142.4544 | 0.004262104 | 302 | 130.3127 | 0.003898836 | 17 | 139.7179 | 0.004113166 | 302 | 128.1889 | 0.003773762 | 17 | 142.6315 | 0.004212633 | 302 | 129.6572 | 0.003829434 | 17 | 142.0638 | 1.623102 | 99.00048 | 0.04659783 | 302 | 129.6569 | 1.039951 | 82.27544 | 0.2800141
18 | 143.3437 | 0.004274951 |  |  |  | 18 | 142.3373 | 0.004258599 |  |  |  | 18 | 139.6183 | 0.004110233 |  |  |  | 18 | 142.5263 | 0.004209523 |  |  |  | 18 | 141.9564 | 1.618777 | 98.92564 | 0.04431831
19 | 143.2433 | 0.004271954 |  |  |  | 19 | 142.2364 | 0.004255581 |  |  |  | 19 | 139.516 | 0.00410722 |  |  |  | 19 | 142.4165 | 0.004206281 |  |  |  | 19 | 141.853 | 1.618549 | 98.85361 | 0.04709493
20 | 143.1501 | 0.004269176 |  |  |  | 20 | 142.1308 | 0.004252421 |  |  |  | 20 | 139.4057 | 0.004103973 |  |  |  | 20 | 142.3154 | 0.004203296 |  |  |  | 20 | 141.7505 | 1.624905 | 98.78211 | 0.05083636
21 | 143.0492 | 0.004266166 |  |  |  | 21 | 142.0398 | 0.004249699 |  |  |  | 21 | 139.3201 | 0.004101455 |  |  |  | 21 | 142.2041 | 0.004200009 |  |  |  | 21 | 141.6533 | 1.617098 | 98.71443 | 0.05221978
22 | 142.9645 | 0.004263639 |  |  |  | 22 | 141.9473 | 0.004246932 |  |  |  | 22 | 139.2155 | 0.004098375 |  |  |  | 22 | 142.1108 | 0.004197252 |  |  |  | 22 | 141.5595 | 1.625068 | 98.64901 | 0.05666158
23 | 142.8623 | 0.004260593 |  |  |  | 23 | 141.8617 | 0.00424437 |  |  |  | 23 | 139.1129 | 0.004095355 |  |  |  | 23 | 142.0069 | 0.004194185 |  |  |  | 23 | 141.461 | 1.626424 | 98.58031 | 0.05932957
24 | 142.7689 | 0.004257807 |  |  |  | 24 | 141.7576 | 0.004241256 |  |  |  | 24 | 139.0174 | 0.004092542 |  |  |  | 24 | 141.9047 | 0.004191165 |  |  |  | 24 | 141.3621 | 1.625603 | 98.51145 | 0.06085349
25 | 142.6686 | 0.004254815 |  |  |  | 25 | 141.661 | 0.004238366 |  |  |  | 25 | 138.9198 | 0.004089669 |  |  |  | 25 | 141.8034 | 0.004188173 |  |  |  | 25 | 141.2632 | 1.624486 | 98.44249 | 0.06148929
26 | 142.5839 | 0.004252289 |  |  |  | 26 | 141.5694 | 0.004235625 |  |  |  | 26 | 138.8273 | 0.004086946 |  |  |  | 26 | 141.698 | 0.004185062 |  |  |  | 26 | 141.1696 | 1.625401 | 98.3773 | 0.06706821
27 | 142.4842 | 0.004249317 |  |  |  | 27 | 141.4691 | 0.004232626 |  |  |  | 27 | 138.7312 | 0.004084119 |  |  |  | 27 | 141.6064 | 0.004182355 |  |  |  | 27 | 141.0727 | 1.624482 | 98.30977 | 0.0650014
28 | 142.392 | 0.004246566 |  |  |  | 28 | 141.38 | 0.004229959 |  |  |  | 28 | 138.6428 | 0.004081514 |  |  |  | 28 | 141.5057 | 0.004179382 |  |  |  | 28 | 140.9801 | 1.622009 | 98.24524 | 0.06716898
29 | 142.3134 | 0.004244222 |  |  |  | 29 | 141.2993 | 0.004227545 |  |  |  | 29 | 138.5674 | 0.004079296 |  |  |  | 29 | 141.4215 | 0.004176895 |  |  |  | 29 | 140.9004 | 1.619688 | 98.1897 | 0.06820157
30 | 142.2266 | 0.004241634 |  |  |  | 30 | 141.2098 | 0.004224866 |  |  |  | 30 | 138.4728 | 0.00407651 |  |  |  | 30 | 141.3258 | 0.004174067 |  |  |  | 30 | 140.8087 | 1.622274 | 98.12579 | 0.07146862
31 | 142.1434 | 0.004239153 |  |  |  | 31 | 141.1393 | 0.004222758 |  |  |  | 31 | 138.38 | 0.004073778 |  |  |  | 31 | 141.2314 | 0.004171279 |  |  |  | 31 | 140.7235 | 1.626764 | 98.06637 | 0.0773526
88 | 137.1757 | 0.004091 |  |  |  | 88 | 136.2674 | 0.004076993 |  |  |  | 88 | 133.4433 | 0.003928448 |  |  |  | 88 | 136.0381 | 0.004017894 |  |  |  | 88 | 135.7311 | 1.602346 | 94.58718 | 0.1661916
89 | 137.1044 | 0.004088873 |  |  |  | 89 | 136.1997 | 0.004074968 |  |  |  | 89 | 133.3775 | 0.003926511 |  |  |  | 89 | 135.9665 | 0.004015781 |  |  |  | 89 | 135.662 | 1.600108 | 94.53905 | 0.1666272
90 | 137.0278 | 0.004086591 |  |  |  | 90 | 136.1155 | 0.00407245 |  |  |  | 90 | 133.299 | 0.003924198 |  |  |  | 90 | 135.8748 | 0.004013071 |  |  |  | 90 | 135.5793 | 1.599262 | 94.48139 | 0.1699465
91 | 136.9397 | 0.004083963 |  |  |  | 91 | 136.0322 | 0.004069957 |  |  |  | 91 | 133.2157 | 0.003921747 |  |  |  | 91 | 135.7885 | 0.004010523 |  |  |  | 91 | 135.494 | 1.597608 | 94.42199 | 0.1700838
92 | 136.852 | 0.004081346 |  |  |  | 92 | 135.9502 | 0.004067504 |  |  |  | 92 | 133.1313 | 0.003919261 |  |  |  | 92 | 135.7036 | 0.004008015 |  |  |  | 92 | 135.4093 | 1.596864 | 94.36291 | 0.1702707
93 | 136.7677 | 0.004078832 |  |  |  | 93 | 135.8611 | 0.004064837 |  |  |  | 93 | 133.0424 | 0.003916644 |  |  |  | 93 | 135.6172 | 0.004005464 |  |  |  | 93 | 135.3221 | 1.598371 | 94.30215 | 0.170536
94 | 136.6796 | 0.004076206 |  |  |  | 94 | 135.7794 | 0.004062394 |  |  |  | 94 | 132.9575 | 0.003914144 |  |  |  | 94 | 135.5227 | 0.004002671 |  |  |  | 94 | 135.2348 | 1.597209 | 94.24132 | 0.1735621
95 | 136.6006 | 0.004073849 |  |  |  | 95 | 135.6972 | 0.004059935 |  |  |  | 95 | 132.8827 | 0.003911942 |  |  |  | 95 | 135.4423 | 0.004000297 |  |  |  | 95 | 135.1557 | 1.59476 | 94.1862 | 0.1731886
96 | 136.5143 | 0.004071277 |  |  |  | 96 | 135.6145 | 0.00405746 |  |  |  | 96 | 132.7967 | 0.003909413 |  |  |  | 96 | 135.3554 | 0.003997731 |  |  |  | 96 | 135.0702 | 1.594965 | 94.12666 | 0.1741971
97 | 136.4258 | 0.004068635 |  |  |  | 97 | 135.5315 | 0.004054977 |  |  |  | 97 | 132.713 | 0.003906946 |  |  |  | 97 | 135.268 | 0.003995149 |  |  |  | 97 | 134.9845 | 1.59339 | 94.06694 | 0.174723
98 | 136.3433 | 0.004066175 |  |  |  | 98 | 135.4391 | 0.004052214 |  |  |  | 98 | 132.6292 | 0.003904481 |  |  |  | 98 | 135.1916 | 0.003992894 |  |  |  | 98 | 134.9008 | 1.593227 | 94.00858 | 0.1713484
99 | 136.2564 | 0.004063584 |  |  |  | 99 | 135.3495 | 0.004049532 |  |  |  | 99 | 132.5451 | 0.003902004 |  |  |  | 99 | 135.1024 | 0.00399026 |  |  |  | 99 | 134.8134 | 1.591482 | 93.94764 | 0.171473
100 | 136.1609 | 0.004060738 |  |  |  | 100 | 135.2645 | 0.004046988 |  |  |  | 100 | 132.4694 | 0.003899778 |  |  |  | 100 | 135.0172 | 0.003987742 |  |  |  | 100 | 134.728 | 1.58386 | 93.8882 | 0.1690672
106 | 135.5863 | 0.004043601 |  |  |  | 106 | 134.7078 | 0.004030333 |  |  |  | 106 | 131.8291 | 0.003880927 |  |  |  | 106 | 134.3996 | 0.003969503 |  |  |  | 106 | 134.1307 | 1.614686 | 93.47177 | 0.1924176
107 | 135.5262 | 0.004041806 |  |  |  | 107 | 134.6437 | 0.004028416 |  |  |  | 107 | 131.7703 | 0.003879195 |  |  |  | 107 | 134.3311 | 0.003967479 |  |  |  | 107 | 134.0678 | 1.613112 | 93.42794 | 0.1939344
108 | 135.4383 | 0.004039186 |  |  |  | 108 | 134.5457 | 0.004025482 |  |  |  | 108 | 131.6864 | 0.003876725 |  |  |  | 108 | 134.2366 | 0.003964689 |  |  |  | 108 | 133.9767 | 1.609679 | 93.36449 | 0.1935835
109 | 135.3475 | 0.004036477 |  |  |  | 109 | 134.4514 | 0.004022662 |  |  |  | 109 | 131.5877 | 0.00387382 |  |  |  | 109 | 134.1413 | 0.003961874 |  |  |  | 109 | 133.882 | 1.612748 | 93.29843 | 0.1952354
110 | 135.2519 | 0.004033626 |  |  |  | 110 | 134.3623 | 0.004019996 |  |  |  | 110 | 131.5029 | 0.003871322 |  |  |  | 110 | 134.0494 | 0.003959159 |  |  |  | 110 | 133.7916 | 1.608609 | 93.23547 | 0.1945825
111 | 135.1717 | 0.004031237 |  |  |  | 111 | 134.2749 | 0.004017381 |  |  |  | 111 | 131.4098 | 0.003868582 |  |  |  | 111 | 133.9601 | 0.003956522 |  |  |  | 111 | 133.7041 | 1.613411 | 93.17447 | 0.1973215
112 | 135.0845 | 0.004028633 |  |  |  | 112 | 134.189 | 0.004014809 |  |  |  | 112 | 131.3309 | 0.003866259 |  |  |  | 112 | 133.8772 | 0.003954073 |  |  |  | 112 | 133.6204 | 1.60983 | 93.11611 | 0.1957082
113 | 134.9883 | 0.004025767 |  |  |  | 113 | 134.1024 | 0.004012221 |  |  |  | 113 | 131.2413 | 0.003863624 |  |  |  | 113 | 133.7857 | 0.00395137 |  |  |  | 113 | 133.5295 | 1.608077 | 93.05276 | 0.1958539
114 | 134.9024 | 0.004023205 |  |  |  | 114 | 134.015 | 0.004009604 |  |  |  | 114 | 131.15 | 0.003860935 |  |  |  | 114 | 133.693 | 0.003948631 |  |  |  | 114 | 133.4401 | 1.610097 | 92.99048 | 0.1982515
115 | 134.8085 | 0.004020405 |  |  |  | 115 | 133.919 | 0.004006731 |  |  |  | 115 | 131.0616 | 0.003858332 |  |  |  | 115 | 133.6 | 0.003945885 |  |  |  | 115 | 133.3473 | 1.607305 | 92.9258 | 0.1972496
116 | 134.7146 | 0.004017603 |  |  |  | 116 | 133.8342 | 0.004004195 |  |  |  | 116 | 130.9665 | 0.003855531 |  |  |  | 116 | 133.5083 | 0.003943177 |  |  |  | 116 | 133.2559 | 1.609084 | 92.86209 | 0.1988167
117 | 134.6234 | 0.004014882 |  |  |  | 117 | 133.7484 | 0.004001629 |  |  |  | 117 | 130.8907 | 0.003853301 |  |  |  | 117 | 133.4246 | 0.003940704 |  |  |  | 117 | 133.1718 | 1.602787 | 92.80351 | 0.1963938
118 | 134.5459 | 0.004012572 |  |  |  | 118 | 133.6554 | 0.003998845 |  |  |  | 118 | 130.8107 | 0.003850945 |  |  |  | 118 | 133.331 | 0.00393794 |  |  |  | 118 | 133.0857 | 1.601316 | 92.74356 | 0.1983174
119 | 134.4433 | 0.004009512 |  |  |  | 119 | 133.5683 | 0.003996241 |  |  |  | 119 | 130.7088 | 0.003847947 |  |  |  | 119 | 133.247 | 0.003935458 |  |  |  | 119 | 132.9919 | 1.603769 | 92.67811 | 0.1963898
120 | 134.3541 | 0.004006851 |  |  |  | 120 | 133.4908 | 0.003993921 |  |  |  | 120 | 130.6231 | 0.003845422 |  |  |  | 120 | 133.1507 | 0.003932616 |  |  |  | 120 | 132.9047 | 1.603173 | 92.61736 | 0.2005393
121 | 134.2648 | 0.004004188 |  |  |  | 121 | 133.3983 | 0.003991153 |  |  |  | 121 | 130.5303 | 0.003842691 |  |  |  | 121 | 133.058 | 0.003929876 |  |  |  | 121 | 132.8128 | 1.604258 | 92.55335 | 0.2014636
122 | 134.1775 | 0.004001584 |  |  |  | 122 | 133.31 | 0.003988511 |  |  |  | 122 | 130.4449 | 0.003840177 |  |  |  | 122 | 132.967 | 0.003927189 |  |  |  | 122 | 132.7248 | 1.603045 | 92.49203 | 0.2023026
123 | 134.0817 | 0.003998729 |  |  |  | 123 | 133.2252 | 0.003985975 |  |  |  | 123 | 130.3678 | 0.003837907 |  |  |  | 123 | 132.8776 | 0.003924548 |  |  |  | 123 | 132.6381 | 1.595867 | 92.43161 | 0.2010618
124 | 134.0042 | 0.003996417 |  |  |  | 124 | 133.1331 | 0.003983218 |  |  |  | 124 | 130.279 | 0.003835292 |  |  |  | 124 | 132.7849 | 0.003921812 |  |  |  | 124 | 132.5503 | 1.598682 | 92.37041 | 0.2036979
125 | 133.9092 | 0.003993584 |  |  |  | 125 | 133.042 | 0.003980492 |  |  |  | 125 | 130.1886 | 0.003832632 |  |  |  | 125 | 132.6931 | 0.0039191 |  |  |  | 125 | 132.4582 | 1.597118 | 92.30625 | 0.2033514
126 | 133.8143 | 0.003990755 |  |  |  | 126 | 132.9566 | 0.003977937 |  |  |  | 126 | 130.0874 | 0.003829652 |  |  |  | 126 | 132.6045 | 0.003916483 |  |  |  | 126 | 132.3657 | 1.601602 | 92.24174 | 0.2044541
127 | 133.7202 | 0.003987946 |  |  |  | 127 | 132.8736 | 0.003975456 |  |  |  | 127 | 129.9988 | 0.003827043 |  |  |  | 127 | 132.5112 | 0.003913728 |  |  |  | 127 | 132.2759 | 1.600402 | 92.1792 | 0.2061674
128 | 133.6284 | 0.003985209 |  |  |  | 128 | 132.7697 | 0.003972345 |  |  |  | 128 | 129.911 | 0.00382446 |  |  |  | 128 | 132.4193 | 0.003911012 |  |  |  | 128 | 132.1821 | 1.596974 | 92.1138 | 0.2035247
129 | 133.544 | 0.003982693 |  |  |  | 129 | 132.6805 | 0.003969679 |  |  |  | 129 | 129.8157 | 0.003821654 |  |  |  | 129 | 132.3267 | 0.003908279 |  |  |  | 129 | 132.0917 | 1.601188 | 92.05082 | 0.2062361
130 | 133.45 | 0.00397989 |  |  |  | 130 | 132.5944 | 0.003967102 |  |  |  | 130 | 129.7246 | 0.003818973 |  |  |  | 130 | 132.2311 | 0.003905454 |  |  |  | 130 | 132 | 1.600693 | 91.98691 | 0.208226
131 | 133.3586 | 0.003977163 |  |  |  | 131 | 132.5 | 0.003964276 |  |  |  | 131 | 129.638 | 0.003816421 |  |  |  | 131 | 132.1417 | 0.003902815 |  |  |  | 131 | 131.9096 | 1.598164 | 91.92386 | 0.2067651
132 | 133.2641 | 0.003974344 |  |  |  | 132 | 132.4122 | 0.003961651 |  |  |  | 132 | 129.5368 | 0.003813443 |  |  |  | 132 | 132.042 | 0.003899871 |  |  |  | 132 | 131.8138 | 1.601903 | 91.85709 | 0.2105482
133 | 133.1683 | 0.003971488 |  |  |  | 133 | 132.3204 | 0.003958904 |  |  |  | 133 | 129.4557 | 0.003811056 |  |  |  | 133 | 131.9523 | 0.003897219 |  |  |  | 133 | 131.7242 | 1.595728 | 91.79468 | 0.2083595
134 | 133.0881 | 0.003969095 |  |  |  | 134 | 132.2313 | 0.003956238 |  |  |  | 134 | 129.3598 | 0.003808234 |  |  |  | 134 | 131.8641 | 0.003894616 |  |  |  | 134 | 131.6358 | 1.601647 | 91.73307 | 0.2106748
135 | 132.9901 | 0.003966174 |  |  |  | 135 | 132.1409 | 0.003953532 |  |  |  | 135 | 129.2682 | 0.003805535 |  |  |  | 135 | 131.7753 | 0.003891994 |  |  |  | 135 | 131.5436 | 1.600038 | 91.66882 | 0.2092678
136 | 132.9024 | 0.003963558 |  |  |  | 136 | 132.0391 | 0.003950488 |  |  |  | 136 | 129.1856 | 0.003803105 |  |  |  | 136 | 131.6742 | 0.003889008 |  |  |  | 136 | 131.4504 | 1.595223 | 91.60385 | 0.2097569
137 | 132.8004 | 0.003960516 |  |  |  | 137 | 131.9603 | 0.003948129 |  |  |  | 137 | 129.0889 | 0.003800258 |  |  |  | 137 | 131.5821 | 0.003886287 |  |  |  | 137 | 131.3579 | 1.596065 | 91.53943 | 0.2114469
138 | 132.711 | 0.00395785 |  |  |  | 138 | 131.8677 | 0.003945358 |  |  |  | 138 | 129.0012 | 0.003797676 |  |  |  | 138 | 131.4947 | 0.003883706 |  |  |  | 138 | 131.2687 | 1.594947 | 91.47721 | 0.2102826
139 | 132.6226 | 0.003955212 |  |  |  | 139 | 131.7681 | 0.00394238 |  |  |  | 139 | 128.9007 | 0.003794716 |  |  |  | 139 | 131.392 | 0.003880671 |  |  |  | 139 | 131.1708 | 1.598631 | 91.40901 | 0.2135313
140 | 132.5217 | 0.003952203 |  |  |  | 140 | 131.6784 | 0.003939696 |  |  |  | 140 | 128.8203 | 0.003792351 |  |  |  | 140 | 131.3031 | 0.003878047 |  |  |  | 140 | 131.0809 | 1.590852 | 91.34637 | 0.2104965
141 | 132.4338 | 0.003949583 |  |  |  | 141 | 131.5834 | 0.003936854 |  |  |  | 141 | 128.7265 | 0.003789589 |  |  |  | 141 | 131.2066 | 0.003875196 |  |  |  | 141 | 130.9876 | 1.592378 | 91.28135 | 0.2123259
142 | 132.3521 | 0.003947146 |  |  |  | 142 | 131.497 | 0.003934269 |  |  |  | 142 | 128.6269 | 0.003786657 |  |  |  | 142 | 131.1086 | 0.003872301 |  |  |  | 142 | 130.8961 | 1.599522 | 91.21758 | 0.218063
143 | 132.248 | 0.003944041 |  |  |  | 143 | 131.3995 | 0.003931352 |  |  |  | 143 | 128.5391 | 0.003784073 |  |  |  | 143 | 131.0174 | 0.00386961 |  |  |  | 143 | 130.801 | 1.593208 | 91.15132 | 0.2143037
144 | 132.151 | 0.003941149 |  |  |  | 144 | 131.3142 | 0.003928799 |  |  |  | 144 | 128.4532 | 0.003781542 |  |  |  | 144 | 130.9297 | 0.003867017 |  |  |  | 144 | 130.712 | 1.589881 | 91.0893 | 0.2132178
145 | 132.0552 | 0.003938292 |  |  |  | 145 | 131.2094 | 0.003925663 |  |  |  | 145 | 128.357 | 0.003778711 |  |  |  | 145 | 130.8408 | 0.003864393 |  |  |  | 145 | 130.6156 | 1.589242 | 91.02211 | 0.2097664
146 | 131.9587 | 0.003935415 |  |  |  | 146 | 131.1162 | 0.003922876 |  |  |  | 146 | 128.263 | 0.003775943 |  |  |  | 146 | 130.7425 | 0.003861491 |  |  |  | 146 | 130.5201 | 1.588407 | 90.95557 | 0.2109233
147 | 131.8606 | 0.003932488 |  |  |  | 147 | 131.0232 | 0.003920092 |  |  |  | 147 | 128.1733 | 0.003773304 |  |  |  | 147 | 130.6544 | 0.003858886 |  |  |  | 147 | 130.4279 | 1.585493 | 90.89129 | 0.208575
148 | 131.7788 | 0.00393005 |  |  |  | 148 | 130.9409 | 0.00391763 |  |  |  | 148 | 128.0766 | 0.003770455 |  |  |  | 148 | 130.5466 | 0.003855704 |  |  |  | 148 | 130.3357 | 1.591338 | 90.82705 | 0.2174708
149 | 131.6792 | 0.003927078 |  |  |  | 149 | 130.8417 | 0.003914661 |  |  |  | 149 | 127.9826 | 0.00376769 |  |  |  | 149 | 130.4584 | 0.003853098 |  |  |  | 149 | 130.2405 | 1.589199 | 90.76067 | 0.2140775
150 | 131.5782 | 0.003924067 |  |  |  | 150 | 130.7592 | 0.003912194 |  |  |  | 150 | 127.8968 | 0.003765164 |  |  |  | 150 | 130.3602 | 0.003850199 |  |  |  | 150 | 130.1486 | 1.584497 | 90.69669 | 0.2157425
156 | 131.0019 | 0.003906878 |  |  |  | 156 | 130.1975 | 0.003895388 |  |  |  | 156 | 127.2647 | 0.003746554 |  |  |  | 156 | 129.7544 | 0.003832304 |  |  |  | 156 | 129.5546 | 1.611577 | 90.28255 | 0.2353344
157 | 130.9204 | 0.00390445 |  |  |  | 157 | 130.11 | 0.00389277 |  |  |  | 157 | 127.1925 | 0.003744428 |  |  |  | 157 | 129.6732 | 0.003829907 |  |  |  | 157 | 129.474 | 1.606413 | 90.22642 | 0.2329677
158 | 130.8231 | 0.003901547 |  |  |  | 158 | 130.0052 | 0.003889636 |  |  |  | 158 | 127.1031 | 0.003741796 |  |  |  | 158 | 129.5784 | 0.003827108 |  |  |  | 158 | 129.3775 | 1.601793 | 90.15914 | 0.2299721
159 | 130.7253 | 0.00389863 |  |  |  | 159 | 129.9019 | 0.003886544 |  |  |  | 159 | 126.9927 | 0.003738547 |  |  |  | 159 | 129.4729 | 0.003823991 |  |  |  | 159 | 129.2732 | 1.6067 | 90.08646 | 0.2327853
160 | 130.6221 | 0.003895553 |  |  |  | 160 | 129.8083 | 0.003883743 |  |  |  | 160 | 126.8992 | 0.003735795 |  |  |  | 160 | 129.3748 | 0.003821094 |  |  |  | 160 | 129.1761 | 1.603573 | 90.0188 | 0.2325242
161 | 130.53 | 0.003892805 |  |  |  | 161 | 129.7222 | 0.003881167 |  |  |  | 161 | 126.8084 | 0.003733122 |  |  |  | 161 | 129.2757 | 0.003818167 |  |  |  | 161 | 129.0841 | 1.603447 | 89.95466 | 0.2357369
162 | 130.4359 | 0.00389 |  |  |  | 162 | 129.624 | 0.003878231 |  |  |  | 162 | 126.7209 | 0.003730545 |  |  |  | 162 | 129.1954 | 0.003815795 |  |  |  | 162 | 128.9941 | 1.600404 | 89.89195 | 0.2307354
163 | 130.3316 | 0.003886888 |  |  |  | 163 | 129.5128 | 0.003874901 |  |  |  | 163 | 126.6176 | 0.003727504 |  |  |  | 163 | 129.0966 | 0.003812878 |  |  |  | 163 | 128.8896 | 1.599216 | 89.81917 | 0.228007
164 | 130.2305 | 0.003883874 |  |  |  | 164 | 129.4256 | 0.003872295 |  |  |  | 164 | 126.5202 | 0.003724638 |  |  |  | 164 | 128.9943 | 0.003809857 |  |  |  | 164 | 128.7927 | 1.599234 | 89.75161 | 0.2311198
165 | 130.1239 | 0.003880694 |  |  |  | 165 | 129.3144 | 0.003868967 |  |  |  | 165 | 126.4278 | 0.003721916 |  |  |  | 165 | 128.8923 | 0.003806845 |  |  |  | 165 | 128.6896 | 1.592115 | 89.6798 | 0.2273872
166 | 130.0232 | 0.003877691 |  |  |  | 166 | 129.2157 | 0.003866012 |  |  |  | 166 | 126.3246 | 0.003718879 |  |  |  | 166 | 128.7877 | 0.003803755 |  |  |  | 166 | 128.5878 | 1.593375 | 89.60885 | 0.2294611
167 | 129.9286 | 0.00387487 |  |  |  | 167 | 129.1301 | 0.003863453 |  |  |  | 167 | 126.2192 | 0.003715776 |  |  |  | 167 | 128.6857 | 0.00380074 |  |  |  | 167 | 128.4909 | 1.599385 | 89.54128 | 0.2350859
168 | 129.8279 | 0.003871868 |  |  |  | 168 | 129.0283 | 0.003860408 |  |  |  | 168 | 126.1289 | 0.003713118 |  |  |  | 168 | 128.5843 | 0.003797745 |  |  |  | 168 | 128.3924 | 1.5943 | 89.47265 | 0.2339736
169 | 129.721 | 0.00386868 |  |  |  | 169 | 128.9267 | 0.003857368 |  |  |  | 169 | 126.0258 | 0.003710083 |  |  |  | 169 | 128.494 | 0.003795079 |  |  |  | 169 | 128.2919 | 1.593896 | 89.40262 | 0.2306641
170 | 129.617 | 0.003865578 |  |  |  | 170 | 128.8279 | 0.00385441 |  |  |  | 170 | 125.9318 | 0.003707314 |  |  |  | 170 | 128.3794 | 0.003791694 |  |  |  | 170 | 128.189 | 1.58942 | 89.33095 | 0.2335245
171 | 129.5207 | 0.003862705 |  |  |  | 171 | 128.7357 | 0.003851654 |  |  |  | 171 | 125.8264 | 0.003704213 |  |  |  | 171 | 128.2865 | 0.00378895 |  |  |  | 171 | 128.0923 | 1.594389 | 89.26354 | 0.2350634
172 | 129.4237 | 0.003859813 |  |  |  | 172 | 128.6289 | 0.003848457 |  |  |  | 172 | 125.7247 | 0.003701218 |  |  |  | 172 | 128.1818 | 0.003785858 |  |  |  | 172 | 127.9898 | 1.595014 | 89.19206 | 0.2358352
173 | 129.3196 | 0.003856707 |  |  |  | 173 | 128.531 | 0.003845528 |  |  |  | 173 | 125.6294 | 0.003698413 |  |  |  | 173 | 128.0725 | 0.00378263 |  |  |  | 173 | 127.8881 | 1.591454 | 89.12123 | 0.2376596
174 | 129.2166 | 0.003853636 |  |  |  | 174 | 128.4389 | 0.003842773 |  |  |  | 174 | 125.5269 | 0.003695396 |  |  |  | 174 | 127.9719 | 0.003779658 |  |  |  | 174 | 127.7886 | 1.592775 | 89.05185 | 0.239701
175 | 129.1254 | 0.003850915 |  |  |  | 175 | 128.334 | 0.003839635 |  |  |  | 175 | 125.4305 | 0.003692558 |  |  |  | 175 | 127.8771 | 0.003776859 |  |  |  | 175 | 127.6917 | 1.593242 | 88.98437 | 0.2385976
176 | 129.0163 | 0.003847662 |  |  |  | 176 | 128.2243 | 0.003836353 |  |  |  | 176 | 125.3284 | 0.003689552 |  |  |  | 176 | 127.7727 | 0.003773776 |  |  |  | 176 | 127.5854 | 1.590044 | 88.91029 | 0.2366597
177 | 128.9131 | 0.003844584 |  |  |  | 177 | 128.1269 | 0.003833437 |  |  |  | 177 | 125.2337 | 0.003686764 |  |  |  | 177 | 127.6732 | 0.003770836 |  |  |  | 177 | 127.4867 | 1.586931 | 88.8415 | 0.2361481
178 | 128.8243 | 0.003841937 |  |  |  | 178 | 128.032 | 0.003830598 |  |  |  | 178 | 125.1329 | 0.003683796 |  |  |  | 178 | 127.5615 | 0.003767539 |  |  |  | 178 | 127.3877 | 1.590956 | 88.77247 | 0.242614
179 | 128.7073 | 0.003838448 |  |  |  | 179 | 127.9248 | 0.003827392 |  |  |  | 179 | 125.0315 | 0.003680812 |  |  |  | 179 | 127.4761 | 0.003765015 |  |  |  | 179 | 127.2849 | 1.586085 | 88.70088 | 0.2349043
180 | 128.6102 | 0.003835551 |  |  |  | 180 | 127.8296 | 0.003824543 |  |  |  | 180 | 124.9351 | 0.003677974 |  |  |  | 180 | 127.3685 | 0.003761839 |  |  |  | 180 | 127.1859 | 1.585597 | 88.63184 | 0.2382008
181 | 128.5045 | 0.003832399 |  |  |  | 181 | 127.7304 | 0.003821575 |  |  |  | 181 | 124.8369 | 0.003675083 |  |  |  | 181 | 127.2621 | 0.003758695 |  |  |  | 181 | 127.0835 | 1.582904 | 88.5605 | 0.2391642
182 | 128.4029 | 0.00382937 |  |  |  | 182 | 127.6215 | 0.003818318 |  |  |  | 182 | 124.7299 | 0.003671932 |  |  |  | 182 | 127.1515 | 0.00375543 |  |  |  | 182 | 126.9765 | 1.584164 | 88.48593 | 0.2409208
183 | 128.3062 | 0.003826486 |  |  |  | 183 | 127.5238 | 0.003815394 |  |  |  | 183 | 124.6207 | 0.003668718 |  |  |  | 183 | 127.061 | 0.003752756 |  |  |  | 183 | 126.8779 | 1.590149 | 88.41722 | 0.2411125
184 | 128.1942 | 0.003823145 |  |  |  | 184 | 127.4209 | 0.003812315 |  |  |  | 184 | 124.5355 | 0.003666209 |  |  |  | 184 | 126.9617 | 0.003749822 |  |  |  | 184 | 126.7781 | 1.579188 | 88.34767 | 0.2365676
185 | 128.1038 | 0.003820448 |  |  |  | 185 | 127.3191 | 0.003809271 |  |  |  | 185 | 124.4239 | 0.003662925 |  |  |  | 185 | 126.8551 | 0.003746674 |  |  |  | 185 | 126.6755 | 1.587048 | 88.27613 | 0.2413949
186 | 127.9932 | 0.003817151 |  |  |  | 186 | 127.2268 | 0.003806509 |  |  |  | 186 | 124.3219 | 0.00365992 |  |  |  | 186 | 126.7482 | 0.003743517 |  |  |  | 186 | 126.5725 | 1.585646 | 88.20439 | 0.2436536
187 | 127.8759 | 0.003813653 |  |  |  | 187 | 127.117 | 0.003803223 |  |  |  | 187 | 124.2206 | 0.003656939 |  |  |  | 187 | 126.6483 | 0.003740568 |  |  |  | 187 | 126.4655 | 1.579752 | 88.12981 | 0.2390607
188 | 127.7827 | 0.003810873 |  |  |  | 188 | 127.0117 | 0.003800074 |  |  |  | 188 | 124.104 | 0.003653507 |  |  |  | 188 | 126.5385 | 0.003737325 |  |  |  | 188 | 126.3593 | 1.588525 | 88.05573 | 0.244134
189 | 127.6773 | 0.003807728 |  |  |  | 189 | 126.911 | 0.003797059 |  |  |  | 189 | 123.9999 | 0.003650443 |  |  |  | 189 | 126.436 | 0.003734297 |  |  |  | 189 | 126.256 | 1.588634 | 87.9838 | 0.244603
190 | 127.5703 | 0.003804539 |  |  |  | 190 | 126.8187 | 0.003794299 |  |  |  | 190 | 123.8985 | 0.003647457 |  |  |  | 190 | 126.3332 | 0.00373126 |  |  |  | 190 | 126.1552 | 1.588214 | 87.91352 | 0.2464355
191 | 127.4662 | 0.003801434 |  |  |  | 191 | 126.7114 | 0.003791086 |  |  |  | 191 | 123.7936 | 0.003644369 |  |  |  | 191 | 126.2413 | 0.003728546 |  |  |  | 191 | 126.0531 | 1.588598 | 87.84237 | 0.2431331
192 | 127.3556 | 0.003798134 |  |  |  | 192 | 126.6219 | 0.003788409 |  |  |  | 192 | 123.6943 | 0.003641445 |  |  |  | 192 | 126.1305 | 0.003725274 |  |  |  | 192 | 125.9506 | 1.586168 | 87.77091 | 0.2467232
193 | 127.2531 | 0.003795078 |  |  |  | 193 | 126.5066 | 0.003784961 |  |  |  | 193 | 123.5948 | 0.003638517 |  |  |  | 193 | 126.0253 | 0.003722166 |  |  |  | 193 | 125.845 | 1.582853 | 87.69734 | 0.2443662
194 | 127.1532 | 0.0037921 |  |  |  | 194 | 126.4044 | 0.003781903 |  |  |  | 194 | 123.4887 | 0.003635392 |  |  |  | 194 | 125.9209 | 0.003719083 |  |  |  | 194 | 125.7418 | 1.585343 | 87.62543 | 0.2462068
195 | 127.046 | 0.003788902 |  |  |  | 195 | 126.3006 | 0.003778796 |  |  |  | 195 | 123.386 | 0.00363237 |  |  |  | 195 | 125.8212 | 0.003716138 |  |  |  | 195 | 125.6384 | 1.583931 | 87.5534 | 0.2448059
196 | 126.9339 | 0.003785558 |  |  |  | 196 | 126.2029 | 0.003775874 |  |  |  | 196 | 123.2762 | 0.003629138 |  |  |  | 196 | 125.72 | 0.00371315 |  |  |  | 196 | 125.5333 | 1.585272 | 87.48008 | 0.2454974
197 | 126.8261 | 0.003782345 |  |  |  | 197 | 126.0968 | 0.0037727 |  |  |  | 197 | 123.1794 | 0.003626287 |  |  |  | 197 | 125.5978 | 0.003709539 |  |  |  | 197 | 125.425 | 1.579779 | 87.40469 | 0.2481923
198 | 126.7224 | 0.003779252 |  |  |  | 198 | 125.9856 | 0.003769372 |  |  |  | 198 | 123.0715 | 0.00362311 |  |  |  | 198 | 125.4991 | 0.003706625 |  |  |  | 198 | 125.3197 | 1.580901 | 87.33124 | 0.2461636
199 | 126.6123 | 0.003775967 |  |  |  | 199 | 125.8836 | 0.00376632 |  |  |  | 199 | 122.9656 | 0.003619993 |  |  |  | 199 | 125.4038 | 0.003703809 |  |  |  | 199 | 125.2163 | 1.580597 | 87.25921 | 0.2441655
200 | 126.499 | 0.003772587 |  |  |  | 200 | 125.7724 | 0.003762994 |  |  |  | 200 | 122.8651 | 0.003617035 |  |  |  | 200 | 125.2894 | 0.003700431 |  |  |  | 200 | 125.1065 | 1.574762 | 87.1827 | 0.2433833
206 | 125.9011 | 0.003754758 |  |  |  | 206 | 125.1989 | 0.003745836 |  |  |  | 206 | 122.1538 | 0.003596094 |  |  |  | 206 | 124.6607 | 0.003681863 |  |  |  | 206 | 124.4786 | 1.630978 | 86.74483 | 0.2774686
207 | 125.802 | 0.003751803 |  |  |  | 207 | 125.0932 | 0.003742672 |  |  |  | 207 | 122.0514 | 0.00359308 |  |  |  | 207 | 124.5564 | 0.003678782 |  |  |  | 207 | 124.3757 | 1.631373 | 86.67312 | 0.2780365
208 | 125.6967 | 0.003748662 |  |  |  | 208 | 124.983 | 0.003739375 |  |  |  | 208 | 121.9506 | 0.003590111 |  |  |  | 208 | 124.4512 | 0.003675674 |  |  |  | 208 | 124.2704 | 1.628539 | 86.59968 | 0.2764791
209 | 125.584 | 0.003745301 |  |  |  | 209 | 124.8744 | 0.003736127 |  |  |  | 209 | 121.8426 | 0.003586932 |  |  |  | 209 | 124.3396 | 0.00367238 |  |  |  | 209 | 124.1602 | 1.626955 | 86.52289 | 0.2767887
210 | 125.4735 | 0.003742005 |  |  |  | 210 | 124.7655 | 0.003732867 |  |  |  | 210 | 121.7348 | 0.003583759 |  |  |  | 210 | 124.2298 | 0.003669137 |  |  |  | 210 | 124.0509 | 1.625919 | 86.44674 | 0.2769545
211 | 125.3604 | 0.003738632 |  |  |  | 211 | 124.6547 | 0.003729553 |  |  |  | 211 | 121.6321 | 0.003580736 |  |  |  | 211 | 124.1242 | 0.003666018 |  |  |  | 211 | 123.9429 | 1.621595 | 86.37147 | 0.2744317
212 | 125.2565 | 0.003735535 |  |  |  | 212 | 124.5453 | 0.003726281 |  |  |  | 212 | 121.5234 | 0.003577535 |  |  |  | 212 | 124.007 | 0.003662557 |  |  |  | 212 | 123.8331 | 1.622611 | 86.29496 | 0.2773416
213 | 125.1352 | 0.003731916 |  |  |  | 213 | 124.4337 | 0.003722941 |  |  |  | 213 | 121.4099 | 0.003574194 |  |  |  | 213 | 123.9018 | 0.003659449 |  |  |  | 213 | 123.7201 | 1.62089 | 86.21626 | 0.2751925
214 | 125.0171 | 0.003728394 |  |  |  | 214 | 124.3228 | 0.003719622 |  |  |  | 214 | 121.2953 | 0.003570821 |  |  |  | 214 | 123.7801 | 0.003655854 |  |  |  | 214 | 123.6038 | 1.620136 | 86.13519 | 0.2775031
215 | 124.9048 | 0.003725045 |  |  |  | 215 | 124.2124 | 0.003716321 |  |  |  | 215 | 121.1823 | 0.003567493 |  |  |  | 215 | 123.668 | 0.003652542 |  |  |  | 215 | 123.4919 | 1.620798 | 86.05717 | 0.278537
216 | 124.7929 | 0.003721709 |  |  |  | 216 | 124.1032 | 0.003713053 |  |  |  | 216 | 121.0771 | 0.003564397 |  |  |  | 216 | 123.5562 | 0.003649241 |  |  |  | 216 | 123.3824 | 1.618016 | 85.98086 | 0.2783694
217 | 124.6742 | 0.003718169 |  |  |  | 217 | 123.9918 | 0.00370972 |  |  |  | 217 | 120.9634 | 0.00356105 |  |  |  | 217 | 123.4393 | 0.003645789 |  |  |  | 217 | 123.2672 | 1.616781 | 85.90061 | 0.2792787
218 | 124.5625 | 0.003714835 |  |  |  | 218 | 123.8826 | 0.003706453 |  |  |  | 218 | 120.8507 | 0.003557733 |  |  |  | 218 | 123.3292 | 0.003642538 |  |  |  | 218 | 123.1563 | 1.617653 | 85.82329 | 0.2801518
219 | 124.4552 | 0.003711637 |  |  |  | 219 | 123.7789 | 0.003703349 |  |  |  | 219 | 120.7488 | 0.003554733 |  |  |  | 219 | 123.2228 | 0.003639394 |  |  |  | 219 | 123.0514 | 1.615679 | 85.75024 | 0.2802771
220 | 124.3423 | 0.003708268 |  |  |  | 220 | 123.6595 | 0.003699777 |  |  |  | 220 | 120.6379 | 0.003551469 |  |  |  | 220 | 123.1111 | 0.003636096 |  |  |  | 220 | 122.9377 | 1.613772 | 85.67099 | 0.2785276
221 | 124.2282 | 0.003704868 |  |  |  | 221 | 123.5577 | 0.003696732 |  |  |  | 221 | 120.5293 | 0.003548271 |  |  |  | 221 | 122.9968 | 0.003632718 |  |  |  | 221 | 122.828 | 1.613032 | 85.59455 | 0.2810173
222 | 124.109 | 0.003701311 |  |  |  | 222 | 123.4443 | 0.00369334 |  |  |  | 222 | 120.4175 | 0.003544978 |  |  |  | 222 | 122.8833 | 0.003629367 |  |  |  | 222 | 122.7135 | 1.6106 | 85.51477 | 0.2803217
223 | 123.9957 | 0.003697933 |  |  |  | 223 | 123.3311 | 0.003689952 |  |  |  | 223 | 120.3117 | 0.003541866 |  |  |  | 223 | 122.7744 | 0.00362615 |  |  |  | 223 | 122.6032 | 1.607183 | 85.43793 | 0.2784736
224 | 123.8845 | 0.003694617 |  |  |  | 224 | 123.2315 | 0.003686973 |  |  |  | 224 | 120.1876 | 0.003538211 |  |  |  | 224 | 122.6468 | 0.003622382 |  |  |  | 224 | 122.4876 | 1.614536 | 85.35732 | 0.2876401
225 | 123.7788 | 0.003691464 |  |  |  | 225 | 123.1134 | 0.003683438 |  |  |  | 225 | 120.0884 | 0.003535292 |  |  |  | 225 | 122.5501 | 0.003619525 |  |  |  | 225 | 122.3827 | 1.609831 | 85.2842 | 0.2819122
226 | 123.6622 | 0.003687987 |  |  |  | 226 | 123.0025 | 0.003680121 |  |  |  | 226 | 119.9728 | 0.003531887 |  |  |  | 226 | 122.4332 | 0.003616074 |  |  |  | 226 | 122.2677 | 1.610255 | 85.20405 | 0.2836495
227 | 123.5467 | 0.003684541 |  |  |  | 227 | 122.8873 | 0.003676674 |  |  |  | 227 | 119.8589 | 0.003528534 |  |  |  | 227 | 122.3223 | 0.003612797 |  |  |  | 227 | 122.1538 | 1.609672 | 85.12467 | 0.2829196
228 | 123.4315 | 0.003681107 |  |  |  | 228 | 122.7798 | 0.003673458 |  |  |  | 228 | 119.7512 | 0.003525364 |  |  |  | 228 | 122.2001 | 0.003609189 |  |  |  | 228 | 122.0407 | 1.607066 | 85.04586 | 0.2853754
229 | 123.3052 | 0.003677339 |  |  |  | 229 | 122.6491 | 0.003669546 |  |  |  | 229 | 119.6442 | 0.003522215 |  |  |  | 229 | 122.0948 | 0.003606078 |  |  |  | 229 | 121.9233 | 1.597904 | 84.96412 | 0.2767389
230 | 123.1902 | 0.003673911 |  |  |  | 230 | 122.5558 | 0.003666755 |  |  |  | 230 | 119.5164 | 0.003518451 |  |  |  | 230 | 121.9586 | 0.003602055 |  |  |  | 230 | 121.8052 | 1.60665 | 84.88179 | 0.2894656
231 | 123.0814 | 0.003670667 |  |  |  | 231 | 122.4338 | 0.003663107 |  |  |  | 231 | 119.4057 | 0.003515193 |  |  |  | 231 | 121.8534 | 0.003598948 |  |  |  | 231 | 121.6936 | 1.605626 | 84.80398 | 0.2862262
232 | 122.9602 | 0.003667051 |  |  |  | 232 | 122.33 | 0.003660001 |  |  |  | 232 | 119.2933 | 0.003511885 |  |  |  | 232 | 121.7364 | 0.003595494 |  |  |  | 232 | 121.58 | 1.604256 | 84.72483 | 0.2884776
233 | 122.8459 | 0.003663641 |  |  |  | 233 | 122.2194 | 0.003656691 |  |  |  | 233 | 119.1831 | 0.003508641 |  |  |  | 233 | 121.6199 | 0.003592052 |  |  |  | 233 | 121.4671 | 1.602784 | 84.64614 | 0.289557
234 | 122.731 | 0.003660214 |  |  |  | 234 | 122.0983 | 0.003653068 |  |  |  | 234 | 119.0719 | 0.003505366 |  |  |  | 234 | 121.5039 | 0.003588628 |  |  |  | 234 | 121.3513 | 1.60005 | 84.56545 | 0.2880283
235 | 122.6131 | 0.003656701 |  |  |  | 235 | 121.9825 | 0.003649602 |  |  |  | 235 | 118.9584 | 0.003502025 |  |  |  | 235 | 121.3889 | 0.003585229 |  |  |  | 235 | 121.2357 | 1.598396 | 84.48492 | 0.2876102
236 | 122.4847 | 0.003652871 |  |  |  | 236 | 121.866 | 0.003646118 |  |  |  | 236 | 118.8415 | 0.003498585 |  |  |  | 236 | 121.2729 | 0.003581804 |  |  |  | 236 | 121.1163 | 1.595172 | 84.40171 | 0.2863296
237 | 122.3653 | 0.003649309 |  |  |  | 237 | 121.7482 | 0.003642594 |  |  |  | 237 | 118.7094 | 0.003494696 |  |  |  | 237 | 121.1449 | 0.003578022 |  |  |  | 237 | 120.992 | 1.601164 | 84.31502 | 0.2913682
238 | 122.246 | 0.00364575 |  |  |  | 238 | 121.632 | 0.003639117 |  |  |  | 238 | 118.596 | 0.003491357 |  |  |  | 238 | 121.027 | 0.00357454 |  |  |  | 238 | 120.8752 | 1.598896 | 84.23369 | 0.2912364
239 | 122.1289 | 0.00364226 |  |  |  | 239 | 121.5179 | 0.003635702 |  |  |  | 239 | 118.4822 | 0.003488005 |  |  |  | 239 | 120.9004 | 0.003570802 |  |  |  | 239 | 120.7573 | 1.597559 | 84.15154 | 0.2938785
240 | 122.0165 | 0.003638906 |  |  |  | 240 | 121.4137 | 0.003632585 |  |  |  | 240 | 118.3544 | 0.003484244 |  |  |  | 240 | 120.7903 | 0.00356755 |  |  |  | 240 | 120.6437 | 1.606214 | 84.0723 | 0.2987335
241 | 121.9091 | 0.003635704 |  |  |  | 241 | 121.2889 | 0.003628852 |  |  |  | 241 | 118.2584 | 0.003481419 |  |  |  | 241 | 120.6793 | 0.003564273 |  |  |  | 241 | 120.5339 | 1.597925 | 83.99584 | 0.2934359
242 | 121.7806 | 0.003631873 |  |  |  | 242 | 121.1804 | 0.003625605 |  |  |  | 242 | 118.1395 | 0.003477917 |  |  |  | 242 | 120.5647 | 0.003560886 |  |  |  | 242 | 120.4163 | 1.596987 | 83.91385 | 0.294277
243 | 121.6581 | 0.003628218 |  |  |  | 243 | 121.0578 | 0.003621936 |  |  |  | 243 | 118.0244 | 0.003474529 |  |  |  | 243 | 120.4395 | 0.00355719 |  |  |  | 243 | 120.2949 | 1.593352 | 83.8293 | 0.2939178
244 | 121.5391 | 0.003624671 |  |  |  | 244 | 120.9351 | 0.003618267 |  |  |  | 244 | 117.9144 | 0.003471289 |  |  |  | 244 | 120.3258 | 0.003553831 |  |  |  | 244 | 120.1786 | 1.588698 | 83.74825 | 0.2907133
245 | 121.4103 | 0.003620829 |  |  |  | 245 | 120.8179 | 0.003614759 |  |  |  | 245 | 117.7867 | 0.00346753 |  |  |  | 245 | 120.1965 | 0.003550013 |  |  |  | 245 | 120.0529 | 1.589997 | 83.6606 | 0.2940429
246 | 121.2897 | 0.00361723 |  |  |  | 246 | 120.7009 | 0.00361126 |  |  |  | 246 | 117.6662 | 0.003463983 |  |  |  | 246 | 120.0777 | 0.003546504 |  |  |  | 246 | 119.9336 | 1.590569 | 83.57749 | 0.2950451
247 | 121.183 | 0.003614049 |  |  |  | 247 | 120.5904 | 0.003607952 |  |  |  | 247 | 117.551 | 0.003460592 |  |  |  | 247 | 119.9517 | 0.003542781 |  |  |  | 247 | 119.819 | 1.593426 | 83.49761 | 0.3001433
248 | 121.0562 | 0.003610266 |  |  |  | 248 | 120.4778 | 0.003604585 |  |  |  | 248 | 117.4366 | 0.003457225 |  |  |  | 248 | 119.8284 | 0.00353914 |  |  |  | 248 | 119.6997 | 1.589929 | 83.41452 | 0.3012626
249 | 120.9333 | 0.003606602 |  |  |  | 249 | 120.3555 | 0.003600924 |  |  |  | 249 | 117.3278 | 0.003454021 |  |  |  | 249 | 119.722 | 0.003535997 |  |  |  | 249 | 119.5846 | 1.583807 | 83.33432 | 0.2958134
250 | 120.8161 | 0.003603107 |  |  |  | 250 | 120.2397 | 0.003597459 |  |  |  | 250 | 117.2146 | 0.00345069 |  |  |  | 250 | 119.6047 | 0.003532532 |  |  |  | 250 | 119.4688 | 1.582105 | 83.25357 | 0.2959126
256 | 120.1466 | 0.003583139 |  |  |  | 256 | 119.5822 | 0.003577789 |  |  |  | 256 | 116.4593 | 0.003428452 |  |  |  | 256 | 118.8879 | 0.003511363 |  |  |  | 256 | 118.769 | 1.623581 | 82.76566 | 0.3276335
257 | 120.0208 | 0.003579388 |  |  |  | 257 | 119.4628 | 0.003574217 |  |  |  | 257 | 116.3517 | 0.003425285 |  |  |  | 257 | 118.7695 | 0.003507867 |  |  |  | 257 | 118.6512 | 1.616192 | 82.68362 | 0.324746
258 | 119.8969 | 0.003575693 |  |  |  | 258 | 119.3676 | 0.003571367 |  |  |  | 258 | 116.2362 | 0.003421887 |  |  |  | 258 | 118.6491 | 0.003504311 |  |  |  | 258 | 118.5375 | 1.617114 | 82.60435 | 0.3303053
259 | 119.7833 | 0.003572307 |  |  |  | 259 | 119.2371 | 0.003567464 |  |  |  | 259 | 116.1225 | 0.003418538 |  |  |  | 259 | 118.527 | 0.003500705 |  |  |  | 259 | 118.4175 | 1.61415 | 82.52076 | 0.3281698
260 | 119.6554 | 0.003568492 |  |  |  | 260 | 119.1165 | 0.003563855 |  |  |  | 260 | 115.9993 | 0.003414913 |  |  |  | 260 | 118.4024 | 0.003497023 |  |  |  | 260 | 118.2934 | 1.613197 | 82.43429 | 0.3289931
261 | 119.5316 | 0.003564801 |  |  |  | 261 | 118.9859 | 0.003559948 |  |  |  | 261 | 115.888 | 0.003411634 |  |  |  | 261 | 118.2833 | 0.003493504 |  |  |  | 261 | 118.1722 | 1.606262 | 82.34984 | 0.3244193
262 | 119.4051 | 0.003561028 |  |  |  | 262 | 118.8767 | 0.003556681 |  |  |  | 262 | 115.7651 | 0.003408017 |  |  |  | 262 | 118.164 | 0.003489983 |  |  |  | 262 | 118.0527 | 1.607658 | 82.26659 | 0.3272471
263 | 119.2858 | 0.00355747 |  |  |  | 263 | 118.7548 | 0.003553034 |  |  |  | 263 | 115.6367 | 0.003404236 |  |  |  | 263 | 118.0345 | 0.003486156 |  |  |  | 263 | 117.9279 | 1.611297 | 82.17959 | 0.3308762
264 | 119.1573 | 0.003553638 |  |  |  | 264 | 118.6267 | 0.003549199 |  |  |  | 264 | 115.5273 | 0.003401015 |  |  |  | 264 | 117.924 | 0.003482895 |  |  |  | 264 | 117.8088 | 1.60272 | 82.09661 | 0.3241731
265 | 119.0338 | 0.003549954 |  |  |  | 265 | 118.5054 | 0.003545572 |  |  |  | 265 | 115.4092 | 0.00339754 |  |  |  | 265 | 117.7852 | 0.003478793 |  |  |  | 265 | 117.6834 | 1.60018 | 82.00923 | 0.3273572
266 | 118.9085 | 0.003546217 |  |  |  | 266 | 118.3845 | 0.003541955 |  |  |  | 266 | 115.2909 | 0.003394057 |  |  |  | 266 | 117.6701 | 0.003475395 |  |  |  | 266 | 117.5635 | 1.597839 | 81.92568 | 0.3255769
267 | 118.7785 | 0.003542341 |  |  |  | 267 | 118.266 | 0.003538408 |  |  |  | 267 | 115.1796 | 0.00339078 |  |  |  | 267 | 117.5341 | 0.003471378 |  |  |  | 267 | 117.4396 | 1.590828 | 81.83934 | 0.3268607
268 | 118.6583 | 0.003538756 |  |  |  | 268 | 118.1448 | 0.003534781 |  |  |  | 268 | 115.0515 | 0.003387008 |  |  |  | 268 | 117.4183 | 0.003467957 |  |  |  | 268 | 117.3182 | 1.594498 | 81.75474 | 0.3276195
269 | 118.532 | 0.003534989 |  |  |  | 269 | 118.0162 | 0.003530935 |  |  |  | 269 | 114.9301 | 0.003383436 |  |  |  | 269 | 117.297 | 0.003464376 |  |  |  | 269 | 117.1938 | 1.591872 | 81.66808 | 0.32556
270 | 118.4078 | 0.003531286 |  |  |  | 270 | 117.8956 | 0.003527328 |  |  |  | 270 | 114.8182 | 0.00338014 |  |  |  | 270 | 117.1742 | 0.003460749 |  |  |  | 270 | 117.074 | 1.586726 | 81.58456 | 0.3244289
271 | 118.2794 | 0.003527455 |  |  |  | 271 | 117.7734 | 0.003523672 |  |  |  | 271 | 114.6964 | 0.003376554 |  |  |  | 271 | 117.0449 | 0.00345693 |  |  |  | 271 | 116.9485 | 1.584642 | 81.49716 | 0.3255291
272 | 118.1386 | 0.003523256 |  |  |  | 272 | 117.6483 | 0.003519927 |  |  |  | 272 | 114.57 | 0.003372835 |  |  |  | 272 | 116.917 | 0.003453151 |  |  |  | 272 | 116.8185 | 1.580781 | 81.40654 | 0.3248926
273 | 118.0209 | 0.003519746 |  |  |  | 273 | 117.5219 | 0.003516145 |  |  |  | 273 | 114.4461 | 0.003369187 |  |  |  | 273 | 116.7898346 | 0.003449396 |  |  |  | 273 | 116.6947 | 1.582012 | 81.32027 | 0.3261309
274 | 117.8819 | 0.0035156 |  |  |  | 274 | 117.3901 | 0.003512202 |  |  |  | 274 | 114.3268 | 0.003365674 |  |  |  | 274 | 116.6436 | 0.003445078 |  |  |  | 274 | 116.5606 | 1.573819 | 81.22687 | 0.3265327
275 | 117.7657 | 0.003512134 |  |  |  | 275 | 117.2672 | 0.003508525 |  |  |  | 275 | 114.2 | 0.003361942 |  |  |  | 275 | 116.5209 | 0.003441453 |  |  |  | 275 | 116.4384 | 1.577518 | 81.14171 | 0.3284617
276 | 117.6408 | 0.003508411 |  |  |  | 276 | 117.1641 | 0.00350544 |  |  |  | 276 | 114.0779 | 0.003358346 |  |  |  | 276 | 116.3951 | 0.003437737 |  |  |  | 276 | 116.3195 | 1.580073 | 81.05879 | 0.3344211
277 | 117.5217 | 0.003504857 |  |  |  | 277 | 117.0287 | 0.003501389 |  |  |  | 277 | 113.9588 | 0.003354842 |  |  |  | 277 | 116.2783 | 0.003434289 |  |  |  | 277 | 116.1969 | 1.577179 | 80.97336 | 0.3300243
278 | 117.3908 | 0.003500956 |  |  |  | 278 | 116.9016 | 0.003497589 |  |  |  | 278 | 113.8492 | 0.003351616 |  |  |  | 278 | 116.1523 | 0.003430565 |  |  |  | 278 | 116.0735 | 1.567882 | 80.88743 | 0.3267272
279 | 117.2649 | 0.003497199 |  |  |  | 279 | 116.7763 | 0.003493839 |  |  |  | 279 | 113.7233 | 0.003347909 |  |  |  | 279 | 116.0196 | 0.003426649 |  |  |  | 279 | 115.946 | 1.56786 | 80.79861 | 0.3287737
280 | 117.1192 | 0.003492855 |  |  |  | 280 | 116.6344 | 0.003489592 |  |  |  | 280 | 113.5989 | 0.003344245 |  |  |  | 280 | 115.8929 | 0.003422905 |  |  |  | 280 | 115.8113 | 1.558803 | 80.70477 | 0.3225196
281 | 116.9906 | 0.003489018 |  |  |  | 281 | 116.5309 | 0.003486496 |  |  |  | 281 | 113.4676 | 0.00334038 |  |  |  | 281 | 115.7565 | 0.003418875 |  |  |  | 281 | 115.6864 | 1.564413 | 80.61766 | 0.3318721
282 | 116.8707 | 0.003485443 |  |  |  | 282 | 116.3951 | 0.003482434 |  |  |  | 282 | 113.3549 | 0.003337063 |  |  |  | 282 | 115.6288 | 0.003415104 |  |  |  | 282 | 115.5624 | 1.558047 | 80.53127 | 0.3284788
283 | 116.7314 | 0.003481289 |  |  |  | 283 | 116.2645 | 0.003478526 |  |  |  | 283 | 113.2212 | 0.003333128 |  |  |  | 283 | 115.5017 | 0.00341135 |  |  |  | 283 | 115.4297 | 1.557114 | 80.43882 | 0.3276922
284 | 116.6128 | 0.00347775 |  |  |  | 284 | 116.1421 | 0.003474865 |  |  |  | 284 | 113.0949 | 0.003329408 |  |  |  | 284 | 115.3725 | 0.003407535 |  |  |  | 284 | 115.3056 | 1.559946 | 80.35229 | 0.3307295
285 | 116.4804 | 0.003473804 |  |  |  | 285 | 116.0241 | 0.003471333 |  |  |  | 285 | 112.9837 | 0.003326134 |  |  |  | 285 | 115.2492 | 0.003403895 |  |  |  | 285 | 115.1843 | 1.552655 | 80.26785 | 0.3294443
286 | 116.3472 | 0.003469832 |  |  |  | 286 | 115.8999 | 0.003467618 |  |  |  | 286 | 112.8587 | 0.003322455 |  |  |  | 286 | 115.1233 | 0.003400174 |  |  |  | 286 | 115.0573 | 1.550512 | 80.17931 | 0.3293907
287 | 116.2176 | 0.003465966 |  |  |  | 287 | 115.7655 | 0.003463596 |  |  |  | 287 | 112.7389 | 0.003318928 |  |  |  | 287 | 114.9855 | 0.003396105 |  |  |  | 287 | 114.9269 | 1.544879 | 80.08846 | 0.3286666
288 | 116.0804 | 0.003461874 |  |  |  | 288 | 115.6393 | 0.00345982 |  |  |  | 288 | 112.6052 | 0.003314994 |  |  |  | 288 | 114.8634 | 0.003392499 |  |  |  | 288 | 114.7971 | 1.545396 | 79.99799 | 0.3282301
289 | 115.9469 | 0.003457892 |  |  |  | 289 | 115.51 | 0.003455953 |  |  |  | 289 | 112.4754 | 0.00331117 |  |  |  | 289 | 114.7219 | 0.003388318 |  |  |  | 289 | 114.6635 | 1.544339 | 79.90493 | 0.330978
290 | 115.8197 | 0.003454099 |  |  |  | 290 | 115.3806 | 0.003452082 |  |  |  | 290 | 112.3565 | 0.003307671 |  |  |  | 290 | 114.5906 | 0.003384441 |  |  |  | 290 | 114.5369 | 1.539965 | 79.81668 | 0.3303407
291 | 115.677 | 0.003449842 |  |  |  | 291 | 115.2641 | 0.003448596 |  |  |  | 291 | 112.2229 | 0.003303737 |  |  |  | 291 | 114.4605 | 0.003380599 |  |  |  | 291 | 114.4061 | 1.54065 | 79.72556 | 0.3337298
292 | 115.5553 | 0.003446214 |  |  |  | 292 | 115.1281 | 0.003444524 |  |  |  | 292 | 112.1032 | 0.003300214 |  |  |  | 292 | 114.332 | 0.003376803 |  |  |  | 292 | 114.2796 | 1.536956 | 79.63743 | 0.3313463
293 | 115.428 | 0.003442418 |  |  |  | 293 | 115.0124 | 0.003441063 |  |  |  | 293 | 111.9858 | 0.003296759 |  |  |  | 293 | 114.2084 | 0.003373154 |  |  |  | 293 | 114.1587 | 1.534457 | 79.55314 | 0.3325113
294 | 115.2924 | 0.003438375 |  |  |  | 294 | 114.8822 | 0.003437168 |  |  |  | 294 | 111.8604 | 0.003293066 |  |  |  | 294 | 114.075 | 0.003369214 |  |  |  | 294 | 114.0275 | 1.530706 | 79.46176 | 0.3323285
295 | 115.1605 | 0.003434439 |  |  |  | 295 | 114.7595 | 0.003433499 |  |  |  | 295 | 111.7408 | 0.003289546 |  |  |  | 295 | 113.9434 | 0.003365325 |  |  |  | 295 | 113.901 | 1.52661 | 79.37365 | 0.3332926
296 | 115.0168 | 0.003430154 |  |  |  | 296 | 114.6154 | 0.003429185 |  |  |  | 296 | 111.6117 | 0.003285744 |  |  |  | 296 | 113.8029 | 0.003361176 |  |  |  | 296 | 113.7617 | 1.519685 | 79.27656 | 0.3306148
297 | 114.8902 | 0.003426379 |  |  |  | 297 | 114.4944 | 0.003425565 |  |  |  | 297 | 111.478 | 0.003281808 |  |  |  | 297 | 113.6818 | 0.003357601 |  |  |  | 297 | 113.6361 | 1.52414 | 79.18901 | 0.3324449
298 | 114.7586 | 0.003422454 |  |  |  | 298 | 114.3593 | 0.003421524 |  |  |  | 298 | 111.3456 | 0.003277911 |  |  |  | 298 | 113.5277 | 0.003353049 |  |  |  | 298 | 113.4978 | 1.523671 | 79.09265 | 0.3370621
299 | 114.624 | 0.003418441 |  |  |  | 299 | 114.2397 | 0.003417947 |  |  |  | 299 | 111.2205 | 0.003274229 |  |  |  | 299 | 113.4071 | 0.003349486 |  |  |  | 299 | 113.3728 | 1.522142 | 79.00557 | 0.3370441
300 | 114.4976 | 0.00341467 |  |  |  | 300 | 114.1062 | 0.003413953 |  |  |  | 300 | 111.0987 | 0.003270643 |  |  |  | 300 | 113.2676 | 0.003345366 |  |  |  | 300 | 113.2425 | 1.518537 | 78.91477 | 0.3376984
306 | 113.7844 | 0.003393401 |  |  |  | 306 | 113.4465 | 0.003394213 |  |  |  | 306 | 110.3563 | 0.003248787 |  |  |  | 306 | 112.5478 | 0.003324106 |  |  |  | 306 | 112.5337 | 1.54259 | 78.42069 | 0.3609974
307 | 113.6891 | 0.003390558 |  |  |  | 307 | 113.3397 | 0.003391019 |  |  |  | 307 | 110.2359 | 0.003245242 |  |  |  | 307 | 112.4199 | 0.003320329 |  |  |  | 307 | 112.4211 | 1.552086 | 78.34216 | 0.3692838
308 | 113.5592 | 0.003386684 |  |  |  | 308 | 113.2093 | 0.003387117 |  |  |  | 308 | 110.1156 | 0.003241701 |  |  |  | 308 | 112.2846 | 0.003316334 |  |  |  | 308 | 112.2922 | 1.547469 | 78.25232 | 0.3691618
309 | 113.4103 | 0.003382244 |  |  |  | 309 | 113.0747 | 0.003383089 |  |  |  | 309 | 110.0084 | 0.003238545 |  |  |  | 309 | 112.1793 | 0.003313224 |  |  |  | 309 | 112.1682 | 1.530742 | 78.16597 | 0.3573785
310 | 113.281 | 0.003378388 |  |  |  | 310 | 112.9338 | 0.003378874 |  |  |  | 310 | 109.8702 | 0.003234478 |  |  |  | 310 | 112.0476 | 0.003309333 |  |  |  | 310 | 112.0332 | 1.532621 | 78.07186 | 0.3565002
311 | 113.149 | 0.00337445 |  |  |  | 311 | 112.8033 | 0.003374969 |  |  |  | 311 | 109.7381 | 0.003230587 |  |  |  | 311 | 111.8967 | 0.003304877 |  |  |  | 311 | 111.8967 | 1.532944 | 77.9768 | 0.3614979
312 | 113.0147 | 0.003370446 |  |  |  | 312 | 112.6765 | 0.003371175 |  |  |  | 312 | 109.6149 | 0.00322696 |  |  |  | 312 | 111.7679 | 0.003301074 |  |  |  | 312 | 111.7685 | 1.529228 | 77.88744 | 0.3610364
313 | 112.882 | 0.003366489 |  |  |  | 313 | 112.5382 | 0.00336704 |  |  |  | 313 | 109.4856 | 0.003223155 |  |  |  | 313 | 111.6298 | 0.003296994 |  |  |  | 313 | 111.6339 | 1.52651 | 77.79367 | 0.3605669
314 | 112.727 | 0.003361866 |  |  |  | 314 | 112.3782 | 0.003362252 |  |  |  | 314 | 109.3672 | 0.003219668 |  |  |  | 314 | 111.4959 | 0.003293039 |  |  |  | 314 | 111.4921 | 1.50837 | 77.6949 | 0.3492661
315 | 112.5824 | 0.003357552 |  |  |  | 315 | 112.2595 | 0.0033587 |  |  |  | 315 | 109.2209 | 0.003215361 |  |  |  | 315 | 111.3632 | 0.003289119 |  |  |  | 315 | 111.3565 | 1.514277 | 77.60037 | 0.3546028
316 | 112.4661 | 0.003354085 |  |  |  | 316 | 112.1241 | 0.00335465 |  |  |  | 316 | 109.087 | 0.003211419 |  |  |  | 316 | 111.2052 | 0.003284452 |  |  |  | 316 | 111.2206 | 1.518802 | 77.50566 | 0.361649
317 | 112.3236 | 0.003349836 |  |  |  | 317 | 111.9908 | 0.00335066 |  |  |  | 317 | 108.9667 | 0.003207879 |  |  |  | 317 | 111.0713 | 0.0032805 |  |  |  | 317 | 111.0881 | 1.510172 | 77.41338 | 0.359293
318 | 112.1786 | 0.003345511 |  |  |  | 318 | 111.8529 | 0.003346535 |  |  |  | 318 | 108.8346 | 0.00320399 |  |  |  | 318 | 110.9347 | 0.003276464 |  |  |  | 318 | 110.9502 | 1.505527 | 77.31729 | 0.3579017
319 | 112.0513 | 0.003341715 |  |  |  | 319 | 111.7378 | 0.003343093 |  |  |  | 319 | 108.699 | 0.003199998 |  |  |  | 319 | 110.7921 | 0.003272254 |  |  |  | 319 | 110.8201 | 1.511948 | 77.22659 | 0.3664289
320 | 111.9216 | 0.003337847 |  |  |  | 320 | 111.6149 | 0.003339413 |  |  |  | 320 | 108.564 | 0.003196024 |  |  |  | 320 | 110.6541 | 0.003268178 |  |  |  | 320 | 110.6887 | 1.515854 | 77.13499 | 0.3713793
321 | 111.7904 | 0.003333932 |  |  |  | 321 | 111.4827 | 0.003335458 |  |  |  | 321 | 108.4432 | 0.003192468 |  |  |  | 321 | 110.5308 | 0.003264534 |  |  |  | 321 | 110.5618 | 1.510705 | 77.04656 | 0.3681483
322 | 111.6305 | 0.003329164 |  |  |  | 322 | 111.3339 | 0.003331007 |  |  |  | 322 | 108.3138 | 0.003188658 |  |  |  | 322 | 110.396 | 0.003260553 |  |  |  | 322 | 110.4185 | 1.498571 | 76.94681 | 0.3615757
323 | 111.4975 | 0.003325199 |  |  |  | 323 | 111.1926 | 0.003326779 |  |  |  | 323 | 108.186 | 0.003184896 |  |  |  | 323 | 110.2708 | 0.003256855 |  |  |  | 323 | 110.2867 | 1.494417 | 76.85495 | 0.3570513
324 | 111.3638 | 0.00332121 |  |  |  | 324 | 111.0664 | 0.003323003 |  |  |  | 324 | 108.0516 | 0.00318094 |  |  |  | 324 | 110.1104 | 0.003252119 |  |  |  | 324 | 110.148 | 1.496409 | 76.75832 | 0.365765
325 | 111.2297 | 0.003317213 |  |  |  | 325 | 110.9288 | 0.003318888 |  |  |  | 325 | 107.9212 | 0.003177099 |  |  |  | 325 | 109.9734 | 0.003248073 |  |  |  | 325 | 110.0133 | 1.494047 | 76.66442 | 0.3653212
326 | 111.0837 | 0.003312857 |  |  |  | 326 | 110.8001 | 0.003315037 |  |  |  | 326 | 107.7868 | 0.003173144 |  |  |  | 326 | 109.8372 | 0.003244049 |  |  |  | 326 | 109.877 | 1.49205 | 76.56942 | 0.3667147
327 | 110.9464 | 0.003308763 |  |  |  | 327 | 110.6577 | 0.003310775 |  |  |  | 327 | 107.6585 | 0.003169365 |  |  |  | 327 | 109.6945 | 0.003239835755 |  |  |  | 327 | 109.7393 | 1.486885 | 76.47349 | 0.365621
328 | 110.7951 | 0.003304249 |  |  |  | 328 | 110.5181 | 0.003306599 |  |  |  | 328 | 107.5295 | 0.003165569 |  |  |  | 328 | 109.555 | 0.003235715 |  |  |  | 328 | 109.5994 | 1.478735 | 76.37607 | 0.3635386
329 | 110.6652 | 0.003300376 |  |  |  | 329 | 110.3943 | 0.003302895 |  |  |  | 329 | 107.3945 | 0.003161594 |  |  |  | 329 | 109.4081 | 0.003231377 |  |  |  | 329 | 109.4655 | 1.482605 | 76.28275 | 0.3703036
330 | 110.5288 | 0.003296309 |  |  |  | 330 | 110.2575 | 0.003298803 |  |  |  | 330 | 107.2584 | 0.003157588 |  |  |  | 330 | 109.2691 | 0.003227271 |  |  |  | 330 | 109.3285 | 1.48242 | 76.18724 | 0.3711308
331 | 110.3892 | 0.003292144 |  |  |  | 331 | 110.1307 | 0.003295008 |  |  |  | 331 | 107.1387 | 0.003154064 |  |  |  | 331 | 109.1356 | 0.003223327 |  |  |  | 331 | 109.1985 | 1.475743 | 76.09673 | 0.3710498
332 | 110.2552 | 0.003288148 |  |  |  | 332 | 110.006 | 0.003291278 |  |  |  | 332 | 107.0066 | 0.003150176 |  |  |  | 332 | 108.9987 | 0.003219284 |  |  |  | 332 | 109.0666 | 1.476852 | 76.0048 | 0.3744892
333 | 110.1262 | 0.003284301 |  |  |  | 333 | 109.8546 | 0.003286746 |  |  |  | 333 | 106.8753 | 0.003146309 |  |  |  | 333 | 108.8519 | 0.00321495 |  |  |  | 333 | 108.927 | 1.473501 | 75.90749 | 0.372951
334 | 109.9816 | 0.00327999 |  |  |  | 334 | 109.7246 | 0.003282859 |  |  |  | 334 | 106.7488 | 0.003142585 |  |  |  | 334 | 108.7051 | 0.003210614 |  |  |  | 334 | 108.79 | 1.468255 | 75.8121 | 0.3757102
335 | 109.8383 | 0.003275716 |  |  |  | 335 | 109.5926 | 0.003278909 |  |  |  | 335 | 106.6113 | 0.003138538 |  |  |  | 335 | 108.5848 | 0.003207061 |  |  |  | 335 | 108.6568 | 1.467527 | 75.71921 | 0.3730032
336 | 109.7033 | 0.00327169 |  |  |  | 336 | 109.4474 | 0.003274565 |  |  |  | 336 | 106.4814 | 0.003134713 |  |  |  | 336 | 108.44 | 0.003202783 |  |  |  | 336 | 108.518 | 1.463186 | 75.62253 | 0.3721405
337 | 109.5679 | 0.003267651 |  |  |  | 337 | 109.3151 | 0.003270605 |  |  |  | 337 | 106.3451 | 0.003130702 |  |  |  | 337 | 108.293 | 0.003198442 |  |  |  | 337 | 108.3803 | 1.464431 | 75.52654 | 0.3762345
338 | 109.4256 | 0.003263408 |  |  |  | 338 | 109.1757 | 0.003266437 |  |  |  | 338 | 106.203 | 0.003126519 |  |  |  | 338 | 108.1526 | 0.003194296 |  |  |  | 338 | 108.2393 | 1.464948 | 75.42826 | 0.3769398
339 | 109.266 | 0.003258647 |  |  |  | 339 | 109.0099 | 0.003261476 |  |  |  | 339 | 106.0744 | 0.003122731 |  |  |  | 339 | 108.0071 | 0.003189997 |  |  |  | 339 | 108.0893 | 1.449009 | 75.32386 | 0.3683294
340 | 109.1256 | 0.00325446 |  |  |  | 340 | 108.9032 | 0.003258283 |  |  |  | 340 | 105.9477 | 0.003119002 |  |  |  | 340 | 107.8734 | 0.003186047 |  |  |  | 340 | 107.9625 | 1.449721 | 75.23544 | 0.37502
341 | 108.9996 | 0.003250703 |  |  |  | 341 | 108.7706 | 0.003254316 |  |  |  | 341 | 105.7799 | 0.003114063 |  |  |  | 341 | 107.7353 | 0.003181969 |  |  |  | 341 | 107.8214 | 1.467892 | 75.137 | 0.3814937
342 | 108.8678 | 0.003246771 |  |  |  | 342 | 108.6268 | 0.003250013 |  |  |  | 342 | 105.6791 | 0.003111095 |  |  |  | 342 | 107.5686 | 0.003177047 |  |  |  | 342 | 107.6856 | 1.451786 | 75.04249 | 0.3830926
343 | 108.7223 | 0.003242433 |  |  |  | 343 | 108.4924 | 0.003245993 |  |  |  | 343 | 105.5485 | 0.003107251 |  |  |  | 343 | 107.4459 | 0.003173423 |  |  |  | 343 | 107.5523 | 1.446727 | 74.94962 | 0.3791967
344 | 108.579 | 0.003238159 |  |  |  | 344 | 108.3611 | 0.003242062 |  |  |  | 344 | 105.4071 | 0.003103088 |  |  |  | 344 | 107.2955 | 0.003168979 |  |  |  | 344 | 107.4107 | 1.448649 | 74.85091 | 0.3844656
345 | 108.4412 | 0.003234051 |  |  |  | 345 | 108.2275 | 0.003238066 |  |  |  | 345 | 105.2691 | 0.003099023 |  |  |  | 345 | 107.1503 | 0.003164692 |  |  |  | 345 | 107.272 | 1.449905 | 74.7543 | 0.3878188
346 | 108.2956 | 0.003229707 |  |  |  | 346 | 108.09 | 0.003233952 |  |  |  | 346 | 105.1482 | 0.003095465 |  |  |  | 346 | 107.0152 | 0.003160703 |  |  |  | 346 | 107.1372 | 1.43999 | 74.66042 | 0.3850462
347 | 108.1523 | 0.003225435 | [9 empty] | 347 | 105.0115 | 0.003091441 |  |  |  | 347 | 106.8725 | 0.003156488
[12 empty] | 348 | 104.8742 | 0.003087399 |  |  |  | 348 | 106.7198 | 0.003151976
[12 empty] | 349 | 104.7396 | 0.003083435 |  |  |  | 349 | 106.5811 | 0.00314788

## 5um_1h
5um_1h
df_MH_MA_VZ_3,8_5µm_1h_1_Lebensdauer_Langzeit | [5 empty] | df_MH_MA_VZ_3,8_5µm_1h_2_Lebensdauer_Langzeit | [5 empty] | df_MH_MA_VZ_3,8_5µm_1h_3_Lebensdauer_Langzeit | [5 empty] | df_MH_MA_VZ_3,8_5µm_1h_4_Lebensdauer_Langzeit | [5 empty] | Mittelwert 5µm 1h
Zyklus | spezifische Kapazität C/2 | Ah-Step C/2 | Zyklus | spezifische Kapazität C/10 | Ah-Step C/10 | Zyklus | spezifische Kapazität C/2 | Ah-Step C/2 | Zyklus | spezifische Kapazität C/10 | Ah-Step C/10 | Zyklus | spezifische Kapazität C/2 | Ah-Step C/2 | Zyklus | spezifische Kapazität C/10 | Ah-Step C/10 | Zyklus | spezifische Kapazität C/2 | Ah-Step C/2 | Zyklus | spezifische Kapazität C/10 | Ah-Step C/10 | Zyklus | spezifische Kapazität C/2 | Std spezifische Kapazität C/2 | SOH C/2 | Std SOH C/2 | Zyklus | spezifische Kapazität C/10 | Std spezifische Kapazität C/10 | SOH C/10 | Std SOH C/10
6 | 149.4871 | 0.004271606 | 1 | 173.0053 | 0.004943638 | 6 | 148.8069 | 0.004252168 | 1 | 171.9846 | 0.004914472 | 6 | 149.3333 | 0.004295882 | 1 | 171.5531 | 0.004935081 | 6 | 150.601 | 0.004332351 | 1 | 172.402 | 0.004959501 | 6 | 149.5571 | 0.7544469 | 100 | 0 | 1 | 172.2362 | 0.6188222 | 100 | 0
7 | 149.3631 | 0.004268062 | 2 | 172.6212 | 0.004932663 | 7 | 148.66 | 0.004247972 | 2 | 171.5871 | 0.004903114 | 7 | 149.2263 | 0.004292804 | 2 | 171.2033 | 0.004925018 | 7 | 150.5078 | 0.004329668 | 2 | 172.0704 | 0.004949961 | 7 | 149.4393 | 0.7746147 | 99.92119 | 0.01580058 | 2 | 171.8705 | 0.6134448 | 99.78766 | 0.01747565
8 | 149.1849 | 0.00426297 | 101 | 166.5273 | 0.004758529 | 8 | 148.4737 | 0.004242646 | 101 | 165.1103 | 0.004718039 | 8 | 149.0654 | 0.004288174 | 101 | 164.8493 | 0.004742231 | 8 | 150.3655 | 0.004325576 | 101 | 166.1418 | 0.004779414 | 8 | 149.2724 | 0.7923449 | 99.80952 | 0.02910523 | 101 | 165.6572 | 0.8049253 | 96.17992 | 0.1637303
9 | 148.9883 | 0.004257352 | 102 | 166.3897 | 0.004754597 | 9 | 148.2755 | 0.004236982 | 102 | 164.9666 | 0.004713934 | 9 | 148.9013 | 0.004283454 | 102 | 164.7078 | 0.00473816 | 9 | 150.2092 | 0.004321079 | 102 | 166.0159 | 0.004775792 | 9 | 149.0936 | 0.8086936 | 99.68992 | 0.04355764 | 102 | 165.52 | 0.809984 | 96.10028 | 0.1682076
10 | 148.8147 | 0.00425239 | 151 | 163.6293 | 0.004675718 | 10 | 148.0871 | 0.0042316 | 151 | 162.0987 | 0.004631981 | 10 | 148.7438 | 0.004278923 | 151 | 161.8001 | 0.004654514 | 10 | 150.0664 | 0.004316972 | 151 | 163.112 | 0.004692255 | 10 | 148.928 | 0.826623 | 99.57916 | 0.05718652 | 151 | 162.66 | 0.856028 | 94.43966 | 0.1827535
11 | 148.6501 | 0.004247687 | 152 | 163.5518 | 0.004673505 | 11 | 147.9076 | 0.004226471 | 152 | 162.0011 | 0.004629193 | 11 | 148.5888 | 0.004274466 | 152 | 161.7236 | 0.004652315 | 11 | 149.9154 | 0.004312627 | 152 | 163.0486 | 0.00469043 | 11 | 148.7655 | 0.8372031 | 99.47048 | 0.0658153 | 152 | 162.5813 | 0.8626484 | 94.39396 | 0.1893672
12 | 148.4728 | 0.004242621 | 201 | 160.7141 | 0.004592416 | 12 | 147.7363 | 0.004221576 | 201 | 159.0779 | 0.004545664 | 12 | 148.4372 | 0.004270103 | 201 | 158.7311 | 0.00456623 | 12 | 149.7723 | 0.00430851 | 201 | 160.1216 | 0.004606231 | 12 | 148.6046 | 0.8490785 | 99.3629 | 0.07616478 | 201 | 159.6612 | 0.917565 | 92.69844 | 0.2172836
13 | 148.3382 | 0.004238776 | 202 | 160.6658 | 0.004591036 | 13 | 147.5778 | 0.004217047 | 202 | 159.0044 | 0.004543563 | 13 | 148.299 | 0.004266128 | 202 | 158.7183 | 0.004565859 | 13 | 149.6442 | 0.004304825 | 202 | 160.0969 | 0.00460552 | 13 | 148.4648 | 0.8604676 | 99.26937 | 0.08376286 | 202 | 159.6213 | 0.9152783 | 92.67532 | 0.2207528
14 | 148.1873 | 0.004234462 | 251 | 157.6896 | 0.004505991 | 14 | 147.4237 | 0.004212643 | 251 | 155.9706 | 0.00445687 | 14 | 148.1527 | 0.00426192 | 251 | 155.6489 | 0.004477562 | 14 | 149.5109 | 0.004300989 | 251 | 157.0844 | 0.004518857 | 14 | 148.3186 | 0.8693068 | 99.17161 | 0.0899533 | 251 | 156.5983 | 0.9526383 | 90.92009 | 0.2446944
15 | 148.049 | 0.004230509 | 252 | 157.6717 | 0.004505481 | 15 | 147.2664 | 0.004208148 | 252 | 155.9837 | 0.004457246 | 15 | 148.0214 | 0.004258141 | 252 | 155.6457 | 0.00447747 | 15 | 149.3873 | 0.004297435 | 252 | 157.1007 | 0.004519327 | 15 | 148.181 | 0.8821521 | 99.07955 | 0.09963575 | 252 | 156.6004 | 0.9468927 | 90.92132 | 0.2422559
16 | 147.9054 | 0.004226409 | 301 | 154.6146 | 0.004418124 | 16 | 147.1129 | 0.004203761 | 301 | 153.0019 | 0.004372041 | 16 | 147.8959 | 0.004254531 | 301 | 152.616 | 0.004390316 | 16 | 149.2719 | 0.004294114 | 301 | 154.142 | 0.004434214 | 16 | 148.0465 | 0.8973613 | 98.98958 | 0.1114859 | 301 | 153.5936 | 0.9396646 | 89.17558 | 0.2471464
17 | 147.764 | 0.004222367 | 302 | 154.7049 | 0.004420703 | 17 | 146.9716 | 0.004199725 | 302 | 153.0823 | 0.004374337 | 17 | 147.7533 | 0.00425043 | 302 | 152.701 | 0.004392761 | 17 | 149.1431 | 0.00429041 | 302 | 154.2503 | 0.004437329 | 17 | 147.908 | 0.9031262 | 98.89696 | 0.1150081 | 302 | 153.6846 | 0.9471402 | 89.22839 | 0.2528577
18 | 147.6291 | 0.004218513 | 351 | 151.7472 | 0.004336188 | 18 | 146.8249 | 0.004195532 | 351 | 150.1242 | 0.00428981 | 18 | 147.6329 | 0.004246965 | 351 | 149.7899 | 0.004309017 | 18 | 149.0293 | 0.004287135 |  |  |  | 18 | 147.779 | 0.916018 | 98.81069 | 0.1251518
19 | 147.5153 | 0.00421526 |  |  |  | 19 | 146.6888 | 0.004191642 | 352 | 150.2199 | 0.004292545 | 19 | 147.5079 | 0.00424337 |  |  |  | 19 | 148.9068 | 0.004283611 |  |  |  | 19 | 147.6547 | 0.9204502 | 98.72753 | 0.1280776
20 | 147.3782 | 0.004211341 |  |  |  | 20 | 146.5483 | 0.00418763 |  |  |  | 20 | 147.3888 | 0.004239945 |  |  |  | 20 | 148.7892 | 0.004280229 |  |  |  | 20 | 147.5261 | 0.9295308 | 98.64155 | 0.1359413
21 | 147.2523 | 0.004207746 |  |  |  | 21 | 146.4281 | 0.004184194 |  |  |  | 21 | 147.2806 | 0.004236831 |  |  |  | 21 | 148.6895 | 0.004277362 |  |  |  | 21 | 147.4126 | 0.9385808 | 98.56564 | 0.143138
22 | 147.1282 | 0.0042042 |  |  |  | 22 | 146.3173 | 0.004181026 |  |  |  | 22 | 147.1722 | 0.004233714 |  |  |  | 22 | 148.5792 | 0.00427419 |  |  |  | 22 | 147.2992 | 0.9395086 | 98.48982 | 0.1451708
23 | 147.0329 | 0.004201476 |  |  |  | 23 | 146.1857 | 0.004177266 |  |  |  | 23 | 147.0593 | 0.004230467 |  |  |  | 23 | 148.4821 | 0.004271396 |  |  |  | 23 | 147.19 | 0.9521958 | 98.41675 | 0.152681
24 | 146.9363 | 0.004198715 |  |  |  | 24 | 146.0685 | 0.004173918 |  |  |  | 24 | 146.9614 | 0.004227648 |  |  |  | 24 | 148.3766 | 0.00426836 |  |  |  | 24 | 147.0857 | 0.9554818 | 98.34698 | 0.1560375
25 | 146.7961 | 0.00419471 |  |  |  | 25 | 145.913 | 0.004169474 |  |  |  | 25 | 146.8165 | 0.004223481 |  |  |  | 25 | 148.2535 | 0.00426482 |  |  |  | 25 | 146.9448 | 0.9688571 | 98.25274 | 0.164491
26 | 146.6689 | 0.004191074 |  |  |  | 26 | 145.7842 | 0.004165795 |  |  |  | 26 | 146.6919 | 0.004219897 |  |  |  | 26 | 148.145 | 0.004261698 |  |  |  | 26 | 146.8225 | 0.977684 | 98.17095 | 0.1702715
27 | 146.5519 | 0.00418773 |  |  |  | 27 | 145.6621 | 0.004162306 |  |  |  | 27 | 146.5986 | 0.004217212 |  |  |  | 27 | 148.0364 | 0.004258575 |  |  |  | 27 | 146.7123 | 0.9823205 | 98.09723 | 0.1761477
28 | 146.449 | 0.00418479 |  |  |  | 28 | 145.5568 | 0.004159295 |  |  |  | 28 | 146.4912 | 0.004214124 |  |  |  | 28 | 147.9385 | 0.004255757 |  |  |  | 28 | 146.6089 | 0.9855991 | 98.02808 | 0.1779703
29 | 146.3005 | 0.004180548 |  |  |  | 29 | 145.3946 | 0.004154662 |  |  |  | 29 | 146.3015 | 0.004208667 |  |  |  | 29 | 147.796 | 0.004251659 |  |  |  | 29 | 146.4482 | 0.9949791 | 97.92061 | 0.1805945
30 | 146.1754 | 0.004176973 |  |  |  | 30 | 145.2616 | 0.004150859 |  |  |  | 30 | 146.2022 | 0.00420581 |  |  |  | 30 | 147.6928 | 0.004248688 |  |  |  | 30 | 146.333 | 1.006456 | 97.84356 | 0.1905461
31 | 146.0613 | 0.004173712 |  |  |  | 31 | 145.1228 | 0.004146895 |  |  |  | 31 | 146.0696 | 0.004201996 |  |  |  | 31 | 147.5931 | 0.004245823 |  |  |  | 31 | 146.2117 | 1.022558 | 97.76244 | 0.2001075
88 | 140.1557 | 0.00400496 |  |  |  | 88 | 138.8053 | 0.003966371 |  |  |  | 88 | 140.2687 | 0.004035121 |  |  |  | 88 | 140.3778 | 0.004038259 |  |  |  | 88 | 139.9019 | 0.7366767 | 93.54455 | 0.3537446
89 | 139.1064 | 0.003974976 |  |  |  | 89 | 138.7045 | 0.003963491 |  |  |  | 89 | 140.2095 | 0.004033415 |  |  |  | 89 | 142.1001 | 0.004087803 |  |  |  | 89 | 140.0301 | 1.51958 | 93.6281 | 0.6052651
90 | 140.1663 | 0.004005262 |  |  |  | 90 | 138.6558 | 0.003962099 |  |  |  | 90 | 140.1005 | 0.004030282 |  |  |  | 90 | 142.0219 | 0.004085553 |  |  |  | 90 | 140.2361 | 1.37957 | 93.76595 | 0.4607181
91 | 140.0504 | 0.004001949 |  |  |  | 91 | 138.5776 | 0.003959865 |  |  |  | 91 | 140.0819 | 0.004029747 |  |  |  | 91 | 141.97 | 0.004084061 |  |  |  | 91 | 140.17 | 1.390176 | 93.7217 | 0.4699963
92 | 140.0318 | 0.004001419 |  |  |  | 92 | 138.527 | 0.00395842 |  |  |  | 92 | 140.004 | 0.004027506 |  |  |  | 92 | 141.8959 | 0.00408193 |  |  |  | 92 | 140.1147 | 1.379922 | 93.68477 | 0.4627929
93 | 139.9563 | 0.003999262 |  |  |  | 93 | 138.4511 | 0.003956251 |  |  |  | 93 | 139.9297 | 0.004025369 |  |  |  | 93 | 141.8063 | 0.004079352 |  |  |  | 93 | 140.0359 | 1.373974 | 93.63208 | 0.4595854
94 | 139.8459 | 0.003996105 |  |  |  | 94 | 138.3207 | 0.003952525 |  |  |  | 94 | 139.8315 | 0.004022542 |  |  |  | 94 | 141.7231 | 0.004076958 |  |  |  | 94 | 139.9303 | 1.393037 | 93.56143 | 0.4730371
95 | 139.789 | 0.00399448 |  |  |  | 95 | 138.2394 | 0.0039502 |  |  |  | 95 | 139.7296 | 0.004019611 |  |  |  | 95 | 141.636 | 0.004074452 |  |  |  | 95 | 139.8485 | 1.390684 | 93.50673 | 0.4711328
96 | 139.6851 | 0.003991512 |  |  |  | 96 | 138.127 | 0.00394699 |  |  |  | 96 | 139.6388 | 0.004016999 |  |  |  | 96 | 141.5464 | 0.004071877 |  |  |  | 96 | 139.7493 | 1.399739 | 93.44042 | 0.4779514
97 | 139.6058 | 0.003989247 |  |  |  | 97 | 138.0533 | 0.003944884 |  |  |  | 97 | 139.5726 | 0.004015095 |  |  |  | 97 | 141.4608 | 0.004069414 |  |  |  | 97 | 139.6732 | 1.394542 | 93.3895 | 0.4754196
98 | 139.5214 | 0.003986835 |  |  |  | 98 | 137.9596 | 0.003942206 |  |  |  | 98 | 139.4739 | 0.004012254 |  |  |  | 98 | 141.3989 | 0.004067633 |  |  |  | 98 | 139.5885 | 1.408123 | 93.33282 | 0.4836112
99 | 139.4304 | 0.003984234 |  |  |  | 99 | 137.8734 | 0.003939742 |  |  |  | 99 | 139.3968 | 0.004010038 |  |  |  | 99 | 141.314 | 0.00406519 |  |  |  | 99 | 139.5037 | 1.408527 | 93.27612 | 0.4845095
100 | 139.3431 | 0.003981738 |  |  |  | 100 | 137.7818 | 0.003937125 |  |  |  | 100 | 139.2973 | 0.004007176 |  |  |  | 100 | 141.22 | 0.004062487 |  |  |  | 100 | 139.4106 | 1.407655 | 93.21388 | 0.4839523
106 | 138.1725 | 0.003948289 |  |  |  | 106 | 136.577 | 0.003902699 |  |  |  | 106 | 138.2753 | 0.003977777 |  |  |  | 106 | 140.2656 | 0.004035029 |  |  |  | 106 | 138.3226 | 1.510717 | 92.48617 | 0.5584021
107 | 138.2784 | 0.003951316 |  |  |  | 107 | 136.7361 | 0.003907245 |  |  |  | 107 | 138.3546 | 0.003980056 |  |  |  | 107 | 140.4023 | 0.004038964 |  |  |  | 107 | 138.4429 | 1.504129 | 92.56658 | 0.5502632
108 | 138.2022 | 0.003949138 |  |  |  | 108 | 136.6469 | 0.003904695 |  |  |  | 108 | 138.2933 | 0.003978294 |  |  |  | 108 | 140.3153 | 0.004036459 |  |  |  | 108 | 138.3644 | 1.504114 | 92.51414 | 0.5517826
109 | 138.1232 | 0.003946881 |  |  |  | 109 | 136.5648 | 0.00390235 |  |  |  | 109 | 138.1992 | 0.003975587 |  |  |  | 109 | 140.2242 | 0.004033839 |  |  |  | 109 | 138.2779 | 1.500299 | 92.45627 | 0.5491483
110 | 138.0126 | 0.00394372 |  |  |  | 110 | 136.4548 | 0.003899205 |  |  |  | 110 | 138.1023 | 0.003972799 |  |  |  | 110 | 140.1232 | 0.004030933 |  |  |  | 110 | 138.1732 | 1.504014 | 92.38628 | 0.5523777
111 | 137.9257 | 0.003941237 |  |  |  | 111 | 136.3656 | 0.003896657 |  |  |  | 111 | 138.0187 | 0.003970393 |  |  |  | 111 | 140.0591 | 0.004029091 |  |  |  | 111 | 138.0923 | 1.514721 | 92.33214 | 0.5594377
112 | 137.8448 | 0.003938926 |  |  |  | 112 | 136.2726 | 0.003894 |  |  |  | 112 | 137.9416 | 0.003968176 |  |  |  | 112 | 139.9795 | 0.0040268 |  |  |  | 112 | 138.0096 | 1.519794 | 92.27687 | 0.5635205
113 | 137.779 | 0.003937044 |  |  |  | 113 | 136.196 | 0.003891811 |  |  |  | 113 | 137.8437 | 0.00396536 |  |  |  | 113 | 139.8882 | 0.004024173 |  |  |  | 113 | 137.9267 | 1.513413 | 92.22144 | 0.5588721
114 | 137.6812 | 0.00393425 |  |  |  | 114 | 136.0873 | 0.003888706 |  |  |  | 114 | 137.7666 | 0.003963142 |  |  |  | 114 | 139.7989 | 0.004021605 |  |  |  | 114 | 137.8335 | 1.52092 | 92.1591 | 0.5652132
115 | 137.6003 | 0.003931939 |  |  |  | 115 | 135.9921 | 0.003885983 |  |  |  | 115 | 137.6827 | 0.003960727 |  |  |  | 115 | 139.6899 | 0.004018468 |  |  |  | 115 | 137.7412 | 1.514379 | 92.09741 | 0.5620686
116 | 137.4987 | 0.003929036 |  |  |  | 116 | 135.9044 | 0.003883478 |  |  |  | 116 | 137.5758 | 0.003957653 |  |  |  | 116 | 139.5971 | 0.004015799 |  |  |  | 116 | 137.644 | 1.512882 | 92.03241 | 0.5605498
117 | 137.4088 | 0.003926466 |  |  |  | 117 | 135.8006 | 0.003880512 |  |  |  | 117 | 137.4814 | 0.003954936 |  |  |  | 117 | 139.4925 | 0.00401279 |  |  |  | 117 | 137.5458 | 1.511981 | 91.96675 | 0.5607629
118 | 137.2945 | 0.003923201 |  |  |  | 118 | 135.7022 | 0.0038777 |  |  |  | 118 | 137.3985 | 0.003952552 |  |  |  | 118 | 139.4042 | 0.004010251 |  |  |  | 118 | 137.4499 | 1.516636 | 91.90259 | 0.564654
119 | 137.2051 | 0.003920645 |  |  |  | 119 | 135.6114 | 0.003875106 |  |  |  | 119 | 137.306 | 0.003949892 |  |  |  | 119 | 139.3256 | 0.004007989 |  |  |  | 119 | 137.362 | 1.521823 | 91.84384 | 0.5679975
120 | 137.1439 | 0.003918896 |  |  |  | 120 | 135.4982 | 0.003871871 |  |  |  | 120 | 137.2146 | 0.003947262 |  |  |  | 120 | 139.2224 | 0.00400502 |  |  |  | 120 | 137.2698 | 1.524242 | 91.78215 | 0.5708151
121 | 137.0508 | 0.003916236 |  |  |  | 121 | 135.4208 | 0.003869658 |  |  |  | 121 | 137.1152 | 0.003944403 |  |  |  | 121 | 139.1476 | 0.004002868 |  |  |  | 121 | 137.1836 | 1.526109 | 91.72452 | 0.5711528
122 | 136.9674 | 0.003913854 |  |  |  | 122 | 135.3267 | 0.003866969 |  |  |  | 122 | 137.0209 | 0.00394169 |  |  |  | 122 | 139.0658 | 0.004000517 |  |  |  | 122 | 137.0952 | 1.531119 | 91.6654 | 0.5744891
123 | 136.881 | 0.003911385 |  |  |  | 123 | 135.2342 | 0.003864328 |  |  |  | 123 | 136.9503 | 0.003939658 |  |  |  | 123 | 138.9651 | 0.003997619 |  |  |  | 123 | 137.0076 | 1.527073 | 91.60688 | 0.5733393
124 | 136.7922 | 0.003908848 |  |  |  | 124 | 135.1399 | 0.003861631 |  |  |  | 124 | 136.8329 | 0.003936283 |  |  |  | 124 | 138.8819 | 0.003995225 |  |  |  | 124 | 136.9117 | 1.532043 | 91.54272 | 0.5756106
125 | 136.6915 | 0.003905969 |  |  |  | 125 | 135.0329 | 0.003858574 |  |  |  | 125 | 136.7441 | 0.003933726 |  |  |  | 125 | 138.7709 | 0.003992031 |  |  |  | 125 | 136.8098 | 1.52987 | 91.47459 | 0.575462
126 | 136.598 | 0.003903298 |  |  |  | 126 | 134.9474 | 0.003856133 |  |  |  | 126 | 136.6528 | 0.003931101 |  |  |  | 126 | 138.6853 | 0.003989569 |  |  |  | 126 | 136.7209 | 1.530104 | 91.41513 | 0.5755948
127 | 136.5142 | 0.003900903 |  |  |  | 127 | 134.8539 | 0.00385346 |  |  |  | 127 | 136.5739 | 0.00392883 |  |  |  | 127 | 138.5926 | 0.003986904 |  |  |  | 127 | 136.6336 | 1.530017 | 91.35679 | 0.5765246
128 | 136.421 | 0.003898241 |  |  |  | 128 | 134.7597 | 0.003850768 |  |  |  | 128 | 136.4834 | 0.003926229 |  |  |  | 128 | 138.5067 | 0.003984433 |  |  |  | 128 | 136.5427 | 1.533493 | 91.29598 | 0.5790954
129 | 136.3218 | 0.003895404 |  |  |  | 129 | 134.6609 | 0.003847945 |  |  |  | 129 | 136.3895 | 0.003923526 |  |  |  | 129 | 138.4246 | 0.003982069 |  |  |  | 129 | 136.4492 | 1.540555 | 91.23342 | 0.5838916
130 | 136.2588 | 0.003893606 |  |  |  | 130 | 134.5581 | 0.003845007 |  |  |  | 130 | 136.3045 | 0.003921082 |  |  |  | 130 | 138.3226 | 0.003979138 |  |  |  | 130 | 136.361 | 1.539722 | 91.17448 | 0.5846422
131 | 136.1577 | 0.003890715 |  |  |  | 131 | 134.4842 | 0.003842896 |  |  |  | 131 | 136.2091 | 0.003918337 |  |  |  | 131 | 138.2194 | 0.003976169 |  |  |  | 131 | 136.2676 | 1.528147 | 91.11204 | 0.5768345
132 | 136.0627 | 0.003888002 |  |  |  | 132 | 134.3705 | 0.003839647 |  |  |  | 132 | 136.116 | 0.003915659 |  |  |  | 132 | 138.1384 | 0.003973836 |  |  |  | 132 | 136.1719 | 1.541315 | 91.04802 | 0.5861146
133 | 135.9895 | 0.003885909 |  |  |  | 133 | 134.2809 | 0.003837086 |  |  |  | 133 | 136.0247 | 0.003913033 |  |  |  | 133 | 138.0626 | 0.003971656 |  |  |  | 133 | 136.0894 | 1.546854 | 90.99285 | 0.5897206
134 | 135.8896 | 0.003883054 |  |  |  | 134 | 134.21 | 0.003835062 |  |  |  | 134 | 135.9308 | 0.003910332 |  |  |  | 134 | 137.9634 | 0.003968803 |  |  |  | 134 | 135.9985 | 1.535776 | 90.93206 | 0.5821316
135 | 135.8171 | 0.003880982 |  |  |  | 135 | 134.1102 | 0.003832208 |  |  |  | 135 | 135.8536 | 0.003908111 |  |  |  | 135 | 137.8708 | 0.003966138 |  |  |  | 135 | 135.9129 | 1.537932 | 90.87485 | 0.5848774
136 | 135.7065 | 0.003877824 |  |  |  | 136 | 134.0063 | 0.003829239 |  |  |  | 136 | 135.7533 | 0.003905226 |  |  |  | 136 | 137.7806 | 0.003963544 |  |  |  | 136 | 135.8117 | 1.543871 | 90.80715 | 0.5889068
137 | 135.6215 | 0.003875395 |  |  |  | 137 | 133.9221 | 0.003826835 |  |  |  | 137 | 135.6763 | 0.003903009 |  |  |  | 137 | 137.7058 | 0.003961393 |  |  |  | 137 | 135.7314 | 1.54778 | 90.75348 | 0.5918404
138 | 135.5333 | 0.003872875 |  |  |  | 138 | 133.8181 | 0.003823863 |  |  |  | 138 | 135.5826 | 0.003900316 |  |  |  | 138 | 137.6324 | 0.003959281 |  |  |  | 138 | 135.6416 | 1.560278 | 90.6934 | 0.600216
139 | 135.4482 | 0.003870442 |  |  |  | 139 | 133.7432 | 0.003821723 |  |  |  | 139 | 135.489 | 0.003897621 |  |  |  | 139 | 137.526 | 0.003956219 |  |  |  | 139 | 135.5516 | 1.547346 | 90.63323 | 0.5917897
140 | 135.3759 | 0.003868377 |  |  |  | 140 | 133.6336 | 0.00381859 |  |  |  | 140 | 135.4012 | 0.003895097 |  |  |  | 140 | 137.4361 | 0.003953635 |  |  |  | 140 | 135.4617 | 1.554702 | 90.57313 | 0.5977197
141 | 135.2732 | 0.003865441 |  |  |  | 141 | 133.5155 | 0.003815215 |  |  |  | 141 | 135.3208 | 0.003892783 |  |  |  | 141 | 137.3422 | 0.003950933 |  |  |  | 141 | 135.3629 | 1.56421 | 90.50704 | 0.6055651
142 | 135.1812 | 0.003862813 |  |  |  | 142 | 133.4376 | 0.003812988 |  |  |  | 142 | 135.2321 | 0.003890232 |  |  |  | 142 | 137.2595 | 0.003948553 |  |  |  | 142 | 135.2776 | 1.562569 | 90.44999 | 0.6042681
143 | 135.0943 | 0.003860329 |  |  |  | 143 | 133.3494 | 0.003810468 |  |  |  | 143 | 135.1335 | 0.003887396 |  |  |  | 143 | 137.1719 | 0.003946035 |  |  |  | 143 | 135.1873 | 1.562928 | 90.3896 | 0.6043003
144 | 135.002 | 0.003857692 |  |  |  | 144 | 133.2707 | 0.00380822 |  |  |  | 144 | 135.0651 | 0.003885429 |  |  |  | 144 | 137.0918 | 0.003943731 |  |  |  | 144 | 135.1074 | 1.562512 | 90.33621 | 0.6046998
145 | 134.9136 | 0.003855166 |  |  |  | 145 | 133.1623 | 0.003805123 |  |  |  | 145 | 134.9476 | 0.003882049 |  |  |  | 145 | 136.9983 | 0.00394104 |  |  |  | 145 | 135.0055 | 1.568479 | 90.26802 | 0.6083115
146 | 134.8427 | 0.00385314 |  |  |  | 146 | 133.0743 | 0.003802606 |  |  |  | 146 | 134.8802 | 0.00388011 |  |  |  | 146 | 136.8886 | 0.003937885 |  |  |  | 146 | 134.9215 | 1.558828 | 90.21187 | 0.6038482
147 | 134.7648 | 0.003850915 |  |  |  | 147 | 132.9665 | 0.003799528 |  |  |  | 147 | 134.7756 | 0.003877101 |  |  |  | 147 | 136.8201 | 0.003935913 |  |  |  | 147 | 134.8318 | 1.574823 | 90.15186 | 0.6140932
148 | 134.6657 | 0.003848081 |  |  |  | 148 | 132.8865 | 0.003797242 |  |  |  | 148 | 134.6966 | 0.003874828 |  |  |  | 148 | 136.687 | 0.003932085 |  |  |  | 148 | 134.734 | 1.552787 | 90.08652 | 0.6011217
149 | 134.589 | 0.00384589 |  |  |  | 149 | 132.7889 | 0.003794451 |  |  |  | 149 | 134.5749 | 0.003871326 |  |  |  | 149 | 136.5876 | 0.003929226 |  |  |  | 149 | 134.6351 | 1.552064 | 90.02041 | 0.6001161
150 | 134.4847 | 0.00384291 |  |  |  | 150 | 132.7014 | 0.003791952 |  |  |  | 150 | 134.4751 | 0.003868455 |  |  |  | 150 | 136.5155 | 0.003927152 |  |  |  | 150 | 134.5442 | 1.558895 | 89.9596 | 0.6037628
156 | 133.4163 | 0.003812381 |  |  |  | 156 | 131.5092 | 0.003757884 |  |  |  | 156 | 133.5781 | 0.003842652 |  |  |  | 156 | 135.5883 | 0.003900477 |  |  |  | 156 | 133.523 | 1.666851 | 89.27654 | 0.6860588
157 | 133.522 | 0.003815401 |  |  |  | 157 | 131.6865 | 0.003762952 |  |  |  | 157 | 133.6884 | 0.003845824 |  |  |  | 157 | 135.7743 | 0.00390583 |  |  |  | 157 | 133.6678 | 1.671785 | 89.37336 | 0.6850782
158 | 133.458 | 0.003813573 |  |  |  | 158 | 131.6068 | 0.003760673 |  |  |  | 158 | 133.5796 | 0.003842693 |  |  |  | 158 | 135.6894 | 0.003903386 |  |  |  | 158 | 133.5834 | 1.669128 | 89.31693 | 0.6824302
159 | 133.3915 | 0.003811672 |  |  |  | 159 | 131.5232 | 0.003758284 |  |  |  | 159 | 133.5192 | 0.003840958 |  |  |  | 159 | 135.5864 | 0.003900425 |  |  |  | 159 | 133.5051 | 1.660637 | 89.26458 | 0.6786925
160 | 133.2997 | 0.00380905 |  |  |  | 160 | 131.4431 | 0.003755995 |  |  |  | 160 | 133.4182 | 0.003838052 |  |  |  | 160 | 135.4987 | 0.003897901 |  |  |  | 160 | 133.4149 | 1.657684 | 89.2043 | 0.676185
161 | 133.2013 | 0.003806235 |  |  |  | 161 | 131.3402 | 0.003753055 |  |  |  | 161 | 133.2991 | 0.003834626 |  |  |  | 161 | 135.4022 | 0.003895124 |  |  |  | 161 | 133.3107 | 1.660256 | 89.13458 | 0.6773474
162 | 133.1112 | 0.003803661 |  |  |  | 162 | 131.2408 | 0.003750216 |  |  |  | 162 | 133.2479 | 0.003833153 |  |  |  | 162 | 135.3163 | 0.003892653 |  |  |  | 162 | 133.229 | 1.665717 | 89.07999 | 0.6831312
163 | 133.0164 | 0.003800952 |  |  |  | 163 | 131.1545 | 0.00374775 |  |  |  | 163 | 133.1459 | 0.003830217 |  |  |  | 163 | 135.2336 | 0.003890275 |  |  |  | 163 | 133.1376 | 1.667398 | 89.01883 | 0.6836658
164 | 132.9456 | 0.003798929 |  |  |  | 164 | 131.0256 | 0.003744066 |  |  |  | 164 | 133.0357 | 0.003827048 |  |  |  | 164 | 135.14 | 0.003887583 |  |  |  | 164 | 133.0367 | 1.680952 | 88.95135 | 0.6932595
165 | 132.8476 | 0.003796129 |  |  |  | 165 | 130.941 | 0.003741647 |  |  |  | 165 | 132.9469 | 0.003824493 |  |  |  | 165 | 135.0524 | 0.003885062 |  |  |  | 165 | 132.947 | 1.679967 | 88.89133 | 0.6926865
166 | 132.763 | 0.003793711 |  |  |  | 166 | 130.8685 | 0.003739577 |  |  |  | 166 | 132.8643 | 0.003822116 |  |  |  | 166 | 134.9447 | 0.003881963 |  |  |  | 166 | 132.8601 | 1.665468 | 88.83329 | 0.6837237
167 | 132.6826 | 0.003791416 |  |  |  | 167 | 130.775 | 0.003736905 |  |  |  | 167 | 132.7755 | 0.003819564 |  |  |  | 167 | 134.8237 | 0.003878482 |  |  |  | 167 | 132.7642 | 1.653793 | 88.76921 | 0.6773463
168 | 132.5641 | 0.003788028 |  |  |  | 168 | 130.6701 | 0.003733908 |  |  |  | 168 | 132.6293 | 0.003815358 |  |  |  | 168 | 134.716 | 0.003875386 |  |  |  | 168 | 132.6449 | 1.65289 | 88.68942 | 0.6752115
169 | 132.4579 | 0.003784993 |  |  |  | 169 | 130.5697 | 0.003731038 |  |  |  | 169 | 132.5334 | 0.003812597 |  |  |  | 169 | 134.6301 | 0.003872913 |  |  |  | 169 | 132.5477 | 1.659037 | 88.62444 | 0.6793715
170 | 132.3538 | 0.003782018 |  |  |  | 170 | 130.4474 | 0.003727545 |  |  |  | 170 | 132.4468 | 0.003810107 |  |  |  | 170 | 134.547 | 0.003870523 |  |  |  | 170 | 132.4488 | 1.675 | 88.55822 | 0.690972
171 | 132.2694 | 0.003779608 |  |  |  | 171 | 130.367 | 0.003725246 |  |  |  | 171 | 132.3616 | 0.003807654 |  |  |  | 171 | 134.4851 | 0.003868743 |  |  |  | 171 | 132.3708 | 1.682851 | 88.50604 | 0.6957186
172 | 132.1743 | 0.00377689 |  |  |  | 172 | 130.2437 | 0.003721723 |  |  |  | 172 | 132.2912 | 0.003805632 |  |  |  | 172 | 134.389 | 0.003865978 |  |  |  | 172 | 132.2746 | 1.693669 | 88.4417 | 0.7050247
173 | 132.1257 | 0.003775502 |  |  |  | 173 | 130.1508 | 0.003719067 |  |  |  | 173 | 132.2164 | 0.003803479 |  |  |  | 173 | 134.2994 | 0.0038634 |  |  |  | 173 | 132.1981 | 1.694358 | 88.39056 | 0.7067852
174 | 132.0447 | 0.003773188 |  |  |  | 174 | 130.0891 | 0.003717306 |  |  |  | 174 | 132.1248 | 0.003800843 |  |  |  | 174 | 134.2075 | 0.003860756 |  |  |  | 174 | 132.1165 | 1.682025 | 88.33607 | 0.6981772
175 | 131.9539 | 0.003770591 |  |  |  | 175 | 130.0157 | 0.003715207 |  |  |  | 175 | 132.0392 | 0.003798382 |  |  |  | 175 | 134.1373 | 0.003858736 |  |  |  | 175 | 132.0365 | 1.683629 | 88.28255 | 0.698723
176 | 131.8829 | 0.003768562 |  |  |  | 176 | 129.9138 | 0.003712297 |  |  |  | 176 | 131.9572 | 0.003796022 |  |  |  | 176 | 134.036 | 0.003855823 |  |  |  | 176 | 131.9475 | 1.683432 | 88.22302 | 0.7000019
177 | 131.7782 | 0.003765573 |  |  |  | 177 | 129.8358 | 0.003710068 |  |  |  | 177 | 131.8634 | 0.003793323 |  |  |  | 177 | 133.937 | 0.003852975 |  |  |  | 177 | 131.8536 | 1.675079 | 88.16027 | 0.6943839
178 | 131.7086 | 0.003763582 |  |  |  | 178 | 129.7466 | 0.003707517 |  |  |  | 178 | 131.7815 | 0.003790969 |  |  |  | 178 | 133.8518 | 0.003850525 |  |  |  | 178 | 131.7721 | 1.676525 | 88.10579 | 0.6959946
179 | 131.6132 | 0.003760857 |  |  |  | 179 | 129.6466 | 0.00370466 |  |  |  | 179 | 131.7073 | 0.003788833 |  |  |  | 179 | 133.7615 | 0.003847926 |  |  |  | 179 | 131.6821 | 1.68054 | 88.04562 | 0.6998745
180 | 131.5504 | 0.003759061 |  |  |  | 180 | 129.5494 | 0.003701883 |  |  |  | 180 | 131.5954 | 0.003785615 |  |  |  | 180 | 133.6624 | 0.003845076 |  |  |  | 180 | 131.5894 | 1.679343 | 87.98361 | 0.6991162
181 | 131.4629 | 0.003756563 |  |  |  | 181 | 129.4551 | 0.00369919 |  |  |  | 181 | 131.4883 | 0.003782533 |  |  |  | 181 | 133.567 | 0.003842332 |  |  |  | 181 | 131.4933 | 1.67882 | 87.91938 | 0.6986192
182 | 131.3454 | 0.003753205 |  |  |  | 182 | 129.3572 | 0.00369639 |  |  |  | 182 | 131.3875 | 0.003779635 |  |  |  | 182 | 133.4887 | 0.003840079 |  |  |  | 182 | 131.3947 | 1.687096 | 87.8534 | 0.7035305
183 | 131.2681 | 0.003750997 |  |  |  | 183 | 129.2535 | 0.003693428 |  |  |  | 183 | 131.3294 | 0.003777962 |  |  |  | 183 | 133.4014 | 0.003837567 |  |  |  | 183 | 131.3131 | 1.693635 | 87.79883 | 0.7099326
184 | 131.1326 | 0.003747124 |  |  |  | 184 | 129.1632 | 0.003690849 |  |  |  | 184 | 131.2228 | 0.003774895 |  |  |  | 184 | 133.2877 | 0.003834296 |  |  |  | 184 | 131.2016 | 1.684415 | 87.72428 | 0.7036451
185 | 131.0747 | 0.003745469 |  |  |  | 185 | 129.0594 | 0.003687881 |  |  |  | 185 | 131.1319 | 0.00377228 |  |  |  | 185 | 133.2216 | 0.003832395 |  |  |  | 185 | 131.1219 | 1.699502 | 87.67095 | 0.7138763
186 | 130.9773 | 0.003742687 |  |  |  | 186 | 128.9733 | 0.00368542 |  |  |  | 186 | 131.0582 | 0.003770161 |  |  |  | 186 | 133.1268 | 0.003829669 |  |  |  | 186 | 131.0339 | 1.696107 | 87.61214 | 0.7125741
187 | 130.9009 | 0.003740504 |  |  |  | 187 | 128.8657 | 0.003682346 |  |  |  | 187 | 130.962 | 0.003767393 |  |  |  | 187 | 133.0323 | 0.00382695 |  |  |  | 187 | 130.9402 | 1.701235 | 87.54949 | 0.7167282
188 | 130.8017 | 0.003737667 |  |  |  | 188 | 128.7723 | 0.003679678 |  |  |  | 188 | 130.8738 | 0.003764855 |  |  |  | 188 | 132.9385 | 0.003824252 |  |  |  | 188 | 130.8466 | 1.70113 | 87.48687 | 0.7171251
189 | 130.7154 | 0.003735203 |  |  |  | 189 | 128.6902 | 0.003677331 |  |  |  | 189 | 130.7923 | 0.003762512 |  |  |  | 189 | 132.8125 | 0.003820627 |  |  |  | 189 | 130.7526 | 1.683237 | 87.42409 | 0.7068322
190 | 130.6347 | 0.003732896 |  |  |  | 190 | 128.5702 | 0.003673902 |  |  |  | 190 | 130.6819 | 0.003759335 |  |  |  | 190 | 132.7246 | 0.003818099 |  |  |  | 190 | 130.6528 | 1.696159 | 87.35735 | 0.7156477
191 | 130.5384 | 0.003730145 |  |  |  | 191 | 128.5015 | 0.003671939 |  |  |  | 191 | 130.556 | 0.003755714 |  |  |  | 191 | 132.6289 | 0.003815345 |  |  |  | 191 | 130.5562 | 1.685069 | 87.29274 | 0.7065317
192 | 130.4209 | 0.003726786 |  |  |  | 192 | 128.3869 | 0.003668665 |  |  |  | 192 | 130.4808 | 0.00375355 |  |  |  | 192 | 132.5465 | 0.003812975 |  |  |  | 192 | 130.4588 | 1.698349 | 87.22757 | 0.7163908
193 | 130.3333 | 0.003724285 |  |  |  | 193 | 128.2764 | 0.003665508 |  |  |  | 193 | 130.3791 | 0.003750625 |  |  |  | 193 | 132.4576 | 0.003810418 |  |  |  | 193 | 130.3616 | 1.707092 | 87.16259 | 0.7225234
194 | 130.2228 | 0.003721125 |  |  |  | 194 | 128.1849 | 0.003662892 |  |  |  | 194 | 130.2898 | 0.003748057 |  |  |  | 194 | 132.3833 | 0.003808281 |  |  |  | 194 | 130.2702 | 1.714299 | 87.10145 | 0.7269887
195 | 130.1744 | 0.003719742 |  |  |  | 195 | 128.0777 | 0.003659828 |  |  |  | 195 | 130.2203 | 0.003746057 |  |  |  | 195 | 132.3035 | 0.003805985 |  |  |  | 195 | 130.194 | 1.72531 | 87.05045 | 0.7360516
196 | 130.0943 | 0.003717455 |  |  |  | 196 | 127.9727 | 0.00365683 |  |  |  | 196 | 130.1578 | 0.003744259 |  |  |  | 196 | 132.2254 | 0.003803737 |  |  |  | 196 | 130.1126 | 1.736394 | 86.996 | 0.7450228
197 | 130.0338 | 0.003715725 |  |  |  | 197 | 127.9108 | 0.00365506 |  |  |  | 197 | 130.0677 | 0.003741666 |  |  |  | 197 | 132.1312 | 0.003801028 |  |  |  | 197 | 130.0359 | 1.723121 | 86.94475 | 0.7362102
198 | 129.9256 | 0.003712634 |  |  |  | 198 | 127.7997 | 0.003651886 |  |  |  | 198 | 129.9724 | 0.003738925 |  |  |  | 198 | 132.0588 | 0.003798945 |  |  |  | 198 | 129.9391 | 1.738903 | 86.88003 | 0.7465479
199 | 129.841 | 0.003710215 |  |  |  | 199 | 127.7394 | 0.003650162 |  |  |  | 199 | 129.9046 | 0.003736975 |  |  |  | 199 | 131.9837 | 0.003796784 |  |  |  | 199 | 129.8672 | 1.732927 | 86.83191 | 0.7426184
200 | 129.7561 | 0.00370779 |  |  |  | 200 | 127.6446 | 0.003647455 |  |  |  | 200 | 129.8281 | 0.003734775 |  |  |  | 200 | 131.9137 | 0.00379477 |  |  |  | 200 | 129.7856 | 1.743088 | 86.77738 | 0.7498017
206 | 128.8183 | 0.003680992 |  |  |  | 206 | 126.589 | 0.00361729 |  |  |  | 206 | 128.9799 | 0.003710374 |  |  |  | 206 | 131.0336 | 0.003769454 |  |  |  | 206 | 128.8552 | 1.816409 | 86.1551 | 0.8065561
207 | 128.8758 | 0.003682635 |  |  |  | 207 | 126.7386 | 0.003621564 |  |  |  | 207 | 129.0964 | 0.003713725 |  |  |  | 207 | 131.2252 | 0.003774964 |  |  |  | 207 | 128.984 | 1.833869 | 86.24114 | 0.81432
208 | 128.8036 | 0.003680571 |  |  |  | 208 | 126.6361 | 0.003618637 |  |  |  | 208 | 128.9918 | 0.003710715 |  |  |  | 208 | 131.1288 | 0.003772191 |  |  |  | 208 | 128.8901 | 1.835737 | 86.17833 | 0.815789
209 | 128.7241 | 0.0036783 |  |  |  | 209 | 126.5616 | 0.003616507 |  |  |  | 209 | 128.899 | 0.003708046 |  |  |  | 209 | 131.0129 | 0.003768858 |  |  |  | 209 | 128.7994 | 1.818704 | 86.11775 | 0.8050651
210 | 128.6318 | 0.003675663 |  |  |  | 210 | 126.4605 | 0.003613617 |  |  |  | 210 | 128.7563 | 0.003703942 |  |  |  | 210 | 130.9048 | 0.003765748 |  |  |  | 210 | 128.6883 | 1.815121 | 86.0435 | 0.8015198
211 | 128.5514 | 0.003673367 |  |  |  | 211 | 126.3711 | 0.003611063 |  |  |  | 211 | 128.6663 | 0.003701354 |  |  |  | 211 | 130.7979 | 0.003762672 |  |  |  | 211 | 128.5967 | 1.807886 | 85.98223 | 0.7975418
212 | 128.4145 | 0.003669453 |  |  |  | 212 | 126.2778 | 0.003608397 |  |  |  | 212 | 128.5534 | 0.003698104 |  |  |  | 212 | 130.6858 | 0.003759447 |  |  |  | 212 | 128.4828 | 1.800441 | 85.90613 | 0.7922341
213 | 128.3048 | 0.00366632 |  |  |  | 213 | 126.1312 | 0.003604209 |  |  |  | 213 | 128.459 | 0.003695389 |  |  |  | 213 | 130.5905 | 0.003756708 |  |  |  | 213 | 128.3714 | 1.821642 | 85.83156 | 0.807795
214 | 128.2145 | 0.003663739 |  |  |  | 214 | 126.0455 | 0.00360176 |  |  |  | 214 | 128.3334 | 0.003691776 |  |  |  | 214 | 130.5144 | 0.003754519 |  |  |  | 214 | 128.277 | 1.825081 | 85.7684 | 0.8084149
215 | 128.1321 | 0.003661384 |  |  |  | 215 | 125.9177 | 0.003598108 |  |  |  | 215 | 128.2559 | 0.003689546 |  |  |  | 215 | 130.4007 | 0.003751246 |  |  |  | 215 | 128.1766 | 1.830977 | 85.70128 | 0.8147565
216 | 128.0442 | 0.003658872 |  |  |  | 216 | 125.8326 | 0.003595674 |  |  |  | 216 | 128.1546 | 0.003686633 |  |  |  | 216 | 130.2865 | 0.003747961 |  |  |  | 216 | 128.0795 | 1.819014 | 85.63637 | 0.8072196
217 | 127.9475 | 0.003656109 |  |  |  | 217 | 125.7119 | 0.003592228 |  |  |  | 217 | 128.0571 | 0.003683828 |  |  |  | 217 | 130.1973 | 0.003745395 |  |  |  | 217 | 127.9785 | 1.831887 | 85.5688 | 0.8164137
218 | 127.8588 | 0.003653574 |  |  |  | 218 | 125.6102 | 0.00358932 |  |  |  | 218 | 127.9659 | 0.003681204 |  |  |  | 218 | 130.0934 | 0.003742407 |  |  |  | 218 | 127.8821 | 1.831138 | 85.50435 | 0.8168532
219 | 127.7535 | 0.003650565 |  |  |  | 219 | 125.4978 | 0.003586109 |  |  |  | 219 | 127.8478 | 0.003677806 |  |  |  | 219 | 130.0292 | 0.003740559 |  |  |  | 219 | 127.7821 | 1.850451 | 85.43743 | 0.8284962
220 | 127.6612 | 0.003647929 |  |  |  | 220 | 125.4116 | 0.003583646 |  |  |  | 220 | 127.7683 | 0.003675519 |  |  |  | 220 | 129.9611 | 0.003738601 |  |  |  | 220 | 127.7006 | 1.857905 | 85.38291 | 0.8334233
221 | 127.5631 | 0.003645125 |  |  |  | 221 | 125.3157 | 0.003580906 |  |  |  | 221 | 127.7021 | 0.003673614 |  |  |  | 221 | 129.8708 | 0.003736002 |  |  |  | 221 | 127.6129 | 1.860592 | 85.3243 | 0.8365121
222 | 127.4801 | 0.003642753 |  |  |  | 222 | 125.2233 | 0.003578266 |  |  |  | 222 | 127.6239 | 0.003671367 |  |  |  | 222 | 129.7874 | 0.003733603 |  |  |  | 222 | 127.5287 | 1.864382 | 85.26798 | 0.8397189
223 | 127.4046 | 0.003640596 |  |  |  | 223 | 125.112 | 0.003575085 |  |  |  | 223 | 127.5312 | 0.0036687 |  |  |  | 223 | 129.6792 | 0.003730492 |  |  |  | 223 | 127.4318 | 1.865746 | 85.20318389 | 0.8419585
224 | 127.3348 | 0.003638601 |  |  |  | 224 | 125.0237 | 0.003572562 |  |  |  | 224 | 127.4237 | 0.003665607 |  |  |  | 224 | 129.5922 | 0.003727989 |  |  |  | 224 | 127.3436 | 1.865884 | 85.14423 | 0.8417094
225 | 127.2268 | 0.003635514 |  |  |  | 225 | 124.9904 | 0.003571609 |  |  |  | 225 | 127.351 | 0.003663517 |  |  |  | 225 | 129.4818 | 0.003724813 |  |  |  | 225 | 127.2625 | 1.834572 | 85.09007 | 0.8208926
226 | 127.1513 | 0.003633357 |  |  |  | 226 | 124.8868 | 0.00356865 |  |  |  | 226 | 127.2533 | 0.003660706 |  |  |  | 226 | 129.3711 | 0.003721628 |  |  |  | 226 | 127.1656 | 1.831674 | 85.02532 | 0.8200171
227 | 127.0387 | 0.003630139 |  |  |  | 227 | 124.7833 | 0.003565691 |  |  |  | 227 | 127.1703 | 0.003658316 |  |  |  | 227 | 129.2683 | 0.00371867 |  |  |  | 227 | 127.0651 | 1.832357 | 84.9581 | 0.8215206
228 | 126.9711 | 0.003628209 |  |  |  | 228 | 124.681 | 0.003562767 |  |  |  | 228 | 127.0634 | 0.003655241 |  |  |  | 228 | 129.1808 | 0.003716152 |  |  |  | 228 | 126.9741 | 1.838098 | 84.89719 | 0.8253861
229 | 126.8587 | 0.003624996 |  |  |  | 229 | 124.5786 | 0.003559844 |  |  |  | 229 | 126.985 | 0.003652987 |  |  |  | 229 | 129.093 | 0.003713627 |  |  |  | 229 | 126.8788 | 1.844354 | 84.83351 | 0.8302943
230 | 126.7754 | 0.003622616 |  |  |  | 230 | 124.4845 | 0.003557153 |  |  |  | 230 | 126.8753 | 0.00364983 |  |  |  | 230 | 128.993 | 0.003710752 |  |  |  | 230 | 126.782 | 1.841737 | 84.7688 | 0.828496
231 | 126.6677 | 0.003619538 |  |  |  | 231 | 124.4026 | 0.003554814 |  |  |  | 231 | 126.7744 | 0.003646927 |  |  |  | 231 | 128.8852 | 0.00370765 |  |  |  | 231 | 126.6825 | 1.831071 | 84.70225 | 0.8213785
232 | 126.5636 | 0.003616565 |  |  |  | 232 | 124.2996 | 0.003551869 |  |  |  | 232 | 126.682 | 0.003644271 |  |  |  | 232 | 128.7657 | 0.003704211 |  |  |  | 232 | 126.5777 | 1.824658 | 84.63223 | 0.8183632
233 | 126.4706 | 0.003613908 |  |  |  | 233 | 124.2076 | 0.00354924 |  |  |  | 233 | 126.5488 | 0.003640438 |  |  |  | 233 | 128.6985 | 0.003702279 |  |  |  | 233 | 126.4814 | 1.833995 | 84.56776 | 0.8224355
234 | 126.3804 | 0.003611329 |  |  |  | 234 | 124.1277 | 0.003546958 |  |  |  | 234 | 126.4419 | 0.003637364 |  |  |  | 234 | 128.5842 | 0.003698992 |  |  |  | 234 | 126.3836 | 1.819829 | 84.50239 | 0.8130816
235 | 126.259 | 0.00360786 |  |  |  | 235 | 124.0001 | 0.003543313 |  |  |  | 235 | 126.3555 | 0.003634878 |  |  |  | 235 | 128.4867 | 0.003696187 |  |  |  | 235 | 126.2753 | 1.832442 | 84.43001 | 0.8226852
236 | 126.1518 | 0.003604796 |  |  |  | 236 | 123.9067 | 0.003540644 |  |  |  | 236 | 126.2665 | 0.003632318 |  |  |  | 236 | 128.4128 | 0.00369406 |  |  |  | 236 | 126.1844 | 1.840405 | 84.36921 | 0.8277485
237 | 126.0577 | 0.003602106 |  |  |  | 237 | 123.7777 | 0.003536958 |  |  |  | 237 | 126.1711 | 0.003629573 |  |  |  | 237 | 128.3276 | 0.003691609 |  |  |  | 237 | 126.0835 | 1.858378 | 84.30168 | 0.8405214
238 | 125.9567 | 0.003599221 |  |  |  | 238 | 123.6621 | 0.003533653 |  |  |  | 238 | 126.1 | 0.003627529 |  |  |  | 238 | 128.2336 | 0.003688904 |  |  |  | 238 | 125.9881 | 1.867795 | 84.23786 | 0.84844
239 | 125.8739 | 0.003596855 |  |  |  | 239 | 123.5707 | 0.00353104 |  |  |  | 239 | 126.0285 | 0.003625471 |  |  |  | 239 | 128.1061 | 0.003685238 |  |  |  | 239 | 125.8948 | 1.853815 | 84.17552 | 0.8414064
240 | 125.7989 | 0.003594714 |  |  |  | 240 | 123.4677 | 0.003528098 |  |  |  | 240 | 125.9533 | 0.003623309 |  |  |  | 240 | 128.0009 | 0.00368221 |  |  |  | 240 | 125.8052 | 1.853539 | 84.11563 | 0.843078
241 | 125.7076 | 0.003592103 |  |  |  | 241 | 123.3886 | 0.003525839 |  |  |  | 241 | 125.8342 | 0.003619883 |  |  |  | 241 | 127.9002 | 0.003679315 |  |  |  | 241 | 125.7077 | 1.844024 | 84.05043 | 0.8358518
242 | 125.6085 | 0.003589273 |  |  |  | 242 | 123.2836 | 0.003522837 |  |  |  | 242 | 125.7165 | 0.003616495 |  |  |  | 242 | 127.8224 | 0.003677077 |  |  |  | 242 | 125.6077 | 1.854589 | 83.98358 | 0.8418983
243 | 125.4824 | 0.003585668 |  |  |  | 243 | 123.1987 | 0.003520411 |  |  |  | 243 | 125.6053 | 0.003613296 |  |  |  | 243 | 127.7248 | 0.003674267 |  |  |  | 243 | 125.5028 | 1.849052 | 83.9134 | 0.8373581
244 | 125.3893 | 0.003583007 |  |  |  | 244 | 123.1244 | 0.00351829 |  |  |  | 244 | 125.5216 | 0.003610888 |  |  |  | 244 | 127.6692 | 0.003672669 |  |  |  | 244 | 125.4261 | 1.856481 | 83.86211 | 0.8414309
245 | 125.3059 | 0.003580624 |  |  |  | 245 | 122.9957 | 0.00351461 |  |  |  | 245 | 125.4399 | 0.003608538 |  |  |  | 245 | 127.5893 | 0.003670372 |  |  |  | 245 | 125.3327 | 1.876735 | 83.7996 | 0.8561944
246 | 125.2125 | 0.003577957 |  |  |  | 246 | 122.8942 | 0.003511711 |  |  |  | 246 | 125.3976 | 0.00360732 |  |  |  | 246 | 127.4962 | 0.003667693 |  |  |  | 246 | 125.2501 | 1.881351 | 83.7444 | 0.8618021
247 | 125.1437 | 0.003575991 |  |  |  | 247 | 122.7972 | 0.00350894 |  |  |  | 247 | 125.3073 | 0.003604724 |  |  |  | 247 | 127.3547 | 0.003663622 |  |  |  | 247 | 125.1507 | 1.863771 | 83.678 | 0.852342
248 | 125.059 | 0.003573569 |  |  |  | 248 | 122.7068 | 0.003506357 |  |  |  | 248 | 125.2409 | 0.003602814 |  |  |  | 248 | 127.2556 | 0.003660772 |  |  |  | 248 | 125.0656 | 1.86107 | 83.62107 | 0.8521911
249 | 124.9764 | 0.00357121 |  |  |  | 249 | 122.6757 | 0.003505468 |  |  |  | 249 | 125.0824 | 0.003598253 |  |  |  | 249 | 127.1507 | 0.003657754 |  |  |  | 249 | 124.9713 | 1.828661 | 83.55809 | 0.827134
250 | 124.8779 | 0.003568396 |  |  |  | 250 | 122.5803 | 0.003502741 |  |  |  | 250 | 124.9358 | 0.003594038 |  |  |  | 250 | 127.0651 | 0.003655292 |  |  |  | 250 | 124.8648 | 1.831725 | 83.48684 | 0.8270877
256 | 124.1181 | 0.003546683 |  |  |  | 256 | 121.6361 | 0.003475761 |  |  |  | 256 | 124.3092 | 0.003576011 |  |  |  | 256 | 126.4234 | 0.003636831 |  |  |  | 256 | 124.1217 | 1.958828 | 82.98971 | 0.9200337
257 | 124.1015 | 0.00354621 |  |  |  | 257 | 121.7358 | 0.003478609 |  |  |  | 257 | 124.3876 | 0.003578268 |  |  |  | 257 | 126.6186 | 0.003642447 |  |  |  | 257 | 124.2109 | 1.997216 | 83.04922 | 0.9408822
258 | 123.978 | 0.003542681 |  |  |  | 258 | 121.6446 | 0.003476003 |  |  |  | 258 | 124.3264 | 0.003576507 |  |  |  | 258 | 126.5029 | 0.003639119 |  |  |  | 258 | 124.113 | 1.98902 | 82.9838 | 0.9374093
259 | 123.8917 | 0.003540215 |  |  |  | 259 | 121.5288 | 0.003472693 |  |  |  | 259 | 124.2503 | 0.003574318 |  |  |  | 259 | 126.4094 | 0.003636428 |  |  |  | 259 | 124.0201 | 1.998748 | 82.92164 | 0.9453635
260 | 123.8354 | 0.003538605 |  |  |  | 260 | 121.437 | 0.003470071 |  |  |  | 260 | 124.1488 | 0.003571396 |  |  |  | 260 | 126.2952 | 0.003633144 |  |  |  | 260 | 123.9291 | 1.988818 | 82.86084 | 0.9394281
261 | 123.7299 | 0.003535591 |  |  |  | 261 | 121.3392 | 0.003467277 |  |  |  | 261 | 124.0543 | 0.003568678 |  |  |  | 261 | 126.2 | 0.003630404 |  |  |  | 261 | 123.8308 | 1.990064 | 82.79515 | 0.9405761
262 | 123.6377 | 0.003532956 |  |  |  | 262 | 121.2549 | 0.003464868 |  |  |  | 262 | 123.9311 | 0.003565135 |  |  |  | 262 | 126.1065 | 0.003627714 |  |  |  | 262 | 123.7325 | 1.985168 | 82.72942 | 0.9362218
263 | 123.5537 | 0.003530555 |  |  |  | 263 | 121.167 | 0.003462357 |  |  |  | 263 | 123.8242 | 0.00356206 |  |  |  | 263 | 125.9987 | 0.003624614 |  |  |  | 263 | 123.6359 | 1.976555 | 82.66482 | 0.9305731
264 | 123.4135 | 0.003526548 |  |  |  | 264 | 121.0492 | 0.003458989 |  |  |  | 264 | 123.7483 | 0.003559876 |  |  |  | 264 | 125.8808 | 0.003621222 |  |  |  | 264 | 123.5229 | 1.978362 | 82.58929 | 0.9337095
265 | 123.3401 | 0.003524451 |  |  |  | 265 | 120.9678 | 0.003456662 |  |  |  | 265 | 123.6303 | 0.003556481 |  |  |  | 265 | 125.7889 | 0.003618578 |  |  |  | 265 | 123.4317 | 1.97274 | 82.52832 | 0.9290653
266 | 123.2343 | 0.003521429 |  |  |  | 266 | 120.8795 | 0.003454141 |  |  |  | 266 | 123.5363 | 0.003553777 |  |  |  | 266 | 125.6739 | 0.003615271 |  |  |  | 266 | 123.331 | 1.962184 | 82.46098 | 0.9227261
267 | 123.1156 | 0.003518036 |  |  |  | 267 | 120.7697 | 0.003451002 |  |  |  | 267 | 123.4426 | 0.003551083 |  |  |  | 267 | 125.5787 | 0.003612532 |  |  |  | 267 | 123.2266 | 1.968743 | 82.3912 | 0.9276339
268 | 123.0176 | 0.003515237 |  |  |  | 268 | 120.6789 | 0.003448409 |  |  |  | 268 | 123.3115 | 0.00354731 |  |  |  | 268 | 125.4673 | 0.003609326 |  |  |  | 268 | 123.1188 | 1.959218 | 82.31911 | 0.9204701
269 | 122.9265 | 0.003512634 |  |  |  | 269 | 120.5635 | 0.003445112 |  |  |  | 269 | 123.2213 | 0.003544717 |  |  |  | 269 | 125.3564 | 0.003606135 |  |  |  | 269 | 123.0169 | 1.961462 | 82.25099 | 0.9233427
270 | 122.8092 | 0.003509281 |  |  |  | 270 | 120.4681 | 0.003442385 |  |  |  | 270 | 123.1173 | 0.003541725 |  |  |  | 270 | 125.249 | 0.003603048 |  |  |  | 270 | 122.9109 | 1.956779 | 82.1801 | 0.9203841
271 | 122.7049 | 0.003506301 |  |  |  | 271 | 120.3561 | 0.003439184 |  |  |  | 271 | 123.0166 | 0.003538827 |  |  |  | 271 | 125.1702 | 0.00360078 |  |  |  | 271 | 122.8119 | 1.970265 | 82.11389 | 0.9292792
272 | 122.5931 | 0.003503106 |  |  |  | 272 | 120.2423 | 0.003435933 |  |  |  | 272 | 122.8995 | 0.00353546 |  |  |  | 272 | 125.0308 | 0.003596771 |  |  |  | 272 | 122.6914 | 1.959933 | 82.03335 | 0.9233369
273 | 122.4814 | 0.003499913 |  |  |  | 273 | 120.1442 | 0.003433128 |  |  |  | 273 | 122.7706 | 0.003531751 |  |  |  | 273 | 124.9243 | 0.003593707 |  |  |  | 273 | 122.5801 | 1.955787 | 81.95891 | 0.9197977
274 | 122.4009 | 0.003497615 |  |  |  | 274 | 120.037 | 0.003430066 |  |  |  | 274 | 122.7246 | 0.003530427 |  |  |  | 274 | 124.8461 | 0.003591458 |  |  |  | 274 | 122.5022 | 1.969007 | 81.90677 | 0.930728
275 | 122.2989 | 0.003494699 |  |  |  | 275 | 119.9593 | 0.003427845 |  |  |  | 275 | 122.6005 | 0.003526856 |  |  |  | 275 | 124.6812 | 0.003586712 |  |  |  | 275 | 122.3849 | 1.933074 | 81.82848 | 0.9075084
276 | 122.1765 | 0.003491202 |  |  |  | 276 | 119.8221 | 0.003423924 |  |  |  | 276 | 122.4792 | 0.003523368 |  |  |  | 276 | 124.5742 | 0.003583636 |  |  |  | 276 | 122.263 | 1.945444 | 81.74691 | 0.9160271
277 | 122.0769 | 0.003488357 |  |  |  | 277 | 119.7199 | 0.003421004 |  |  |  | 277 | 122.3681 | 0.003520171 |  |  |  | 277 | 124.4703 | 0.003580646 |  |  |  | 277 | 122.1588 | 1.94439 | 81.67723 | 0.9153362
278 | 121.9791 | 0.003485561 |  |  |  | 278 | 119.6582 | 0.003419243 |  |  |  | 278 | 122.2001 | 0.003515338 |  |  |  | 278 | 124.3668 | 0.003577667 |  |  |  | 278 | 122.051 | 1.924875 | 81.6052 | 0.8992354
279 | 121.8539 | 0.003481985 |  |  |  | 279 | 119.5631 | 0.003416523 |  |  |  | 279 | 122.0942 | 0.003512293 |  |  |  | 279 | 124.2835 | 0.003575273 |  |  |  | 279 | 121.9487 | 1.929839 | 81.53675 | 0.9019252
280 | 121.6891 | 0.003477275 |  |  |  | 280 | 119.4536 | 0.003413394 |  |  |  | 280 | 121.9857 | 0.003509171 |  |  |  | 280 | 124.2222 | 0.003573509 |  |  |  | 280 | 121.8376 | 1.950554 | 81.46244 | 0.9146649
281 | 121.5915 | 0.003474486 |  |  |  | 281 | 119.3356 | 0.003410024 |  |  |  | 281 | 121.9069 | 0.003506905 |  |  |  | 281 | 124.1136 | 0.003570386 |  |  |  | 281 | 121.7369 | 1.954909 | 81.39509 | 0.9192604
282 | 121.4947 | 0.00347172 |  |  |  | 282 | 119.2035 | 0.00340625 |  |  |  | 282 | 121.8449 | 0.003505122 |  |  |  | 282 | 124.0384 | 0.003568222 |  |  |  | 282 | 121.6454 | 1.979199 | 81.33384 | 0.937241
283 | 121.3854 | 0.003468597 |  |  |  | 283 | 119.081 | 0.003402748 |  |  |  | 283 | 121.7887 | 0.003503504 |  |  |  | 283 | 123.9046 | 0.003564371 |  |  |  | 283 | 121.5399 | 1.976829 | 81.26334 | 0.9390466
284 | 121.3324 | 0.003467083 |  |  |  | 284 | 118.9953 | 0.003400298 |  |  |  | 284 | 121.6673 | 0.003500013 |  |  |  | 284 | 123.7749 | 0.003560643 |  |  |  | 284 | 121.4425 | 1.957204 | 81.19824 | 0.9261128
285 | 121.2232 | 0.003463961 |  |  |  | 285 | 118.8753 | 0.003396869 |  |  |  | 285 | 121.5904 | 0.0034978 |  |  |  | 285 | 123.697 | 0.0035584 |  |  |  | 285 | 121.3465 | 1.975392 | 81.134 | 0.9392202
286 | 121.1329 | 0.003461381 |  |  |  | 286 | 118.7886 | 0.003394393 |  |  |  | 286 | 121.4288 | 0.003493151 |  |  |  | 286 | 123.5953 | 0.003555474 |  |  |  | 286 | 121.2364 | 1.966688 | 81.0604 | 0.9310804
287 | 121.0251 | 0.003458302 |  |  |  | 287 | 118.7169 | 0.003392343 |  |  |  | 287 | 121.341 | 0.003490625 |  |  |  | 287 | 123.4993 | 0.003552714 |  |  |  | 287 | 121.1456 | 1.957159 | 80.9997 | 0.9248047
288 | 120.8923 | 0.003454505 |  |  |  | 288 | 118.6189 | 0.003389543 |  |  |  | 288 | 121.2419 | 0.003487775 |  |  |  | 288 | 123.4409 | 0.003551032 |  |  |  | 288 | 121.0485 | 1.973854 | 80.93472 | 0.9350482
289 | 120.781 | 0.003451325 |  |  |  | 289 | 118.5146 | 0.003386563 |  |  |  | 289 | 121.1595 | 0.003485404 |  |  |  | 289 | 123.374 | 0.003549109 |  |  |  | 289 | 120.9573 | 1.989908 | 80.8737 | 0.9459674
290 | 120.6942 | 0.003448845 |  |  |  | 290 | 118.3943 | 0.003383125 |  |  |  | 290 | 121.1088 | 0.003483946 |  |  |  | 290 | 123.247 | 0.003545454 |  |  |  | 290 | 120.8611 | 1.988861 | 80.80939 | 0.9486371
291 | 120.5919 | 0.003445923 |  |  |  | 291 | 118.2863 | 0.003380039 |  |  |  | 291 | 121.0234 | 0.003481488 |  |  |  | 291 | 123.1129 | 0.003541599 |  |  |  | 291 | 120.7536 | 1.979306 | 80.7376 | 0.9442542
292 | 120.5084 | 0.003443537 |  |  |  | 292 | 118.1924 | 0.003377357 |  |  |  | 292 | 120.9459 | 0.00347926 |  |  |  | 292 | 122.9905 | 0.003538077 |  |  |  | 292 | 120.6593 | 1.968509 | 80.67458 | 0.9388808
293 | 120.4285 | 0.003441252 |  |  |  | 293 | 118.1251 | 0.003375434 |  |  |  | 293 | 120.8448 | 0.003476352 |  |  |  | 293 | 122.899 | 0.003535445 |  |  |  | 293 | 120.5744 | 1.957658 | 80.61778 | 0.9310797
294 | 120.3582 | 0.003439244 |  |  |  | 294 | 118.0046 | 0.003371989 |  |  |  | 294 | 120.6928 | 0.00347198 |  |  |  | 294 | 122.8082 | 0.003532831 |  |  |  | 294 | 120.4659 | 1.96701 | 80.54526 | 0.9357299
295 | 120.2505 | 0.003436166 |  |  |  | 295 | 117.9421 | 0.003370203 |  |  |  | 295 | 120.5717 | 0.003468496 |  |  |  | 295 | 122.7006 | 0.003529738 |  |  |  | 295 | 120.3662 | 1.947792 | 80.47861 | 0.9218062
296 | 120.1196 | 0.003432427 |  |  |  | 296 | 117.8544 | 0.003367698 |  |  |  | 296 | 120.5282 | 0.003467243 |  |  |  | 296 | 122.6555 | 0.003528438 |  |  |  | 296 | 120.2894 | 1.967506 | 80.42721 | 0.9357111
297 | 120.011 | 0.003429323 |  |  |  | 297 | 117.7472 | 0.003364635 |  |  |  | 297 | 120.4196 | 0.00346412 |  |  |  | 297 | 122.5689 | 0.003525949 |  |  |  | 297 | 120.1867 | 1.975798 | 80.35849 | 0.9409643
298 | 119.92 | 0.003426724 |  |  |  | 298 | 117.6693 | 0.003362408 |  |  |  | 298 | 120.3528 | 0.003462198 |  |  |  | 298 | 122.4748 | 0.003523241 |  |  |  | 298 | 120.1042 | 1.970132 | 80.30338 | 0.9382855
299 | 119.8206 | 0.003423883 |  |  |  | 299 | 117.5288 | 0.003358395 |  |  |  | 299 | 120.2839 | 0.003460214 |  |  |  | 299 | 122.3348 | 0.003519215 |  |  |  | 299 | 119.992 | 1.972361 | 80.22838 | 0.9432341
300 | 119.7269 | 0.003421204 |  |  |  | 300 | 117.4147 | 0.003355133 |  |  |  | 300 | 120.1991 | 0.003457776 |  |  |  | 300 | 122.2018 | 0.003515387 |  |  |  | 300 | 119.8856 | 1.965844 | 80.15725 | 0.9410985
306 | 119.2962 | 0.003408898 |  |  |  | 306 | 116.8418 | 0.003338762 |  |  |  | 306 | 119.8854 | 0.003448753 |  |  |  | 306 | 121.86 | 0.003505557 |  |  |  | 306 | 119.4709 | 2.067415 | 79.87974 | 1.015092
307 | 119.1892 | 0.00340584 |  |  |  | 307 | 116.8544 | 0.003339123 |  |  |  | 307 | 119.8759 | 0.003448478 |  |  |  | 307 | 122.0125 | 0.003509943 |  |  |  | 307 | 119.483 | 2.125147 | 79.88767 | 1.048646
308 | 119.1187 | 0.003403824 |  |  |  | 308 | 116.8472 | 0.003338918 |  |  |  | 308 | 119.7864 | 0.003445905 |  |  |  | 308 | 121.8893 | 0.003506399 |  |  |  | 308 | 119.4104 | 2.07697 | 79.83924 | 1.016341
309 | 119.0167 | 0.003400909 |  |  |  | 309 | 116.7785 | 0.003336955 |  |  |  | 309 | 119.6957 | 0.003443294 |  |  |  | 309 | 121.8012 | 0.003503864 |  |  |  | 309 | 119.323 | 2.069503 | 79.78082 | 1.01125
310 | 118.9214 | 0.003398187 |  |  |  | 310 | 116.6752 | 0.003334002 |  |  |  | 310 | 119.588 | 0.003440198 |  |  |  | 310 | 121.6575 | 0.003499731 |  |  |  | 310 | 119.2105 | 2.052792 | 79.70566 | 1.00129
311 | 118.8225 | 0.003395363 |  |  |  | 311 | 116.5622 | 0.003330773 |  |  |  | 311 | 119.4828 | 0.003437172 |  |  |  | 311 | 121.5566 | 0.003496828 |  |  |  | 311 | 119.106 | 2.057427 | 79.63578 | 1.004689
312 | 118.6992 | 0.003391838 |  |  |  | 312 | 116.4471 | 0.003327485 |  |  |  | 312 | 119.3762 | 0.003434104 |  |  |  | 312 | 121.4629 | 0.003494133 |  |  |  | 312 | 118.9964 | 2.066813 | 79.56242 | 1.0111
313 | 118.5922 | 0.003388781 |  |  |  | 313 | 116.3643 | 0.00332512 |  |  |  | 313 | 119.2602 | 0.003430767 |  |  |  | 313 | 121.3707 | 0.003491479 |  |  |  | 313 | 118.8969 | 2.062215 | 79.49588 | 1.007208
314 | 118.4897 | 0.003385851 |  |  |  | 314 | 116.2423 | 0.003321632 |  |  |  | 314 | 119.1395 | 0.003427295 |  |  |  | 314 | 121.2457 | 0.003487883 |  |  |  | 314 | 118.7793 | 2.060174 | 79.41728 | 1.006291
315 | 118.3951 | 0.003383148 |  |  |  | 315 | 116.1187 | 0.003318101 |  |  |  | 315 | 119.0684 | 0.003425248 |  |  |  | 315 | 121.1195 | 0.003484252 |  |  |  | 315 | 118.6754 | 2.060982 | 79.34784 | 1.00942
316 | 118.2791 | 0.003379833 |  |  |  | 316 | 116.0321 | 0.003315625 |  |  |  | 316 | 118.934 | 0.003421384 |  |  |  | 316 | 121.0253 | 0.003481542 |  |  |  | 316 | 118.5676 | 2.056413 | 79.27575 | 1.004886
317 | 118.2062 | 0.003377751 |  |  |  | 317 | 115.9259 | 0.003312592 |  |  |  | 317 | 118.8271 | 0.003418307 |  |  |  | 317 | 120.9113 | 0.003478264 |  |  |  | 317 | 118.4676 | 2.051768 | 79.20891 | 1.002214
318 | 118.104 | 0.003374831 |  |  |  | 318 | 115.8033 | 0.003309089 |  |  |  | 318 | 118.7089 | 0.003414907 |  |  |  | 318 | 120.7989 | 0.003475029 |  |  |  | 318 | 118.3538 | 2.055201 | 79.13277 | 1.004755
319 | 118.0227 | 0.003372508 |  |  |  | 319 | 115.6886 | 0.003305809 |  |  |  | 319 | 118.6307 | 0.003412658 |  |  |  | 319 | 120.6841 | 0.003471729 |  |  |  | 319 | 118.2565 | 2.056067 | 79.06776 | 1.007182
320 | 117.8845 | 0.003368559 |  |  |  | 320 | 115.5752 | 0.003302568 |  |  |  | 320 | 118.5028 | 0.003408979 |  |  |  | 320 | 120.5578 | 0.003468094 |  |  |  | 320 | 118.1301 | 2.051055 | 78.98321 | 1.003948
321 | 117.7794 | 0.003365554 |  |  |  | 321 | 115.4778 | 0.003299788 |  |  |  | 321 | 118.4348 | 0.003407022 |  |  |  | 321 | 120.3732 | 0.003462784 |  |  |  | 321 | 118.0163 | 2.019071 | 78.90724 | 0.9867208
322 | 117.691 | 0.00336303 |  |  |  | 322 | 115.345 | 0.003295992 |  |  |  | 322 | 118.3223 | 0.003403787 |  |  |  | 322 | 120.2829 | 0.003460185 |  |  |  | 322 | 117.9103 | 2.035318 | 78.83633 | 0.9975568
323 | 117.587 | 0.003360057 |  |  |  | 323 | 115.2476 | 0.003293208 |  |  |  | 323 | 118.2013 | 0.003400306 |  |  |  | 323 | 120.1619 | 0.003456707 |  |  |  | 323 | 117.7995 | 2.024843 | 78.76224 | 0.9905308
324 | 117.4875 | 0.003357215 |  |  |  | 324 | 115.154 | 0.003290534 |  |  |  | 324 | 118.0149 | 0.003394942 |  |  |  | 324 | 120.071 | 0.003454091 |  |  |  | 324 | 117.6819 | 2.020453 | 78.68357 | 0.9838372
325 | 117.3582 | 0.00335352 |  |  |  | 325 | 115.0527 | 0.003287639 |  |  |  | 325 | 117.898 | 0.003391579 |  |  |  | 325 | 119.9568 | 0.003450806 |  |  |  | 325 | 117.5664 | 2.015444 | 78.60639 | 0.9804937
326 | 117.1898 | 0.003348707 |  |  |  | 326 | 114.9162 | 0.003283738 |  |  |  | 326 | 117.7809 | 0.003388212 |  |  |  | 326 | 119.9298 | 0.00345003 |  |  |  | 326 | 117.4542 | 2.061306 | 78.53122 | 1.009421
327 | 117.0778 | 0.003345505 |  |  |  | 327 | 114.8393 | 0.003281541 |  |  |  | 327 | 117.7041 | 0.003386003 |  |  |  | 327 | 119.8634 | 0.003448118 |  |  |  | 327 | 117.3711 | 2.067081 | 78.47568 | 1.013329
328 | 116.9634 | 0.003342238 |  |  |  | 328 | 114.7256 | 0.003278291 |  |  |  | 328 | 117.6211 | 0.003383616 |  |  |  | 328 | 119.7328 | 0.003444361 |  |  |  | 328 | 117.2607 | 2.062068 | 78.40188 | 1.012001
329 | 116.8454 | 0.003338865 |  |  |  | 329 | 114.5294 | 0.003272687 |  |  |  | 329 | 117.5157 | 0.003380583 |  |  |  | 329 | 119.5721 | 0.003439739 |  |  |  | 329 | 117.1157 | 2.078122 | 78.30486 | 1.025939
330 | 116.7492 | 0.003336118 |  |  |  | 330 | 114.3994 | 0.003268972 |  |  |  | 330 | 117.4602 | 0.003378986 |  |  |  | 330 | 119.4626 | 0.003436589 |  |  |  | 330 | 117.0179 | 2.089712 | 78.23948 | 1.03658
331 | 116.626 | 0.003332595 |  |  |  | 331 | 114.2995 | 0.003266116 |  |  |  | 331 | 117.3705 | 0.003376405 |  |  |  | 331 | 119.3538 | 0.003433459 |  |  |  | 331 | 116.9124 | 2.088022 | 78.16899 | 1.036486
332 | 116.5729 | 0.00333108 |  |  |  | 332 | 114.1833 | 0.003262795 |  |  |  | 332 | 117.2066 | 0.003371691 |  |  |  | 332 | 119.2724 | 0.003431118 |  |  |  | 332 | 116.8088 | 2.095766 | 78.09964 | 1.038937
333 | 116.5133 | 0.003329377 |  |  |  | 333 | 114.0918 | 0.003260183 |  |  |  | 333 | 117.1105 | 0.003368927 |  |  |  | 333 | 119.1659 | 0.003428053 |  |  |  | 333 | 116.7204 | 2.088428 | 78.04055 | 1.034554
334 | 116.4424 | 0.003327351 |  |  |  | 334 | 113.9725 | 0.003256773 |  |  |  | 334 | 116.9966 | 0.003365651 |  |  |  | 334 | 119.0577 | 0.003424942 |  |  |  | 334 | 116.6173 | 2.091648 | 77.97163 | 1.037034
335 | 116.2593 | 0.003322119 |  |  |  | 335 | 113.9632 | 0.003256508 |  |  |  | 335 | 116.9101 | 0.003363162 |  |  |  | 335 | 118.9498 | 0.003421838 |  |  |  | 335 | 116.5206 | 2.054352 | 77.90705 | 1.011701
336 | 116.1484 | 0.00331895 |  |  |  | 336 | 113.8698 | 0.003253839 |  |  |  | 336 | 116.8022 | 0.003360058 |  |  |  | 336 | 118.8475 | 0.003418894 |  |  |  | 336 | 116.417 | 2.05068 | 77.83776 | 1.009196
337 | 116.0581 | 0.00331637 |  |  |  | 337 | 113.7706 | 0.003251003 |  |  |  | 337 | 116.7114 | 0.003357444 |  |  |  | 337 | 118.7444 | 0.003415927 |  |  |  | 337 | 116.3211 | 2.049288 | 77.77366 | 1.009009
338 | 115.9512 | 0.003313315 |  |  |  | 338 | 113.5844 | 0.003245683 |  |  |  | 338 | 116.5906 | 0.003353971 |  |  |  | 338 | 118.6572 | 0.003413421 |  |  |  | 338 | 116.1959 | 2.089149 | 77.68982 | 1.036077
339 | 115.8693 | 0.003310973 |  |  |  | 339 | 113.4801 | 0.003242701 |  |  |  | 339 | 116.4922 | 0.00335114 |  |  |  | 339 | 118.5486 | 0.003410295 |  |  |  | 339 | 116.0975 | 2.086978 | 77.62407 | 1.035294
340 | 115.7671 | 0.003308053 |  |  |  | 340 | 113.3702 | 0.003239561 |  |  |  | 340 | 116.4129 | 0.003348859 |  |  |  | 340 | 118.4717 | 0.003408084 |  |  |  | 340 | 116.0055 | 2.101579 | 77.56249 | 1.045701
341 | 115.6507 | 0.003304726 |  |  |  | 341 | 113.2707 | 0.003236718 |  |  |  | 341 | 116.3255 | 0.003346344 |  |  |  | 341 | 118.3781 | 0.00340539 |  |  |  | 341 | 115.9062 | 2.10532 | 77.49612 | 1.048838
342 | 115.5273 | 0.003301201 |  |  |  | 342 | 113.1849 | 0.003234265 |  |  |  | 342 | 116.2059 | 0.003342902 |  |  |  | 342 | 118.2835 | 0.00340267 |  |  |  | 342 | 115.8004 | 2.101255 | 77.42535 | 1.045287
343 | 115.4464 | 0.003298889 |  |  |  | 343 | 113.0968 | 0.003231751 |  |  |  | 343 | 116.1288 | 0.003340686 |  |  |  | 343 | 118.1924 | 0.003400048 |  |  |  | 343 | 115.7161 | 2.100431 | 77.369 | 1.04552
344 | 115.3728 | 0.003296786 |  |  |  | 344 | 112.9826 | 0.003228485 |  |  |  | 344 | 116.0358 | 0.003338011 |  |  |  | 344 | 118.0592 | 0.003396217 |  |  |  | 344 | 115.6126 | 2.092803 | 77.29983 | 1.042129
345 | 115.2541 | 0.003293393 |  |  |  | 345 | 112.874 | 0.003225381 |  |  |  | 345 | 115.9403 | 0.003335262 |  |  |  | 345 | 117.9744 | 0.003393778 |  |  |  | 345 | 115.5107 | 2.103384 | 77.23164 | 1.049394
346 | 115.1342 | 0.003289969 |  |  |  | 346 | 112.783 | 0.003222782 |  |  |  | 346 | 115.8135 | 0.003331616 |  |  |  | 346 | 117.9012 | 0.003391672 |  |  |  | 346 | 115.408 | 2.109182 | 77.16295 | 1.051638
347 | 115.0033 | 0.003286228 |  |  |  | 347 | 112.6678 | 0.003219489 |  |  |  | 347 | 115.7426 | 0.003329577 |  |  |  | 347 | 117.8079 | 0.003388989 |  |  |  | 347 | 115.3054 | 2.121493 | 77.09435 | 1.061445
348 | 114.9257 | 0.003284011 |  |  |  | 348 | 112.5638 | 0.003216519 |  |  |  | 348 | 115.6322 | 0.003326399 |  |  |  | 348 | 117.7195 | 0.003386445 |  |  |  | 348 | 115.2103 | 2.125945 | 77.03073 | 1.063996
349 | 114.8401 | 0.003281563 |  |  |  | 349 | 112.4702 | 0.003213844 |  |  |  | 349 | 115.5625 | 0.003324394 |  |  |  | 349 | 117.6101 | 0.003383299 |  |  |  | 349 | 115.1207 | 2.121037 | 76.97086 | 1.062375
350 | 114.7494 | 0.003278972 |  |  |  | 350 | 112.3723 | 0.003211047 |  |  |  | 350 | 115.4554 | 0.003321315 |  |  |  | 350 | 117.5053 | 0.003380283 |  |  |  | 350 | 115.0206 | 2.117362 | 76.90392 | 1.060021

## 5um_24h
5um_24h
df_MH_MA_VZ_3,8_5µm_24h_1_Lebensdauer_Langzeit | [5 empty] | df_MH_MA_VZ_3,8_5µm_24h_2_Lebensdauer_Langzeit | [5 empty] | df_MH_MA_VZ_3,8_5µm_24h_3_Lebensdauer_Langzeit | [5 empty] | Mittelwert 5µm 24h
Zyklus | spezifische Kapazität C/2 | Ah-Step C/2 | Zyklus | spezifische Kapazität C/10 | Ah-Step C/10 | Zyklus | spezifische Kapazität C/2 | Ah-Step C/2 | Zyklus | spezifische Kapazität C/10 | Ah-Step C/10 | Zyklus | spezifische Kapazität C/2 | Ah-Step C/2 | Zyklus | spezifische Kapazität C/10 | Ah-Step C/10 | Zyklus | spezifische Kapazität C/2 | Std spezifische Kapazität C/2 | SOH C/2 | Std SOH C/2 | Zyklus | spezifische Kapazität C/10 | Std spezifische Kapazität C/10 | SOH C/10 | Std SOH C/10
6 | 146.712 | 0.004276812 | 1 | 170.0848 | 0.004958155 | 6 | 140.1275 | 0.00421939 | 1 | 163.1866 | 0.004913724 | 6 | 152.1165 | 0.004390549 | 1 | 173.3589 | 0.005003669 | 6 | 146.3187 | 6.00415 | 100 | 0 | 1 | 168.8768 | 5.192615 | 100 | 0
7 | 146.6334 | 0.004274521 | 2 | 169.7978 | 0.004949788 | 7 | 140.0404 | 0.004216767 | 2 | 162.8645 | 0.004904026 | 7 | 152.1483 | 0.004391468 | 2 | 173.0914 | 0.004995948 | 7 | 146.274 | 6.061958 | 99.9684 | 0.04570179 | 2 | 168.5846 | 5.220242 | 99.82653 | 0.02191306
8 | 146.4993 | 0.004270612 | 101 | 164.0265 | 0.004781548 | 8 | 139.8957 | 0.004212408 | 101 | 157.4045 | 0.004739617 | 8 | 152.0783 | 0.004389447 | 101 | 167.525 | 0.004835287 | 8 | 146.1578 | 6.098498 | 99.88816 | 0.07581963 | 101 | 162.9853 | 5.139984 | 96.50987 | 0.1086195
9 | 146.356 | 0.004266433 | 102 | 163.8615 | 0.004776737 | 9 | 139.7656 | 0.004208492 | 102 | 157.2615 | 0.004735311 | 9 | 151.9541 | 0.004385861 | 102 | 167.4267 | 0.004832449 | 9 | 146.0252 | 6.10096 | 99.79742 | 0.08333357 | 102 | 162.8499 | 5.157565 | 96.42941 | 0.1295422
10 | 146.2294 | 0.004262743 | 151 | 161.2684 | 0.004701145 | 10 | 139.6313 | 0.004204448 | 151 | 154.777 | 0.004660501 | 10 | 151.8674 | 0.00438336 | 151 | 164.6367 | 0.004751921 | 10 | 145.9094 | 6.124346 | 99.71773 | 0.1034348 | 151 | 160.2274 | 5.011626 | 94.87726 | 0.08065111
11 | 146.1046 | 0.004259106 | 152 | 161.198 | 0.004699093 | 11 | 139.5026 | 0.004200574 | 152 | 154.7166 | 0.004658681 | 11 | 151.7619 | 0.004380313 | 152 | 164.6599 | 0.00475259 | 11 | 145.7897 | 6.135675 | 99.63565 | 0.1147639 | 152 | 160.1915 | 5.047493 | 94.85558 | 0.1109274
12 | 145.978 | 0.004255416 | 201 | 158.5164 | 0.004620922 | 12 | 139.3836 | 0.004196989 | 201 | 152.1441 | 0.004581222 | 12 | 151.6488 | 0.004377051 | 201 | 161.9013 | 0.004672969 | 12 | 145.6702 | 6.138417 | 99.5538 | 0.1211575 | 201 | 157.5206 | 4.954223 | 93.27415 | 0.1025432
13 | 145.8665 | 0.004252163 | 202 | 158.4916 | 0.0046202 | 13 | 139.2783 | 0.004193819 | 202 | 152.1444 | 0.004581231 | 13 | 151.5505 | 0.004374214 | 202 | 161.8626 | 0.004671852 | 13 | 145.5651 | 6.141661 | 99.48186 | 0.1273831 | 202 | 157.4995 | 4.934469 | 93.26193 | 0.09558683
14 | 145.7498 | 0.004248762 | 251 | 155.7442 | 0.004540111 | 14 | 139.1566 | 0.004190154 | 251 | 149.522 | 0.004502269 | 14 | 151.456 | 0.004371485 | 251 | 158.9201 | 0.004586922 | 14 | 145.4541 | 6.155033 | 99.40569 | 0.1398982 | 251 | 154.7288 | 4.780604 | 91.62205 | 0.0514496
15 | 145.6476 | 0.004245783 | 252 | 155.7622 | 0.004540635 | 15 | 139.0569 | 0.004187152 | 252 | 149.5041 | 0.004501728 | 15 | 151.3627 | 0.004368791 | 252 | 158.9664 | 0.00458826 | 15 | 145.3557 | 6.158079 | 99.3383 | 0.1451728 | 252 | 154.7442 | 4.812618 | 91.63082 | 0.06087214
16 | 145.5479 | 0.004242878 | 301 | 153.0198 | 0.004460692 | 16 | 138.9417 | 0.004183685 | 301 | 146.8345 | 0.004421343 | 16 | 151.2716 | 0.004366163 | 301 | 155.9877 | 0.004502284 | 16 | 145.2538 | 6.170196 | 99.26831 | 0.1549289 | 301 | 151.9473 | 4.669914 | 89.9753 | 0.00739809
17 | 145.4347 | 0.004239578 | 302 | 153.1155 | 0.004463482 | 17 | 138.8355 | 0.004180485 | 302 | 146.9386 | 0.004424479 | 17 | 151.1727 | 0.004363308 | 302 | 156.0628 | 0.004504451 | 17 | 145.1476 | 6.173611 | 99.19563 | 0.1613447 | 302 | 152.039 | 4.656379 | 90.02977 | 0.01172216
18 | 145.3348 | 0.004236667 |  |  |  | 18 | 138.7363 | 0.004177498 |  |  |  | 18 | 151.0886 | 0.004360882 |  |  |  | 18 | 145.0533 | 6.180988 | 99.13093 | 0.1696425
19 | 145.2374 | 0.004233827 |  |  |  | 19 | 138.6386 | 0.004174558 |  |  |  | 19 | 150.9882 | 0.004357984 |  |  |  | 19 | 144.9548 | 6.179637 | 99.06357 | 0.1710619
20 | 145.1337 | 0.004230803 |  |  |  | 20 | 138.5374 | 0.00417151 |  |  |  | 20 | 150.8998 | 0.00435543 |  |  |  | 20 | 144.857 | 6.185815 | 98.99653 | 0.1787753
21 | 145.0397 | 0.004228061 |  |  |  | 21 | 138.4454 | 0.004168741 |  |  |  | 21 | 150.8156 | 0.004353003 |  |  |  | 21 | 144.7669 | 6.189607 | 98.93486 | 0.1843524
22 | 144.947 | 0.004225359 |  |  |  | 22 | 138.3586 | 0.004166127 |  |  |  | 22 | 150.778 | 0.004351916 |  |  |  | 22 | 144.6945 | 6.213529 | 98.88489 | 0.2058333
23 | 144.8602 | 0.00422283 |  |  |  | 23 | 138.2733 | 0.004163558 |  |  |  | 23 | 150.7004 | 0.004349676 |  |  |  | 23 | 144.6113 | 6.217261 | 98.82788 | 0.2110893
24 | 144.7701 | 0.004220202 |  |  |  | 24 | 138.1932 | 0.004161146 |  |  |  | 24 | 150.5916 | 0.004346538 |  |  |  | 24 | 144.5183 | 6.203045 | 98.76452 | 0.203828
25 | 144.6764 | 0.004217473 |  |  |  | 25 | 138.0846 | 0.004157875 |  |  |  | 25 | 150.4937 | 0.004343711 |  |  |  | 25 | 144.4182 | 6.208589 | 98.69594 | 0.2084717
26 | 144.5752 | 0.004214521 |  |  |  | 26 | 137.9834 | 0.004154829 |  |  |  | 26 | 150.3972 | 0.004340926 |  |  |  | 26 | 144.3186 | 6.210865 | 98.62773 | 0.2128213
27 | 144.4915 | 0.004212081 |  |  |  | 27 | 137.9008 | 0.004152342 |  |  |  | 27 | 150.3399 | 0.004339271 |  |  |  | 27 | 144.2441 | 6.223223 | 98.5765 | 0.2245429
28 | 144.4027 | 0.004209493 |  |  |  | 28 | 137.8135 | 0.004149713 |  |  |  | 28 | 150.2465 | 0.004336576 |  |  |  | 28 | 144.1543 | 6.220218 | 98.51511 | 0.2247077
29 | 144.2707 | 0.004205646 |  |  |  | 29 | 137.6968 | 0.004146198 |  |  |  | 29 | 149.9862 | 0.004329061 |  |  |  | 29 | 143.9846 | 6.149685 | 98.4003 | 0.1761383
30 | 144.165 | 0.004202565 |  |  |  | 30 | 137.592 | 0.004143044 |  |  |  | 30 | 149.9057 | 0.00432674 |  |  |  | 30 | 143.8876 | 6.161528 | 98.33374 | 0.188017
31 | 144.0754 | 0.004199953 |  |  |  | 31 | 137.4969 | 0.00414018 |  |  |  | 31 | 149.8992 | 0.004326551 |  |  |  | 31 | 143.8238 | 6.204954 | 98.28932 | 0.2227809
88 | 139.2407 | 0.004059014 |  |  |  | 88 | 132.7931 | 0.003998542 |  |  |  | 88 | 145.3479 | 0.004195186 |  |  |  | 88 | 139.1272 | 6.278157 | 95.07457 | 0.4180861
89 | 139.198 | 0.004057772 |  |  |  | 89 | 132.7336 | 0.00399675 |  |  |  | 89 | 145.362 | 0.004195595 |  |  |  | 89 | 139.0979 | 6.314823 | 95.05384 | 0.4448766
90 | 139.1186 | 0.004055457 |  |  |  | 90 | 132.6609 | 0.003994563 |  |  |  | 90 | 145.3601 | 0.004195539 |  |  |  | 90 | 139.0466 | 6.349877 | 95.0181 | 0.4741119
91 | 139.0844 | 0.00405446 |  |  |  | 91 | 132.6373 | 0.003993852 |  |  |  | 91 | 145.3111 | 0.004194124 |  |  |  | 91 | 139.0109 | 6.33719 | 94.99397 | 0.4666756
92 | 139.0269 | 0.004052783 |  |  |  | 92 | 132.5683 | 0.003991773 |  |  |  | 92 | 145.2371 | 0.00419199 |  |  |  | 92 | 138.9441 | 6.334838 | 94.94826 | 0.465016
93 | 138.9628 | 0.004050915 |  |  |  | 93 | 132.4889 | 0.003989384 |  |  |  | 93 | 145.1584 | 0.004189718 |  |  |  | 93 | 138.8701 | 6.335261 | 94.89759 | 0.4652441
94 | 138.8719 | 0.004048265 |  |  |  | 94 | 132.4203 | 0.003987318 |  |  |  | 94 | 145.099 | 0.004188003 |  |  |  | 94 | 138.7971 | 6.339681 | 94.84759 | 0.4734451
95 | 138.7841 | 0.004045707 |  |  |  | 95 | 132.3431 | 0.003984991 |  |  |  | 95 | 145.0153 | 0.004185586 |  |  |  | 95 | 138.7142 | 6.33639 | 94.79092 | 0.4744387
96 | 138.7086 | 0.004043506 |  |  |  | 96 | 132.2742 | 0.003982918 |  |  |  | 96 | 144.9434 | 0.004183512 |  |  |  | 96 | 138.6421 | 6.334871 | 94.74164 | 0.4760061
97 | 138.6335 | 0.004041316 |  |  |  | 97 | 132.2042 | 0.003980811 |  |  |  | 97 | 144.8855 | 0.00418184 |  |  |  | 97 | 138.5744 | 6.340824 | 94.69524 | 0.4830227
98 | 138.5977 | 0.004040271 |  |  |  | 98 | 132.1314 | 0.003978617 |  |  |  | 98 | 144.8023 | 0.00417944 |  |  |  | 98 | 138.5105 | 6.335931 | 94.65154 | 0.4759935
99 | 138.5057 | 0.004037589 |  |  |  | 99 | 132.0501 | 0.003976171 |  |  |  | 99 | 144.7399 | 0.004177639 |  |  |  | 99 | 138.4319 | 6.345223 | 94.59764 | 0.4865421
100 | 138.421 | 0.004035121 |  |  |  | 100 | 131.9618 | 0.003973512 |  |  |  | 100 | 144.6622 | 0.004175395 |  |  |  | 100 | 138.3483 | 6.350484 | 94.54036 | 0.4922645
106 | 137.6585 | 0.004012893 |  |  |  | 106 | 131.2231 | 0.003951269 |  |  |  | 106 | 144.0195 | 0.004156846 |  |  |  | 106 | 137.6337 | 6.398246 | 94.05057 | 0.5503376
107 | 137.7543 | 0.004015686 |  |  |  | 107 | 131.3332 | 0.003954583 |  |  |  | 107 | 144.0884 | 0.004158833 |  |  |  | 107 | 137.7253 | 6.377631 | 94.11361 | 0.5340544
108 | 137.6832 | 0.004013612 |  |  |  | 108 | 131.2767 | 0.003952881 |  |  |  | 108 | 144.009 | 0.004156543 |  |  |  | 108 | 137.6563 | 6.366216 | 94.06661 | 0.5289995
109 | 137.6143 | 0.004011603 |  |  |  | 109 | 131.1898 | 0.003950266 |  |  |  | 109 | 143.9372 | 0.004154469 |  |  |  | 109 | 137.5804 | 6.373743 | 94.01456 | 0.5343265
110 | 137.5258 | 0.004009025 |  |  |  | 110 | 131.0969 | 0.003947467 |  |  |  | 110 | 143.8789 | 0.004152786 |  |  |  | 110 | 137.5005 | 6.391035 | 93.95956 | 0.5490509
111 | 137.4577 | 0.004007039 |  |  |  | 111 | 131.0414 | 0.003945798 |  |  |  | 111 | 143.7895 | 0.004150205 |  |  |  | 111 | 137.4295 | 6.374063 | 93.91131 | 0.5394992
112 | 137.3955 | 0.004005225 |  |  |  | 112 | 130.9713 | 0.003943685 |  |  |  | 112 | 143.7099 | 0.004147909 |  |  |  | 112 | 137.3589 | 6.369394 | 93.86304 | 0.5366915
113 | 137.2962 | 0.004002331 |  |  |  | 113 | 130.8963 | 0.003941427 |  |  |  | 113 | 143.6287 | 0.004145564 |  |  |  | 113 | 137.2737 | 6.366223 | 93.80485 | 0.5396193
114 | 137.222 | 0.004000168 |  |  |  | 114 | 130.7996 | 0.003938516 |  |  |  | 114 | 143.545 | 0.004143149 |  |  |  | 114 | 137.1888 | 6.372755 | 93.74665 | 0.54386
115 | 137.1432 | 0.003997871 |  |  |  | 115 | 130.7115 | 0.003935863 |  |  |  | 115 | 143.4474 | 0.004140334 |  |  |  | 115 | 137.1007 | 6.368089 | 93.68642 | 0.5413677
116 | 137.0355 | 0.003994731 |  |  |  | 116 | 130.6287 | 0.003933369 |  |  |  | 116 | 143.3883 | 0.004138628 |  |  |  | 116 | 137.0175 | 6.37985 | 93.6293 | 0.5556998
117 | 136.9836 | 0.003993218 |  |  |  | 117 | 130.5293 | 0.003930376 |  |  |  | 117 | 143.3124 | 0.004136437 |  |  |  | 117 | 136.9417 | 6.39168 | 93.57722 | 0.5607525
118 | 136.8941 | 0.003990609 |  |  |  | 118 | 130.4712 | 0.003928627 |  |  |  | 118 | 143.2148 | 0.004133618 |  |  |  | 118 | 136.86 | 6.371871 | 93.52167 | 0.5515665
119 | 136.8181 | 0.003988393 |  |  |  | 119 | 130.3949 | 0.003926332 |  |  |  | 119 | 143.1502 | 0.004131755 |  |  |  | 119 | 136.7877 | 6.377695 | 93.47213 | 0.5578584
120 | 136.7331 | 0.003985917 |  |  |  | 120 | 130.3102 | 0.003923779 |  |  |  | 120 | 143.0701 | 0.004129442 |  |  |  | 120 | 136.7045 | 6.380005 | 93.4151 | 0.5617916
121 | 136.6355 | 0.003983071 |  |  |  | 121 | 130.2338 | 0.003921479 |  |  |  | 121 | 143.0044 | 0.004127546 |  |  |  | 121 | 136.6245 | 6.38531 | 93.36035 | 0.5705971
122 | 136.5676 | 0.003981091 |  |  |  | 122 | 130.1501 | 0.003918958 |  |  |  | 122 | 142.9131 | 0.004124911 |  |  |  | 122 | 136.5436 | 6.381558 | 93.305 | 0.5677991
123 | 136.4934 | 0.00397893 |  |  |  | 123 | 130.0856 | 0.003917017 |  |  |  | 123 | 142.8509 | 0.004123115 |  |  |  | 123 | 136.4766 | 6.382644 | 93.25919 | 0.5715683
124 | 136.4021 | 0.003976269 |  |  |  | 124 | 130.004 | 0.00391456 |  |  |  | 124 | 142.7555 | 0.004120363 |  |  |  | 124 | 136.3872 | 6.375759 | 93.19814 | 0.5698214
125 | 136.3205 | 0.003973889 |  |  |  | 125 | 129.9289 | 0.003912299 |  |  |  | 125 | 142.6831 | 0.004118271 |  |  |  | 125 | 136.3108 | 6.377075 | 93.14585 | 0.5736187
126 | 136.24 | 0.003971543 |  |  |  | 126 | 129.8405 | 0.003909636 |  |  |  | 126 | 142.6118 | 0.004116215 |  |  |  | 126 | 136.2308 | 6.385673 | 93.09092 | 0.581241
127 | 136.1641 | 0.003969331 |  |  |  | 127 | 129.7705 | 0.003907528 |  |  |  | 127 | 142.543 | 0.00411423 |  |  |  | 127 | 136.1592 | 6.386277 | 93.04195 | 0.5842834
128 | 136.0791 | 0.003966851 |  |  |  | 128 | 129.6832 | 0.003904901 |  |  |  | 128 | 142.4542 | 0.004111665 |  |  |  | 128 | 136.0722 | 6.385473 | 92.9824 | 0.5856287
129 | 136.0185 | 0.003965085 |  |  |  | 129 | 129.6133 | 0.003902796 |  |  |  | 129 | 142.3735 | 0.004109337 |  |  |  | 129 | 136.0018 | 6.380122 | 92.93433 | 0.5821886
130 | 135.9295 | 0.003962491 |  |  |  | 130 | 129.5359 | 0.003900466 |  |  |  | 130 | 142.2802 | 0.004106643 |  |  |  | 130 | 135.9152 | 6.372139 | 92.87525 | 0.5797496
131 | 135.8359 | 0.003959763 |  |  |  | 131 | 129.4626 | 0.003898258 |  |  |  | 131 | 142.2205 | 0.00410492 |  |  |  | 131 | 135.8397 | 6.378947 | 92.82346 | 0.5894529
132 | 135.7542 | 0.003957381 |  |  |  | 132 | 129.3604 | 0.003895182 |  |  |  | 132 | 142.1334 | 0.004102406 |  |  |  | 132 | 135.7493 | 6.386465 | 92.76151 | 0.5949418
133 | 135.6838 | 0.003955327 |  |  |  | 133 | 129.2893 | 0.003893041 |  |  |  | 133 | 142.0815 | 0.004100907 |  |  |  | 133 | 135.6849 | 6.396059 | 92.71721 | 0.6038521
134 | 135.6059 | 0.003953056 |  |  |  | 134 | 129.2109 | 0.00389068 |  |  |  | 134 | 141.9865 | 0.004098166 |  |  |  | 134 | 135.6011 | 6.387773 | 92.66005 | 0.5996217
135 | 135.5143 | 0.003950387 |  |  |  | 135 | 129.1403 | 0.003888554 |  |  |  | 135 | 141.9086 | 0.004095918 |  |  |  | 135 | 135.5211 | 6.384134 | 92.60539 | 0.6014992
136 | 135.4412 | 0.003948256 |  |  |  | 136 | 129.0597 | 0.003886125 |  |  |  | 136 | 141.8508 | 0.004094249 |  |  |  | 136 | 135.4505 | 6.395563 | 92.55691 | 0.611098
137 | 135.3783 | 0.003946423 |  |  |  | 137 | 128.9849 | 0.003883873 |  |  |  | 137 | 141.7552 | 0.004091492 |  |  |  | 137 | 135.3728 | 6.385172 | 92.50391 | 0.6037063
138 | 135.2775 | 0.003943485 |  |  |  | 138 | 128.9098 | 0.003881613 |  |  |  | 138 | 141.6776 | 0.00408925 |  |  |  | 138 | 135.2883 | 6.38387 | 92.44613 | 0.6080549
139 | 135.2066 | 0.003941418 |  |  |  | 139 | 128.8328 | 0.003879294 |  |  |  | 139 | 141.5986 | 0.00408697 |  |  |  | 139 | 135.2127 | 6.382884 | 92.39438 | 0.6084856
140 | 135.1302 | 0.003939191 |  |  |  | 140 | 128.7563 | 0.00387699 |  |  |  | 140 | 141.52 | 0.004084702 |  |  |  | 140 | 135.1355 | 6.381856 | 92.34161 | 0.6096701
141 | 135.0516 | 0.003936898 |  |  |  | 141 | 128.6945 | 0.00387513 |  |  |  | 141 | 141.4447 | 0.004082529 |  |  |  | 141 | 135.0636 | 6.375107 | 92.29255 | 0.6084629
142 | 134.963 | 0.003934316 |  |  |  | 142 | 128.6105 | 0.003872599 |  |  |  | 142 | 141.3725 | 0.004080446 |  |  |  | 142 | 134.982 | 6.381058 | 92.23661 | 0.6156657
143 | 134.8862 | 0.003932077 |  |  |  | 143 | 128.5362 | 0.003870364 |  |  |  | 143 | 141.297 | 0.004078264 |  |  |  | 143 | 134.9065 | 6.380387 | 92.18494 | 0.6174152
144 | 134.8 | 0.003929563 |  |  |  | 144 | 128.4452 | 0.003867623 |  |  |  | 144 | 141.2163 | 0.004075936 |  |  |  | 144 | 134.8205 | 6.385552 | 92.12602 | 0.6229642
145 | 134.7443 | 0.003927942 |  |  |  | 145 | 128.3672 | 0.003865273 |  |  |  | 145 | 141.1363 | 0.004073627 |  |  |  | 145 | 134.7493 | 6.384577 | 92.07729 | 0.6213126
146 | 134.6644 | 0.00392561 |  |  |  | 146 | 128.3103 | 0.00386356 |  |  |  | 146 | 140.9638 | 0.004068647 |  |  |  | 146 | 134.6461 | 6.326758 | 92.00777 | 0.5826471
147 | 134.587 | 0.003923356 |  |  |  | 147 | 128.2375 | 0.00386137 |  |  |  | 147 | 140.8782 | 0.004066178 |  |  |  | 147 | 134.5676 | 6.320351 | 91.95416 | 0.5803417
148 | 134.4854 | 0.003920394 |  |  |  | 148 | 128.1588 | 0.003858999 |  |  |  | 148 | 140.7781 | 0.00406329 |  |  |  | 148 | 134.4741 | 6.309675 | 91.89041 | 0.577401
149 | 134.3655 | 0.003916898 |  |  |  | 149 | 128.0446 | 0.003855559 |  |  |  | 149 | 140.7102 | 0.004061329 |  |  |  | 149 | 134.3734 | 6.332824 | 91.82111 | 0.5983914
150 | 134.2897 | 0.003914689 |  |  |  | 150 | 127.9741 | 0.003853438 |  |  |  | 150 | 140.7235 | 0.004061714 |  |  |  | 150 | 134.3291 | 6.374808 | 91.79005 | 0.6322747
156 | 133.6542 | 0.003896165 |  |  |  | 156 | 127.2938 | 0.003832954 |  |  |  | 156 | 140.1399 | 0.004044869 |  |  |  | 156 | 133.696 | 6.423153 | 91.35596 | 0.6798838
157 | 133.8131 | 0.003900795 |  |  |  | 157 | 127.452 | 0.003837717 |  |  |  | 157 | 140.249 | 0.004048017 |  |  |  | 157 | 133.838 | 6.398525 | 91.45358 | 0.6574079
158 | 133.7204 | 0.003898092 |  |  |  | 158 | 127.3893 | 0.003835829 |  |  |  | 158 | 140.177 | 0.004045939 |  |  |  | 158 | 133.7622 | 6.393947 | 91.40182 | 0.6594669
159 | 133.6359 | 0.00389563 |  |  |  | 159 | 127.3056 | 0.003833308 |  |  |  | 159 | 140.1036 | 0.00404382 |  |  |  | 159 | 133.6817 | 6.399114 | 91.34663 | 0.6655647
160 | 133.5652 | 0.003893568 |  |  |  | 160 | 127.2253 | 0.003830889 |  |  |  | 160 | 140.0324 | 0.004041764 |  |  |  | 160 | 133.6076 | 6.403656 | 91.29584 | 0.6697697
161 | 133.4756 | 0.003890958 |  |  |  | 161 | 127.1497 | 0.003828615 |  |  |  | 161 | 139.9597 | 0.004039667 |  |  |  | 161 | 133.5284 | 6.405148 | 91.24161 | 0.6746327
162 | 133.3892 | 0.003888439 |  |  |  | 162 | 127.0705 | 0.003826228 |  |  |  | 162 | 139.8828 | 0.004037446 |  |  |  | 162 | 133.4475 | 6.406342 | 91.18626 | 0.6784858
163 | 133.3113 | 0.003886167 |  |  |  | 163 | 126.9862 | 0.003823692 |  |  |  | 163 | 139.7793 | 0.004034461 |  |  |  | 163 | 133.359 | 6.396682 | 91.12586 | 0.6726481
164 | 133.2488 | 0.003884344 |  |  |  | 164 | 126.9062 | 0.003821281 |  |  |  | 164 | 139.5849 | 0.004028848 |  |  |  | 164 | 133.2466 | 6.339338 | 91.04999 | 0.6298805
165 | 133.1565 | 0.003881653 |  |  |  | 165 | 126.8298 | 0.003818981 |  |  |  | 165 | 139.5001 | 0.0040264 |  |  |  | 165 | 133.1621 | 6.335136 | 90.99226 | 0.6307138
166 | 133.0582 | 0.00387879 |  |  |  | 166 | 126.7564 | 0.003816771 |  |  |  | 166 | 139.4045 | 0.004023643 |  |  |  | 166 | 133.0731 | 6.324088 | 90.93155 | 0.6275382
167 | 132.9546 | 0.00387577 |  |  |  | 167 | 126.6294 | 0.003812946 |  |  |  | 167 | 139.3283 | 0.004021444 |  |  |  | 167 | 132.9708 | 6.349493 | 90.86111 | 0.6467601
168 | 132.8616 | 0.003873058 |  |  |  | 168 | 126.5472 | 0.00381047 |  |  |  | 168 | 139.3439 | 0.004021893 |  |  |  | 168 | 132.9176 | 6.398562 | 90.82382 | 0.6867194
169 | 132.774 | 0.003870504 |  |  |  | 169 | 126.4651 | 0.003807999 |  |  |  | 169 | 139.2713 | 0.004019796 |  |  |  | 169 | 132.8368 | 6.403324 | 90.76847 | 0.693078
170 | 132.6691 | 0.003867446 |  |  |  | 170 | 126.3771 | 0.003805351 |  |  |  | 170 | 139.1689 | 0.004016842 |  |  |  | 170 | 132.7384 | 6.39617 | 90.70129 | 0.6922189
171 | 132.6524 | 0.003866961 |  |  |  | 171 | 126.3206 | 0.00380365 |  |  |  | 171 | 139.1174 | 0.004015355 |  |  |  | 171 | 132.6968 | 6.398478 | 90.67278 | 0.6903234
172 | 132.5673 | 0.003864478 |  |  |  | 172 | 126.2478 | 0.003801457 |  |  |  | 172 | 139.053 | 0.004013496 |  |  |  | 172 | 132.6227 | 6.402763 | 90.62198 | 0.696925
173 | 132.4812 | 0.00386197 |  |  |  | 173 | 126.1831 | 0.003799507 |  |  |  | 173 | 138.9771 | 0.004011306 |  |  |  | 173 | 132.5471 | 6.397276 | 90.57041 | 0.6972218
174 | 132.4078 | 0.003859828 |  |  |  | 174 | 126.11 | 0.003797306 |  |  |  | 174 | 138.8964 | 0.004008978 |  |  |  | 174 | 132.4714 | 6.393469 | 90.51865 | 0.6963236
175 | 132.3278 | 0.003857497 |  |  |  | 175 | 126.0236 | 0.003794704 |  |  |  | 175 | 138.8244 | 0.004006898 |  |  |  | 175 | 132.3919 | 6.400645 | 90.46414 | 0.7030603
176 | 132.2669 | 0.003855722 |  |  |  | 176 | 125.9446 | 0.003792327 |  |  |  | 176 | 138.741 | 0.004004492 |  |  |  | 176 | 132.3175 | 6.39836 | 90.41326 | 0.7011539
177 | 132.1627 | 0.003852686 |  |  |  | 177 | 125.8821 | 0.003790446 |  |  |  | 177 | 138.6701 | 0.004002446 |  |  |  | 177 | 132.2383 | 6.394329 | 90.3592 | 0.7050304
178 | 132.0896 | 0.003850555 |  |  |  | 178 | 125.7927 | 0.003787752 |  |  |  | 178 | 138.5832 | 0.003999936 |  |  |  | 178 | 132.1552 | 6.39551 | 90.30225 | 0.7061205
179 | 132.0116 | 0.00384828 |  |  |  | 179 | 125.718 | 0.003785505 |  |  |  | 179 | 138.495 | 0.003997392 |  |  |  | 179 | 132.0749 | 6.388724 | 90.24745 | 0.7034439
180 | 131.9432 | 0.003846287 |  |  |  | 180 | 125.6209 | 0.00378258 |  |  |  | 180 | 138.4222 | 0.00399529 |  |  |  | 180 | 131.9954 | 6.40081 | 90.19285 | 0.7113614
181 | 131.8387 | 0.003843241 |  |  |  | 181 | 125.5639 | 0.003780865 |  |  |  | 181 | 138.3173 | 0.003992262 |  |  |  | 181 | 131.9067 | 6.37694 | 90.13258 | 0.7010462
182 | 131.7778 | 0.003841465 |  |  |  | 182 | 125.4733 | 0.003778136 |  |  |  | 182 | 138.2493 | 0.003990299 |  |  |  | 182 | 131.8335 | 6.388165 | 90.08228 | 0.7079999
183 | 131.6816 | 0.003838661 |  |  |  | 183 | 125.4058 | 0.003776104 |  |  |  | 183 | 138.1719 | 0.003988065 |  |  |  | 183 | 131.7531 | 6.383322 | 90.02741 | 0.7097294
184 | 131.6013 | 0.00383632 |  |  |  | 184 | 125.3125 | 0.003773295 |  |  |  | 184 | 138.103 | 0.003986078 |  |  |  | 184 | 131.6723 | 6.395554 | 89.97188 | 0.7195765
185 | 131.5234 | 0.003834048 |  |  |  | 185 | 125.2304 | 0.003770823 |  |  |  | 185 | 138.0058 | 0.003983271 |  |  |  | 185 | 131.5866 | 6.38791 | 89.91334 | 0.7155213
186 | 131.4558 | 0.003832077 |  |  |  | 186 | 125.1602 | 0.003768709 |  |  |  | 186 | 137.7968 | 0.003977238 |  |  |  | 186 | 131.4709 | 6.31829 | 89.83547 | 0.665447
187 | 131.3677 | 0.003829509 |  |  |  | 187 | 125.0763 | 0.003766182 |  |  |  | 187 | 137.7397 | 0.00397559 |  |  |  | 187 | 131.3946 | 6.331709 | 89.78298 | 0.6780778
188 | 131.2798 | 0.003826947 |  |  |  | 188 | 124.9954 | 0.003763746 |  |  |  | 188 | 137.6501 | 0.003973006 |  |  |  | 188 | 131.3085 | 6.327403 | 89.72415 | 0.677831
189 | 131.175 | 0.003823891 |  |  |  | 189 | 124.9067 | 0.003761076 |  |  |  | 189 | 137.5621 | 0.003970463 |  |  |  | 189 | 131.2146 | 6.327751 | 89.65993 | 0.6823589
190 | 131.0706 | 0.00382085 |  |  |  | 190 | 124.7833 | 0.003757358 |  |  |  | 190 | 137.5682 | 0.003970642 |  |  |  | 190 | 131.1407 | 6.39277 | 89.60821 | 0.7313926
191 | 130.9946 | 0.003818632 |  |  |  | 191 | 124.7141 | 0.003755276 |  |  |  | 191 | 137.5152 | 0.003969111 |  |  |  | 191 | 131.0746 | 6.400911 | 89.56286 | 0.7400566
192 | 130.9314 | 0.00381679 |  |  |  | 192 | 124.6323 | 0.003752811 |  |  |  | 192 | 137.4473 | 0.003967153 |  |  |  | 192 | 131.0037 | 6.40784 | 89.51416 | 0.7450488
193 | 130.8652 | 0.00381486 |  |  |  | 193 | 124.5658 | 0.003750811 |  |  |  | 193 | 137.3759 | 0.003965089 |  |  |  | 193 | 130.9356 | 6.405298 | 89.46765 | 0.7448682
194 | 130.7959 | 0.003812839 |  |  |  | 194 | 124.4916 | 0.003748576 |  |  |  | 194 | 137.3125 | 0.003963259 |  |  |  | 194 | 130.8666 | 6.41072 | 89.42035 | 0.7502229
195 | 130.711 | 0.003810367 |  |  |  | 195 | 124.4337 | 0.003746832 |  |  |  | 195 | 137.2662 | 0.003961925 |  |  |  | 195 | 130.8036 | 6.416774 | 89.37717 | 0.7594287
196 | 130.6497 | 0.003808578 |  |  |  | 196 | 124.3568 | 0.003744518 |  |  |  | 196 | 137.1901 | 0.003959728 |  |  |  | 196 | 130.7322 | 6.417023 | 89.32827 | 0.759737
197 | 130.5709 | 0.003806283 |  |  |  | 197 | 124.291 | 0.003742535 |  |  |  | 197 | 137.1121 | 0.003957478 |  |  |  | 197 | 130.658 | 6.411027 | 89.27763 | 0.7585597
198 | 130.4922 | 0.003803988 |  |  |  | 198 | 124.2125 | 0.003740171 |  |  |  | 198 | 137.0514 | 0.003955724 |  |  |  | 198 | 130.5854 | 6.419962 | 89.22776 | 0.7672246
199 | 130.4423 | 0.003802533 |  |  |  | 199 | 124.1296 | 0.003737675 |  |  |  | 199 | 136.9841 | 0.003953783 |  |  |  | 199 | 130.5187 | 6.427612 | 89.18196 | 0.7711361
200 | 130.3512 | 0.003799876 |  |  |  | 200 | 124.0716 | 0.00373593 |  |  |  | 200 | 136.8975 | 0.003951282 |  |  |  | 200 | 130.4401 | 6.4134 | 89.12849 | 0.7660556
206 | 129.7331 | 0.003781859 |  |  |  | 206 | 123.3938 | 0.00371552 |  |  |  | 206 | 136.18 | 0.003930574 |  |  |  | 206 | 129.769 | 6.39319 | 88.66961 | 0.7621682
207 | 129.8921 | 0.003786493 |  |  |  | 207 | 123.569 | 0.003720795 |  |  |  | 207 | 136.2947 | 0.003933883 |  |  |  | 207 | 129.9186 | 6.362884 | 88.77251 | 0.7370076
208 | 129.7922 | 0.003783582 |  |  |  | 208 | 123.5147 | 0.00371916 |  |  |  | 208 | 136.1962 | 0.003931041 |  |  |  | 208 | 129.8344 | 6.340866 | 88.71533 | 0.7272702
209 | 129.6857 | 0.003780476 |  |  |  | 209 | 123.3798 | 0.003715097 |  |  |  | 209 | 136.0882 | 0.003927923 |  |  |  | 209 | 129.7179 | 6.354263 | 88.63536 | 0.737518
210 | 129.5951 | 0.003777836 |  |  |  | 210 | 123.2763 | 0.003711982 |  |  |  | 210 | 135.9963 | 0.00392527 |  |  |  | 210 | 129.6226 | 6.360005 | 88.57003 | 0.743077
211 | 129.4968 | 0.00377497 |  |  |  | 211 | 123.1874 | 0.003709303 |  |  |  | 211 | 135.9285 | 0.003923314 |  |  |  | 211 | 129.5375 | 6.370672 | 88.51168 | 0.7542746
212 | 129.3954 | 0.003772015 |  |  |  | 212 | 123.1098 | 0.003706969 |  |  |  | 212 | 135.8246 | 0.003920317 |  |  |  | 212 | 129.4433 | 6.357536 | 88.44745 | 0.7492699
213 | 129.3052 | 0.003769386 |  |  |  | 213 | 123.0148 | 0.003704107 |  |  |  | 213 | 135.745 | 0.003918017 |  |  |  | 213 | 129.355 | 6.365242 | 88.38689 | 0.7568988
214 | 129.223 | 0.003766989 |  |  |  | 214 | 122.9355 | 0.00370172 |  |  |  | 214 | 135.6507 | 0.003915296 |  |  |  | 214 | 129.2697 | 6.357714 | 88.3287 | 0.7537693
215 | 129.1302 | 0.003764285 |  |  |  | 215 | 122.8613 | 0.003699487 |  |  |  | 215 | 135.6307 | 0.003914719 |  |  |  | 215 | 129.2074 | 6.385035 | 88.2856 | 0.7779088
216 | 129.0404 | 0.003761666 |  |  |  | 216 | 122.7839 | 0.003697156 |  |  |  | 216 | 135.6035 | 0.003913933 |  |  |  | 216 | 129.1426 | 6.41038 | 88.2408 | 0.8000259
217 | 128.9572 | 0.003759241 |  |  |  | 217 | 122.6911 | 0.00369436 |  |  |  | 217 | 135.5336 | 0.003911916 |  |  |  | 217 | 129.0606 | 6.42189 | 88.1845 | 0.8098113
218 | 128.8618 | 0.003756461 |  |  |  | 218 | 122.619 | 0.003692188 |  |  |  | 218 | 135.454 | 0.003909619 |  |  |  | 218 | 128.9783 | 6.418312 | 88.12823 | 0.8117467
219 | 128.8027 | 0.003754738 |  |  |  | 219 | 122.5133 | 0.003689008 |  |  |  | 219 | 135.3542 | 0.003906738 |  |  |  | 219 | 128.8901 | 6.420872 | 88.06781 | 0.8110895
220 | 128.7475 | 0.003753127 |  |  |  | 220 | 122.4648 | 0.003687547 |  |  |  | 220 | 135.2545 | 0.003903859 |  |  |  | 220 | 128.8223 | 6.395146 | 88.02186 | 0.7942005
221 | 128.6673 | 0.003750789 |  |  |  | 221 | 122.3951 | 0.003685447 |  |  |  | 221 | 135.1592 | 0.00390111 |  |  |  | 221 | 128.7405 | 6.382373 | 87.96618 | 0.7877938
222 | 128.5764 | 0.00374814 |  |  |  | 222 | 122.3126 | 0.003682964 |  |  |  | 222 | 135.1049 | 0.003899543 |  |  |  | 222 | 128.6646 | 6.396605 | 87.91401 | 0.8013588
223 | 128.4855 | 0.00374549 |  |  |  | 223 | 122.2329 | 0.003680565 |  |  |  | 223 | 135.0102 | 0.00389681 |  |  |  | 223 | 128.5762 | 6.389121 | 87.85366 | 0.7992005
224 | 128.4049 | 0.003743141 |  |  |  | 224 | 122.1512 | 0.003678104 |  |  |  | 224 | 134.9111 | 0.00389395 |  |  |  | 224 | 128.4891 | 6.380377 | 87.7942 | 0.7947772
225 | 128.3146 | 0.003740509 |  |  |  | 225 | 122.0542 | 0.003675182 |  |  |  | 225 | 134.8147 | 0.003891166 |  |  |  | 225 | 128.3945 | 6.380631 | 87.72946 | 0.7967562
226 | 128.2373 | 0.003738255 |  |  |  | 226 | 121.9847 | 0.00367309 |  |  |  | 226 | 134.7329 | 0.003888806 |  |  |  | 226 | 128.3183 | 6.374513 | 87.67745 | 0.7949486
227 | 128.154 | 0.003735825 |  |  |  | 227 | 121.893 | 0.003670328 |  |  |  | 227 | 134.5401 | 0.00388324 |  |  |  | 227 | 128.1957 | 6.323652 | 87.59444 | 0.7590646
228 | 128.0714 | 0.003733418 |  |  |  | 228 | 121.807 | 0.00366774 |  |  |  | 228 | 134.4476 | 0.00388057 |  |  |  | 228 | 128.1087 | 6.32036 | 87.53497 | 0.7585582
229 | 127.9826 | 0.003730829 |  |  |  | 229 | 121.7223 | 0.00366519 |  |  |  | 229 | 134.3509 | 0.003877781 |  |  |  | 229 | 128.0186 | 6.314383 | 87.47345 | 0.7568447
230 | 127.8995 | 0.003728407 |  |  |  | 230 | 121.6426 | 0.003662789 |  |  |  | 230 | 134.2705 | 0.00387546 |  |  |  | 230 | 127.9375 | 6.314055 | 87.41799 | 0.7590653
231 | 127.7812 | 0.00372496 |  |  |  | 231 | 121.5615 | 0.003660346 |  |  |  | 231 | 134.2514 | 0.003874908 |  |  |  | 231 | 127.8647 | 6.34538 | 87.36764 | 0.7882731
232 | 127.6784 | 0.003721962 |  |  |  | 232 | 121.452 | 0.003657051 |  |  |  | 232 | 134.2181 | 0.003873948 |  |  |  | 232 | 127.7829 | 6.383698 | 87.31095 | 0.8185797
233 | 127.5898 | 0.003719379 |  |  |  | 233 | 121.3714 | 0.003654623 |  |  |  | 233 | 134.1502 | 0.003871986 |  |  |  | 233 | 127.7038 | 6.390145 | 87.25675 | 0.8263271
234 | 127.4882 | 0.003716417 |  |  |  | 234 | 121.2872 | 0.003652088 |  |  |  | 234 | 134.0583 | 0.003869335 |  |  |  | 234 | 127.6112 | 6.386443 | 87.1935 | 0.827786
235 | 127.4245 | 0.003714561 |  |  |  | 235 | 121.1922 | 0.003649228 |  |  |  | 235 | 133.8728 | 0.00386398 |  |  |  | 235 | 127.4965 | 6.340579 | 87.11579 | 0.7930524
236 | 127.3743 | 0.003713098 |  |  |  | 236 | 121.1385 | 0.00364761 |  |  |  | 236 | 133.7778 | 0.003861239 |  |  |  | 236 | 127.4302 | 6.319857 | 87.0708 | 0.7788677
237 | 127.2916 | 0.003710688 |  |  |  | 237 | 121.0626 | 0.003645325 |  |  |  | 237 | 133.6956 | 0.003858865 |  |  |  | 237 | 127.3499 | 6.316683 | 87.01594 | 0.7792671
238 | 127.2083 | 0.003708259 |  |  |  | 238 | 120.9784 | 0.00364279 |  |  |  | 238 | 133.6787 | 0.003858378 |  |  |  | 238 | 127.2885 | 6.350515 | 86.97328 | 0.8062253
239 | 127.1073 | 0.003705315 |  |  |  | 239 | 120.9145 | 0.003640865 |  |  |  | 239 | 133.6427 | 0.00385734 |  |  |  | 239 | 127.2215 | 6.3649 | 86.92724 | 0.8225825
240 | 127.0099 | 0.003702473 |  |  |  | 240 | 120.7955 | 0.003637283 |  |  |  | 240 | 133.5787 | 0.00385549 |  |  |  | 240 | 127.128 | 6.392386 | 86.86276 | 0.843472
241 | 126.9232 | 0.003699946 |  |  |  | 241 | 120.7161 | 0.00363489 |  |  |  | 241 | 133.4836 | 0.003852746 |  |  |  | 241 | 127.0409 | 6.384576 | 86.80333 | 0.8406219
242 | 126.8504 | 0.003697826 |  |  |  | 242 | 120.6348 | 0.003632442 |  |  |  | 242 | 133.2827 | 0.003846949 |  |  |  | 242 | 126.9226 | 6.324294 | 86.72344 | 0.79756
243 | 126.7847 | 0.003695909 |  |  |  | 243 | 120.5534 | 0.003629992 |  |  |  | 243 | 133.1963 | 0.003844455 |  |  |  | 243 | 126.8448 | 6.321683 | 86.67022 | 0.7961317
244 | 126.7362 | 0.003694497 |  |  |  | 244 | 120.5082 | 0.003628632 |  |  |  | 244 | 133.1094 | 0.003841945 |  |  |  | 244 | 126.7846 | 6.300714 | 86.62941 | 0.7822978
245 | 126.6639 | 0.003692388 |  |  |  | 245 | 120.4403 | 0.003626588 |  |  |  | 245 | 133.0081 | 0.003839024 |  |  |  | 245 | 126.7041 | 6.283994 | 86.57465 | 0.7723052
246 | 126.5704 | 0.003689664 |  |  |  | 246 | 120.3809 | 0.003624799 |  |  |  | 246 | 132.9015 | 0.003835946 |  |  |  | 246 | 126.6176 | 6.260432 | 86.51592 | 0.7601666
247 | 126.4115 | 0.003685031 |  |  |  | 247 | 120.2672 | 0.003621375 |  |  |  | 247 | 132.8331 | 0.003833972 |  |  |  | 247 | 126.504 | 6.283454 | 86.43777 | 0.7850735
248 | 126.3182 | 0.00368231 |  |  |  | 248 | 120.1644 | 0.003618279 |  |  |  | 248 | 132.8726 | 0.003835112 |  |  |  | 248 | 126.4517 | 6.355168 | 86.40077 | 0.8394306
249 | 126.258 | 0.003680556 |  |  |  | 249 | 120.0796 | 0.003615726 |  |  |  | 249 | 132.7932 | 0.003832819 |  |  |  | 249 | 126.3769 | 6.357607 | 86.34951 | 0.8406573
250 | 126.1769 | 0.003678193 |  |  |  | 250 | 119.9769 | 0.003612633 |  |  |  | 250 | 132.5924 | 0.003827025 |  |  |  | 250 | 126.2488 | 6.308082 | 86.26268 | 0.8046663
256 | 125.7669 | 0.003666239 |  |  |  | 256 | 119.5225 | 0.003598952 |  |  |  | 256 | 132.1769 | 0.00381503 |  |  |  | 256 | 125.8221 | 6.32734 | 85.97036 | 0.8262638
257 | 125.9494 | 0.00367156 |  |  |  | 257 | 119.7163 | 0.003604787 |  |  |  | 257 | 132.2974 | 0.003818511 |  |  |  | 257 | 125.9877 | 6.290642 | 86.08435 | 0.7954227
258 | 125.8478 | 0.003668598 |  |  |  | 258 | 119.6346 | 0.003602325 |  |  |  | 258 | 132.1869 | 0.00381532 |  |  |  | 258 | 125.8898 | 6.27627 | 86.01759 | 0.7890678
259 | 125.7604 | 0.00366605 |  |  |  | 259 | 119.528 | 0.003599116 |  |  |  | 259 | 132.0795 | 0.003812221 |  |  |  | 259 | 125.7893 | 6.27582 | 85.94885 | 0.7896763
260 | 125.6638 | 0.003663234 |  |  |  | 260 | 119.4372 | 0.003596383 |  |  |  | 260 | 131.9698 | 0.003809055 |  |  |  | 260 | 125.6903 | 6.266345 | 85.88128 | 0.7857454
261 | 125.5682 | 0.003660447 |  |  |  | 261 | 119.3665 | 0.003594253 |  |  |  | 261 | 131.8905 | 0.003806764 |  |  |  | 261 | 125.6084 | 6.262079 | 85.82533 | 0.7869664
262 | 125.4699 | 0.003657583 |  |  |  | 262 | 119.2896 | 0.003591939 |  |  |  | 262 | 131.7807 | 0.003803595 |  |  |  | 262 | 125.5134 | 6.245634 | 85.76067 | 0.7791384
263 | 125.3821 | 0.003655022 |  |  |  | 263 | 119.184 | 0.003588759 |  |  |  | 263 | 131.6881 | 0.003800923 |  |  |  | 263 | 125.4181 | 6.252111 | 85.6953 | 0.7848934
264 | 125.273 | 0.003651842 |  |  |  | 264 | 119.0861 | 0.003585811 |  |  |  | 264 | 131.5653 | 0.003797379 |  |  |  | 264 | 125.3082 | 6.23967 | 85.62033 | 0.7795134
265 | 125.1705 | 0.003648856 |  |  |  | 265 | 118.9884 | 0.003582868 |  |  |  | 265 | 131.4734 | 0.003794725 |  |  |  | 265 | 125.2108 | 6.24258 | 85.55365 | 0.7847099
266 | 125.0721 | 0.003645985 |  |  |  | 266 | 118.9032 | 0.003580304 |  |  |  | 266 | 131.3693 | 0.003791723 |  |  |  | 266 | 125.1149 | 6.23317 | 85.48823 | 0.7814286
267 | 124.9809 | 0.003643328 |  |  |  | 267 | 118.8199 | 0.003577793 |  |  |  | 267 | 131.2808 | 0.003789168 |  |  |  | 267 | 125.0272 | 6.230624 | 85.42829 | 0.7825656
268 | 124.898 | 0.00364091 |  |  |  | 268 | 118.7248 | 0.003574931 |  |  |  | 268 | 131.1819 | 0.003786312 |  |  |  | 268 | 124.9349 | 6.228617 | 85.36514 | 0.7824023
269 | 124.7911 | 0.003637793 |  |  |  | 269 | 118.6258 | 0.003571951 |  |  |  | 269 | 130.9671 | 0.003780113 |  |  |  | 269 | 124.7947 | 6.170639 | 85.27025 | 0.7434488
270 | 124.7168 | 0.00363563 |  |  |  | 270 | 118.5428 | 0.003569452 |  |  |  | 270 | 130.8367 | 0.00377635 |  |  |  | 270 | 124.6988 | 6.146958 | 85.20508 | 0.7275522
271 | 124.6136 | 0.003632621 |  |  |  | 271 | 118.4283 | 0.003566002 |  |  |  | 271 | 130.7323 | 0.003773336 |  |  |  | 271 | 124.5914 | 6.152054 | 85.13149 | 0.7332883
272 | 124.511 | 0.00362963 |  |  |  | 272 | 118.3537 | 0.003563757 |  |  |  | 272 | 130.6364 | 0.003770567 |  |  |  | 272 | 124.5004 | 6.141338 | 85.06943 | 0.7300885
273 | 124.437 | 0.003627472 |  |  |  | 273 | 118.2593 | 0.003560915 |  |  |  | 273 | 130.6281 | 0.003770328 |  |  |  | 273 | 124.4415 | 6.184396 | 85.02834 | 0.7620959
274 | 124.3333 | 0.003624449 |  |  |  | 274 | 118.1824 | 0.003558599 |  |  |  | 274 | 130.5816 | 0.003768985 |  |  |  | 274 | 124.3658 | 6.199645 | 84.97628 | 0.7778619
275 | 124.2018 | 0.003620616 |  |  |  | 275 | 118.0664 | 0.003555107 |  |  |  | 275 | 130.4981 | 0.003766576 |  |  |  | 275 | 124.2554 | 6.216 | 84.90053 | 0.7944514
276 | 124.098 | 0.003617591 |  |  |  | 276 | 117.9595 | 0.003551888 |  |  |  | 276 | 130.3997 | 0.003763735 |  |  |  | 276 | 124.1524 | 6.220246 | 84.82995 | 0.8000777
277 | 123.9977 | 0.003614665 |  |  |  | 277 | 117.8602 | 0.003548896 |  |  |  | 277 | 130.1722 | 0.00375717 |  |  |  | 277 | 124.01 | 6.156043 | 84.73367 | 0.755909
278 | 123.9007 | 0.003611839 |  |  |  | 278 | 117.7681 | 0.003546122 |  |  |  | 278 | 130.0697 | 0.00375421 |  |  |  | 278 | 123.9128 | 6.15081 | 84.66725 | 0.7550169
279 | 123.8568 | 0.003610559 |  |  |  | 279 | 117.697 | 0.003543983 |  |  |  | 279 | 129.9943 | 0.003752036 |  |  |  | 279 | 123.8494 | 6.148662 | 84.62388 | 0.7527926
280 | 123.762 | 0.003607796 |  |  |  | 280 | 117.636 | 0.003542147 |  |  |  | 280 | 129.9123 | 0.003749667 |  |  |  | 280 | 123.7701 | 6.138118 | 84.56985 | 0.7499161
281 | 123.6857 | 0.003605571 |  |  |  | 281 | 117.5503 | 0.003539565 |  |  |  | 281 | 129.9175 | 0.003749818 |  |  |  | 281 | 123.7178 | 6.18367 | 84.53326 | 0.7845441
282 | 123.5884 | 0.003602734 |  |  |  | 282 | 117.4754 | 0.003537311 |  |  |  | 282 | 129.8774 | 0.00374866 |  |  |  | 282 | 123.6471 | 6.201178 | 84.48454 | 0.8015529
283 | 123.453 | 0.003598786 |  |  |  | 283 | 117.3617 | 0.003533886 |  |  |  | 283 | 129.7689 | 0.00374553 |  |  |  | 283 | 123.5279 | 6.203952 | 84.40296 | 0.8088112
284 | 123.3914 | 0.003596993 |  |  |  | 284 | 117.2607 | 0.003530846 |  |  |  | 284 | 129.6842 | 0.003743083 |  |  |  | 284 | 123.4454 | 6.211887 | 84.34639 | 0.8133081
285 | 123.2846 | 0.003593878 |  |  |  | 285 | 117.1651 | 0.003527966 |  |  |  | 285 | 129.4446 | 0.003736167 |  |  |  | 285 | 123.2981 | 6.139743 | 84.24686 | 0.7643055
286 | 123.1922 | 0.003591185 |  |  |  | 286 | 117.0789 | 0.003525372 |  |  |  | 286 | 129.3728 | 0.003734096 |  |  |  | 286 | 123.2146 | 6.146966 | 84.18965 | 0.7724698
287 | 123.1483 | 0.003589905 |  |  |  | 287 | 117.0104 | 0.003523309 |  |  |  | 287 | 129.2612 | 0.003730874 |  |  |  | 287 | 123.14 | 6.125382 | 84.13891 | 0.7562802
288 | 123.0697 | 0.003587613 |  |  |  | 288 | 116.9373 | 0.003521108 |  |  |  | 288 | 129.1822 | 0.003728594 |  |  |  | 288 | 123.0631 | 6.122428 | 84.08635 | 0.7565981
289 | 122.9894 | 0.003585274 |  |  |  | 289 | 116.8665 | 0.003518975 |  |  |  | 289 | 129.1863 | 0.003728715 |  |  |  | 289 | 123.0141 | 6.159964 | 84.05218 | 0.7867004
290 | 122.8655 | 0.00358166 |  |  |  | 290 | 116.786 | 0.003516551 |  |  |  | 290 | 129.1284 | 0.003727044 |  |  |  | 290 | 122.9266 | 6.171452 | 83.99219 | 0.8014794
291 | 122.7632 | 0.003578678 |  |  |  | 291 | 116.6719 | 0.003513116 |  |  |  | 291 | 129.0217 | 0.003723963 |  |  |  | 291 | 122.8189 | 6.175082 | 83.91841 | 0.8059826
292 | 122.6722 | 0.003576026 |  |  |  | 292 | 116.5702 | 0.003510054 |  |  |  | 292 | 128.8604 | 0.003719308 |  |  |  | 292 | 122.701 | 6.145158 | 83.83822 | 0.7858139
293 | 122.5811 | 0.003573369 |  |  |  | 293 | 116.4839 | 0.003507456 |  |  |  | 293 | 128.7399 | 0.003715829 |  |  |  | 293 | 122.6016 | 6.128015 | 83.77057 | 0.7760831
294 | 122.5174 | 0.003571513 |  |  |  | 294 | 116.4101 | 0.003505232 |  |  |  | 294 | 128.6287 | 0.003712618 |  |  |  | 294 | 122.5187 | 6.109291 | 83.71416 | 0.763476
295 | 122.4314 | 0.003569008 |  |  |  | 295 | 116.3318 | 0.003502875 |  |  |  | 295 | 128.5466 | 0.003710251 |  |  |  | 295 | 122.4366 | 6.107424 | 83.65804 | 0.7649217
296 | 122.3578 | 0.003566861 |  |  |  | 296 | 116.2835 | 0.003501422 |  |  |  | 296 | 128.4753 | 0.003708193 |  |  |  | 296 | 122.3722 | 6.095915 | 83.6142 | 0.7602058
297 | 122.2849 | 0.003564736 |  |  |  | 297 | 116.2185 | 0.003499462 |  |  |  | 297 | 128.5118 | 0.003709246 |  |  |  | 297 | 122.3384 | 6.146866 | 83.59016 | 0.799883
298 | 122.1834 | 0.003561778 |  |  |  | 298 | 116.1209 | 0.003496526 |  |  |  | 298 | 128.4226 | 0.003706671 |  |  |  | 298 | 122.2423 | 6.151049 | 83.52435 | 0.8059212
299 | 122.0723 | 0.00355854 |  |  |  | 299 | 116.0168 | 0.003493391 |  |  |  | 299 | 128.3536 | 0.003704679 |  |  |  | 299 | 122.1476 | 6.168725 | 83.45922 | 0.8222894
300 | 121.9827 | 0.003555927 |  |  |  | 300 | 115.9093 | 0.003490153 |  |  |  | 300 | 128.1461 | 0.003698691 |  |  |  | 300 | 122.0127 | 6.118477 | 83.36781 | 0.7867283
306 | 121.8341 | 0.003551595 |  |  |  | 306 | 115.7217 | 0.003484503 |  |  |  | 306 | 128.019 | 0.003695022 |  |  |  | 306 | 121.8583 | 6.148719 | 83.26157 | 0.8101377
307 | 122.0013 | 0.003556468 |  |  |  | 307 | 115.8638 | 0.003488784 |  |  |  | 307 | 128.1531 | 0.003698892 |  |  |  | 307 | 122.0061 | 6.144642 | 83.36275 | 0.8011364
308 | 121.9127 | 0.003553885 |  |  |  | 308 | 115.7673 | 0.003485877 |  |  |  | 308 | 128.0866 | 0.003696972 |  |  |  | 308 | 121.9222 | 6.159639 | 83.30507 | 0.8139173
309 | 121.8054 | 0.003550758 |  |  |  | 309 | 115.6778 | 0.003483182 |  |  |  | 309 | 127.9807 | 0.003693916 |  |  |  | 309 | 121.8213 | 6.151474 | 83.23621 | 0.8119605
310 | 121.7053 | 0.003547839 |  |  |  | 310 | 115.5498 | 0.003479328 |  |  |  | 310 | 127.863 | 0.00369052 |  |  |  | 310 | 121.706 | 6.156629 | 83.15723 | 0.816735
311 | 121.6104 | 0.003545073 |  |  |  | 311 | 115.4789 | 0.003477192 |  |  |  | 311 | 127.7754 | 0.003687992 |  |  |  | 311 | 121.6216 | 6.148296 | 83.0996 | 0.8146616
312 | 121.4902 | 0.00354157 |  |  |  | 312 | 115.3895 | 0.003474501 |  |  |  | 312 | 127.6201 | 0.003683508 |  |  |  | 312 | 121.4999 | 6.11532 | 83.017 | 0.7958529
313 | 121.3689 | 0.003538033 |  |  |  | 313 | 115.272 | 0.003470965 |  |  |  | 313 | 127.3156 | 0.003674721 |  |  |  | 313 | 121.3189 | 6.02196 | 82.89478 | 0.7317145
314 | 121.2873 | 0.003535653 |  |  |  | 314 | 115.1491 | 0.003467263 |  |  |  | 314 | 127.1996 | 0.003671371 |  |  |  | 314 | 121.212 | 6.02559 | 82.82156 | 0.7344479
315 | 121.1724 | 0.003532305 |  |  |  | 315 | 115.0745 | 0.003465015 |  |  |  | 315 | 127.1052 | 0.003668645 |  |  |  | 315 | 121.1173 | 6.015541 | 82.75701 | 0.7323489
316 | 121.0835 | 0.003529714 |  |  |  | 316 | 114.9851 | 0.003462324 |  |  |  | 316 | 127.0162 | 0.003666076 |  |  |  | 316 | 121.0282 | 6.015729 | 82.69605 | 0.7348714
317 | 120.9778 | 0.003526633 |  |  |  | 317 | 114.8758 | 0.003459033 |  |  |  | 317 | 126.8742 | 0.003661978 |  |  |  | 317 | 120.9093 | 5.999488 | 82.61492 | 0.7258468
318 | 120.8739 | 0.003523604 |  |  |  | 318 | 114.7791 | 0.003456123 |  |  |  | 318 | 126.955 | 0.003664312 |  |  |  | 318 | 120.8694 | 6.087947 | 82.58605 | 0.7929626
319 | 120.7062 | 0.003518715 |  |  |  | 319 | 114.6792 | 0.003453114 |  |  |  | 319 | 126.8978 | 0.00366266 |  |  |  | 319 | 120.7611 | 6.109472 | 82.51162 | 0.8174137
320 | 120.5889 | 0.003515295 |  |  |  | 320 | 114.5112 | 0.003448054 |  |  |  | 320 | 126.8209 | 0.00366044 |  |  |  | 320 | 120.6403 | 6.155003 | 82.42814 | 0.8502873
321 | 120.4805 | 0.003512134 |  |  |  | 321 | 114.3988 | 0.00344467 |  |  |  | 321 | 126.4862 | 0.003650782 |  |  |  | 321 | 120.4552 | 6.043776 | 82.30345 | 0.7723804
322 | 120.3857 | 0.003509372 |  |  |  | 322 | 114.2958 | 0.00344157 |  |  |  | 322 | 126.3907 | 0.003648023 |  |  |  | 322 | 120.3574 | 6.047485 | 82.23649 | 0.7771794
323 | 120.2826 | 0.003506367 |  |  |  | 323 | 114.199 | 0.003438654 |  |  |  | 323 | 126.3099 | 0.003645691 |  |  |  | 323 | 120.2638 | 6.055455 | 82.17232 | 0.7860691
324 | 120.1781 | 0.003503319 |  |  |  | 324 | 114.1155 | 0.003436141 |  |  |  | 324 | 126.2009 | 0.003642545 |  |  |  | 324 | 120.1648 | 6.042673 | 82.10484 | 0.7808332
325 | 120.1601 | 0.003502795 |  |  |  | 325 | 114.0116 | 0.003433011 |  |  |  | 325 | 126.0847 | 0.003639193 |  |  |  | 325 | 120.0855 | 6.036934 | 82.05057 | 0.7729075
326 | 120.0869 | 0.003500661 |  |  |  | 326 | 114.0159 | 0.003433141 |  |  |  | 326 | 125.9796 | 0.003636158 |  |  |  | 326 | 120.0274 | 5.982063 | 82.01192 | 0.7390873
327 | 119.9478 | 0.003496606 |  |  |  | 327 | 113.9161 | 0.003430135 |  |  |  | 327 | 125.892 | 0.00363363 |  |  |  | 327 | 119.9186 | 5.988018 | 81.93738 | 0.7492568
328 | 119.7946 | 0.003492142 |  |  |  | 328 | 113.7779 | 0.003425976 |  |  |  | 328 | 125.8061 | 0.003631151 |  |  |  | 328 | 119.7929 | 6.014079 | 81.85091 | 0.7731491
329 | 119.7131 | 0.003489765 |  |  |  | 329 | 113.6544 | 0.003422257 |  |  |  | 329 | 125.726 | 0.003628838 |  |  |  | 329 | 119.6978 | 6.035772 | 81.78544 | 0.7886291
330 | 119.625 | 0.003487196 |  |  |  | 330 | 113.5745 | 0.003419851 |  |  |  | 330 | 125.634 | 0.003626182 |  |  |  | 330 | 119.6112 | 6.02972 | 81.72625 | 0.7870937
331 | 119.5143 | 0.00348397 |  |  |  | 331 | 113.4704 | 0.003416716 |  |  |  | 331 | 125.5027 | 0.003622393 |  |  |  | 331 | 119.4958 | 6.016148 | 81.64758 | 0.7806408
332 | 119.4226 | 0.003481296 |  |  |  | 332 | 113.3965 | 0.003414491 |  |  |  | 332 | 125.4034 | 0.003619526 |  |  |  | 332 | 119.4075 | 6.00343 | 81.58739 | 0.7749238
333 | 119.3144 | 0.003478143 |  |  |  | 333 | 113.3049 | 0.003411733 |  |  |  | 333 | 125.3135 | 0.003616934 |  |  |  | 333 | 119.311 | 6.004298 | 81.52135 | 0.7794269
334 | 119.2359 | 0.003475855 |  |  |  | 334 | 113.1837 | 0.003408082 |  |  |  | 334 | 125.1977 | 0.00361359 |  |  |  | 334 | 119.2058 | 6.007066 | 81.44928 | 0.7811809
335 | 119.1515 | 0.003473395 |  |  |  | 335 | 113.1259 | 0.003406343 |  |  |  | 335 | 125.0946 | 0.003610616 |  |  |  | 335 | 119.124 | 5.98441 | 81.39379 | 0.768532
336 | 119.0702 | 0.003471024 |  |  |  | 336 | 113.0402 | 0.003403761 |  |  |  | 336 | 125.0307 | 0.00360877 |  |  |  | 336 | 119.047 | 5.995289 | 81.3409 | 0.7783519
337 | 118.987 | 0.003468599 |  |  |  | 337 | 112.9522 | 0.003401112 |  |  |  | 337 | 124.9382 | 0.003606101 |  |  |  | 337 | 118.9591 | 5.993058 | 81.28081 | 0.7787401
338 | 118.8848 | 0.00346562 |  |  |  | 338 | 112.8763 | 0.003398826 |  |  |  | 338 | 124.8706 | 0.003604148 |  |  |  | 338 | 118.8772 | 5.997149 | 81.22471 | 0.7858986
339 | 118.8053 | 0.003463302 |  |  |  | 339 | 112.7746 | 0.003395765 |  |  |  | 339 | 124.7774 | 0.003601458 |  |  |  | 339 | 118.7858 | 6.001392 | 81.16203 | 0.7898984
340 | 118.7056 | 0.003460396 |  |  |  | 340 | 112.6921 | 0.003393281 |  |  |  | 340 | 124.6601 | 0.003598073 |  |  |  | 340 | 118.6859 | 5.983996 | 81.09406 | 0.780965
341 | 118.5951 | 0.003457176 |  |  |  | 341 | 112.5974 | 0.003390427 |  |  |  | 341 | 124.556 | 0.003595068 |  |  |  | 341 | 118.5828 | 5.979324 | 81.02361 | 0.781442
342 | 118.5035 | 0.003454503 |  |  |  | 342 | 112.5038 | 0.00338761 |  |  |  | 342 | 124.4386 | 0.003591681 |  |  |  | 342 | 118.482 | 5.967431 | 80.9548 | 0.775226
343 | 118.4294 | 0.003452344 |  |  |  | 343 | 112.4157 | 0.003384957 |  |  |  | 343 | 124.3644 | 0.003589539 |  |  |  | 343 | 118.4032 | 5.974401 | 80.90076 | 0.781517
344 | 118.3408 | 0.00344976 |  |  |  | 344 | 112.3364 | 0.003382569 |  |  |  | 344 | 124.3171 | 0.003588173 |  |  |  | 344 | 118.3314 | 5.99036 | 80.85138 | 0.7959315
345 | 118.2601 | 0.003447408 |  |  |  | 345 | 112.2547 | 0.00338011
346 | 118.1783 | 0.003445024 |  |  |  | 346 | 112.1817 | 0.003377913
347 | 118.0949 | 0.003442592 |  |  |  | 347 | 112.0812 | 0.003374884
348 | 117.987 | 0.003439449 |  |  |  | 348 | 112.0048 | 0.003372585
349 | 117.8988 | 0.003436876 |  |  |  | 349 | 111.9042 | 0.003369555
350 | 117.8306 | 0.003434887 |  |  |  | 350 | 111.8137 | 0.003366829

## 5um_48h
5um_48h
df_MH_MA_VZ_3,8_5µm_48h_1_Lebensdauer_Langzeit | [5 empty] | df_MH_MA_VZ_3,8_5µm_48h_2_Lebensdauer_Langzeit | [5 empty] | df_MH_MA_VZ_3,8_5µm_48h_3_Lebensdauer_Langzeit | [5 empty] | df_MH_MA_VZ_3,8_5µm_48h_4_Lebensdauer_Langzeit | [5 empty] | Mittelwert 5µm 48h
Zyklus | spezifische Kapazität C/2 | Ah-Step C/2 | Zyklus | spezifische Kapazität C/10 | Ah-Step C/10 | Zyklus | spezifische Kapazität C/2 | Ah-Step C/2 | Zyklus | spezifische Kapazität C/10 | Ah-Step C/10 | Zyklus | spezifische Kapazität C/2 | Ah-Step C/2 | Zyklus | spezifische Kapazität C/10 | Ah-Step C/10 | Zyklus | spezifische Kapazität C/2 | Ah-Step C/2 | Zyklus | spezifische Kapazität C/10 | Ah-Step C/10 | Zyklus | spezifische Kapazität C/2 | Std spezifische Kapazität C/2 | SOH C/2 | Std SOH C/2 | Zyklus | spezifische Kapazität C/10 | Std spezifische Kapazität C/10 | SOH C/10 | Std SOH C/10
6 | 143.9749 | 0.004224666 | 1 | 167.2898 | 0.004908796 | 6 | 145.637 | 0.004315379 | 1 | 168.0488 | 0.004979465 | 6 | 151.0329 | 0.00441727 | 1 | 172.0387 | 0.005031628 | 6 | 149.7426 | 0.00429328 | 1 | 171.9044 | 0.004928683 | 6 | 147.5968 | 3.335175 | 100 | 0 | 1 | 169.8204 | 2.503768 | 100 | 0
7 | 144.0153 | 0.00422585 | 2 | 166.9898 | 0.004899993 | 7 | 145.6879 | 0.004316888 | 2 | 167.754 | 0.004970732 | 7 | 150.9379 | 0.004414491 | 2 | 171.7552 | 0.005023336 | 7 | 149.6224 | 0.004289836 | 2 | 171.5894 | 0.004919651 | 7 | 147.5659 | 3.252357 | 99.97996 | 0.05999574 | 2 | 169.5221 | 2.503256 | 99.82431 | 0.007945443
8 | 143.8974 | 0.004222393 | 101 | 161.0875 | 0.004726801 | 8 | 145.6061 | 0.004314464 | 101 | 161.9938 | 0.00480005 | 8 | 150.8251 | 0.004411194 | 101 | 166.5066 | 0.00486983 | 8 | 149.478 | 0.004285694 | 101 | 166.2677 | 0.004767074 | 8 | 147.4517 | 3.241659 | 99.90268 | 0.07212774 | 101 | 163.9639 | 2.82418 | 96.54871 | 0.240792
9 | 143.7889 | 0.004219208 | 102 | 160.8004 | 0.004718379 | 9 | 145.4954 | 0.004311185 | 102 | 161.84 | 0.004795494 | 9 | 150.6991 | 0.004407508 | 102 | 166.4044 | 0.004866842 | 9 | 149.3278 | 0.004281389 | 102 | 166.1769 | 0.004764469 | 9 | 147.3278 | 3.227358 | 99.81891 | 0.08269666 | 102 | 163.8054 | 2.902363 | 96.45488 | 0.2900278
10 | 143.6456 | 0.004215003 | 151 | 158.113 | 0.004639522 | 10 | 145.3943 | 0.004308189 | 151 | 158.9719 | 0.004710508 | 10 | 150.5922 | 0.004404381 | 151 | 163.8156 | 0.004791126 | 10 | 149.187 | 0.004277351 | 151 | 163.6673 | 0.004692518 | 10 | 147.2048 | 3.232622 | 99.73546 | 0.08746539 | 151 | 161.142 | 3.022655 | 94.88542 | 0.3813119
11 | 143.536 | 0.004211787 | 152 | 158.0653 | 0.004638121 | 11 | 145.2792 | 0.004304779 | 152 | 158.9406 | 0.004709579 | 11 | 150.4845 | 0.004401231 | 152 | 163.7576 | 0.00478943 | 11 | 149.0485 | 0.00427338 | 152 | 163.6208 | 0.004691184 | 11 | 147.087 | 3.228426 | 99.65572 | 0.09283553 | 152 | 161.0961 | 3.016056 | 94.85843 | 0.3777685
12 | 143.4118 | 0.004208144 | 201 | 155.2708 | 0.004556121 | 12 | 145.1655 | 0.004301409 | 201 | 156.0854 | 0.004624977 | 12 | 150.3825 | 0.004398246 | 201 | 161.0158 | 0.00470924 | 12 | 148.9225 | 0.004269767 | 201 | 161.002 | 0.004616101 | 12 | 146.9706 | 3.233871 | 99.57671 | 0.09394066 | 201 | 158.3435 | 3.095685 | 93.23678 | 0.4502492
13 | 143.2901 | 0.004204572 | 202 | 155.3241 | 0.004557685 | 13 | 145.0689 | 0.004298546 | 202 | 156.049 | 0.004623898 | 13 | 150.2883 | 0.004395493 | 202 | 160.9839 | 0.004708307 | 13 | 148.8038 | 0.004266366 | 202 | 160.9596 | 0.004614885 | 13 | 146.8628 | 3.239548 | 99.5036 | 0.09794513 | 202 | 158.3291 | 3.065769 | 93.22853 | 0.4339455
14 | 143.1781 | 0.004201286 | 251 | 152.3678 | 0.00447094 | 14 | 144.9634 | 0.004295422 | 251 | 153.2546 | 0.004541098 | 14 | 150.1879 | 0.004392555 | 251 | 158.144 | 0.004625249 | 14 | 148.6873 | 0.004263025 | 251 | 158.2274 | 0.004536548 | 14 | 146.7542 | 3.241517 | 99.42998 | 0.1001557 | 251 | 155.4985 | 3.124181 | 91.56101 | 0.4928047
15 | 143.0757 | 0.004198282 | 252 | 152.3387 | 0.004470084 | 15 | 144.8711 | 0.004292685 | 252 | 153.2405 | 0.004540681 | 15 | 150.0976 | 0.004389915 | 252 | 158.1431 | 0.004625223 | 15 | 148.5754 | 0.004259817 | 252 | 158.2549 | 0.004537336 | 15 | 146.655 | 3.24207 | 99.36272 | 0.1050389 | 252 | 155.4943 | 3.145072 | 91.55842 | 0.5056734
16 | 142.9737 | 0.004195288 | 301 | 149.6245 | 0.004390444 | 16 | 144.7667 | 0.004289593 | 301 | 150.4976 | 0.004459405 | 16 | 150.0042 | 0.004387185 | 301 | 155.3139 | 0.004542475 | 16 | 148.4626 | 0.004256581 | 301 | 155.4483 | 0.004456869 | 16 | 146.5518 | 3.243436 | 99.29279 | 0.1074511 | 301 | 152.7211 | 3.092597 | 89.92547 | 0.4994069
17 | 142.8543 | 0.004191784 | 302 | 148.0975 | 0.004345634 | 17 | 144.6851 | 0.004287174 | 302 | 150.9106 | 0.004471644 | 17 | 149.9154 | 0.004384586 | 302 | 155.3909 | 0.00454473 | 17 | 148.3502 | 0.004253359 | 302 | 155.5446 | 0.004459632 | 17 | 146.4512 | 3.248777 | 99.22458 | 0.1154126 | 302 | 152.4859 | 3.630198 | 89.78392 | 0.8867171
18 | 142.7516 | 0.00418877 |  |  |  | 18 | 144.583 | 0.004284148 |  |  |  | 18 | 149.8178 | 0.004381732 |  |  |  | 18 | 148.237 | 0.004250113 |  |  |  | 18 | 146.3473 | 3.248451 | 99.15416 | 0.1184892
19 | 142.6372 | 0.004185414 |  |  |  | 19 | 144.4792 | 0.004281073 |  |  |  | 19 | 149.7318 | 0.004379218 |  |  |  | 19 | 148.1429 | 0.004247417 |  |  |  | 19 | 146.2478 | 3.260593 | 99.08655 | 0.1168371
20 | 142.5638 | 0.00418326 |  |  |  | 20 | 144.4003 | 0.004278735 |  |  |  | 20 | 149.651 | 0.004376853 |  |  |  | 20 | 148.0527 | 0.004244828 |  |  |  | 20 | 146.1669 | 3.255669 | 99.03181 | 0.1195281
21 | 142.4688 | 0.004180473 |  |  |  | 21 | 144.2853 | 0.004275328 |  |  |  | 21 | 149.5765 | 0.004374676 |  |  |  | 21 | 147.9491 | 0.004241859 |  |  |  | 21 | 146.0699 | 3.264986 | 98.96596 | 0.1197611
22 | 142.4001 | 0.004178458 |  |  |  | 22 | 144.2672 | 0.004274793 |  |  |  | 22 | 149.4929 | 0.00437223 |  |  |  | 22 | 147.8638 | 0.004239413 |  |  |  | 22 | 146.006 | 3.247331 | 98.92285 | 0.1338887
23 | 142.3108 | 0.004175836 |  |  |  | 23 | 144.2067 | 0.004272999 |  |  |  | 23 | 149.4148 | 0.004369947 |  |  |  | 23 | 147.7671 | 0.004236642 |  |  |  | 23 | 145.9249 | 3.244864 | 98.86789 | 0.143506
24 | 142.2034 | 0.004172686 |  |  |  | 24 | 144.0706 | 0.004268966 |  |  |  | 24 | 149.3213 | 0.004367212 |  |  |  | 24 | 147.6737 | 0.004233962 |  |  |  | 24 | 145.8173 | 3.257577 | 98.7948 | 0.1338671
25 | 142.0773 | 0.004168984 |  |  |  | 25 | 143.9532 | 0.004265488 |  |  |  | 25 | 149.2288 | 0.004364506 |  |  |  | 25 | 147.5581 | 0.004230649 |  |  |  | 25 | 145.7043 | 3.270086 | 98.71813 | 0.1367069
26 | 141.9758 | 0.004166006 |  |  |  | 26 | 143.8494 | 0.004262412 |  |  |  | 26 | 149.1354 | 0.004361773 |  |  |  | 26 | 147.4626 | 0.00422791 |  |  |  | 26 | 145.6058 | 3.274511 | 98.65128 | 0.1354931
27 | 141.8986 | 0.004163741 |  |  |  | 27 | 143.8062 | 0.00426113 |  |  |  | 27 | 149.0676 | 0.004359792 |  |  |  | 27 | 147.3763 | 0.004225437 |  |  |  | 27 | 145.5372 | 3.270171 | 98.60484 | 0.1464478
28 | 141.7994 | 0.00416083 |  |  |  | 28 | 143.7082 | 0.004258227 |  |  |  | 28 | 148.9803 | 0.004357237 |  |  |  | 28 | 147.2733 | 0.004222484 |  |  |  | 28 | 145.4403 | 3.27352 | 98.53914 | 0.1493396
29 | 141.5085 | 0.004152294 |  |  |  | 29 | 143.3756 | 0.004248374 |  |  |  | 29 | 148.9165 | 0.00435537 |  |  |  | 29 | 147.1895 | 0.004220081 |  |  |  | 29 | 145.2475 | 3.401791 | 98.40698 | 0.1475658
30 | 141.3712 | 0.004148264 |  |  |  | 30 | 143.2758 | 0.004245416 |  |  |  | 30 | 148.8399 | 0.004353131 |  |  |  | 30 | 147.1046 | 0.004217646 |  |  |  | 30 | 145.1479 | 3.426753 | 98.33915 | 0.16036
31 | 141.2715 | 0.004145341 |  |  |  | 31 | 143.2902 | 0.004245843 |  |  |  | 31 | 148.7748 | 0.004351228 |  |  |  | 31 | 147.0335 | 0.004215609 |  |  |  | 31 | 145.0925 | 3.424185 | 98.30169 | 0.1763679
88 | 136.1518 | 0.003995112 |  |  |  | 88 | 138.3488 | 0.004099425 |  |  |  | 88 | 144.3878 | 0.004222919 |  |  |  | 88 | 142.1706 | 0.004076184 |  |  |  | 88 | 140.2648 | 3.706694 | 95.0264 | 0.4276936
89 | 136.0524 | 0.003992195 |  |  |  | 89 | 138.2512 | 0.004096532 |  |  |  | 89 | 144.3043 | 0.004220478 |  |  |  | 89 | 142.1011 | 0.00407419 |  |  |  | 89 | 140.1772 | 3.717421 | 94.96695 | 0.4324455
90 | 135.9663 | 0.003989669 |  |  |  | 90 | 138.4036 | 0.004101047 |  |  |  | 90 | 144.2579 | 0.004219121 |  |  |  | 90 | 142.019 | 0.004071838 |  |  |  | 90 | 140.1617 | 3.693271 | 94.95679 | 0.4469879
91 | 136.086 | 0.003993183 |  |  |  | 91 | 138.32 | 0.004098569 |  |  |  | 91 | 144.1897 | 0.004217126 |  |  |  | 91 | 141.9732 | 0.004070525 |  |  |  | 91 | 140.1422 | 3.628947 | 94.94429 | 0.3972671
92 | 136.0627 | 0.003992499 |  |  |  | 92 | 138.2782 | 0.004097331 |  |  |  | 92 | 144.115 | 0.004214941 |  |  |  | 92 | 141.9197 | 0.004068989 |  |  |  | 92 | 140.0939 | 3.60785 | 94.91176 | 0.3845067
93 | 135.9756 | 0.003989941 |  |  |  | 93 | 138.1864 | 0.00409461 |  |  |  | 93 | 144.0496 | 0.00421303 |  |  |  | 93 | 141.8306 | 0.004066435 |  |  |  | 93 | 140.0105 | 3.616416 | 94.85517 | 0.391941
94 | 135.9241 | 0.003988431 |  |  |  | 94 | 138.1073 | 0.004092268 |  |  |  | 94 | 143.9822 | 0.004211058 |  |  |  | 94 | 141.7725 | 0.00406477 |  |  |  | 94 | 139.9465 | 3.61402 | 94.8118 | 0.3879626
95 | 135.8192 | 0.003985352 |  |  |  | 95 | 138.0164 | 0.004089573 |  |  |  | 95 | 143.8905 | 0.004208375 |  |  |  | 95 | 141.6954 | 0.00406256 |  |  |  | 95 | 139.8554 | 3.621259 | 94.74992 | 0.3911651
96 | 135.7634 | 0.003983716 |  |  |  | 96 | 138.0037 | 0.004089199 |  |  |  | 96 | 143.8128 | 0.004206104 |  |  |  | 96 | 141.6139 | 0.004060222 |  |  |  | 96 | 139.7985 | 3.601547 | 94.71161 | 0.3881864
97 | 135.7066 | 0.00398205 |  |  |  | 97 | 137.9298 | 0.004087008 |  |  |  | 97 | 143.7512 | 0.004204302 |  |  |  | 97 | 141.5263 | 0.00405771 |  |  |  | 97 | 139.7285 | 3.597438 | 94.66422 | 0.3895296
98 | 135.6694 | 0.003980956 |  |  |  | 98 | 137.8589 | 0.004084906 |  |  |  | 98 | 143.6768 | 0.004202125 |  |  |  | 98 | 141.4587 | 0.004055772 |  |  |  | 98 | 139.6659 | 3.584158 | 94.62197 | 0.3809252
99 | 135.5832 | 0.003978426 |  |  |  | 99 | 137.7645 | 0.00408211 |  |  |  | 99 | 143.6097 | 0.004200163 |  |  |  | 99 | 141.3822 | 0.004053579 |  |  |  | 99 | 139.5849 | 3.594299 | 94.56693 | 0.3865186
100 | 135.5035 | 0.003976089 |  |  |  | 100 | 137.6532 | 0.004078812 |  |  |  | 100 | 143.547 | 0.004198329 |  |  |  | 100 | 141.3214 | 0.004051835 |  |  |  | 100 | 139.5063 | 3.609155 | 94.51346 | 0.3906253
106 | 134.6698 | 0.003951625 |  |  |  | 106 | 136.9328 | 0.004057467 |  |  |  | 106 | 142.8404 | 0.004177663 |  |  |  | 106 | 140.4798 | 0.004027707 |  |  |  | 106 | 138.7307 | 3.636501 | 93.98757 | 0.4397901
107 | 134.7508 | 0.003954002 |  |  |  | 107 | 136.951 | 0.004058006 |  |  |  | 107 | 142.9441 | 0.004180698 |  |  |  | 107 | 140.6199 | 0.004031723 |  |  |  | 107 | 138.8165 | 3.665132 | 94.04532 | 0.4405505
108 | 134.6855 | 0.003952088 |  |  |  | 108 | 136.9135 | 0.004056893 |  |  |  | 108 | 142.8641 | 0.004178356 |  |  |  | 108 | 140.5532 | 0.00402981 |  |  |  | 108 | 138.7541 | 3.654662 | 94.00315 | 0.4369839
109 | 134.5838 | 0.003949101 |  |  |  | 109 | 136.7927 | 0.004053314 |  |  |  | 109 | 142.7821 | 0.004175958 |  |  |  | 109 | 140.4688 | 0.00402739 |  |  |  | 109 | 138.6568 | 3.668145 | 93.93709 | 0.4429169
110 | 134.4662 | 0.003945652 |  |  |  | 110 | 136.7737 | 0.004052751 |  |  |  | 110 | 142.7194 | 0.004174125 |  |  |  | 110 | 140.3936 | 0.004025235 |  |  |  | 110 | 138.5882 | 3.679201 | 93.89049 | 0.4580888
111 | 134.4182 | 0.003944244 |  |  |  | 111 | 136.7355 | 0.004051618 |  |  |  | 111 | 142.6354 | 0.004171669 |  |  |  | 111 | 140.3108 | 0.004022861 |  |  |  | 111 | 138.525 | 3.658452 | 93.84786 | 0.4507388
112 | 134.3618 | 0.003942588 |  |  |  | 112 | 136.6346 | 0.004048631 |  |  |  | 112 | 142.5615 | 0.004169507 |  |  |  | 112 | 140.2223 | 0.004020324 |  |  |  | 112 | 138.4451 | 3.653964 | 93.79375 | 0.4479071
113 | 134.2977 | 0.003940707 |  |  |  | 113 | 136.5308 | 0.004045553 |  |  |  | 113 | 142.4837 | 0.004167231 |  |  |  | 113 | 140.1439 | 0.004018076 |  |  |  | 113 | 138.364 | 3.6531 | 93.73882 | 0.4453227
114 | 134.2102 | 0.003938139 |  |  |  | 114 | 136.4371 | 0.004042777 |  |  |  | 114 | 142.4066 | 0.004164976 |  |  |  | 114 | 140.0576 | 0.004015602 |  |  |  | 114 | 138.2779 | 3.658251 | 93.68037 | 0.4493396
115 | 134.1357 | 0.003935955 |  |  |  | 115 | 136.3044 | 0.004038846 |  |  |  | 115 | 142.3194 | 0.004162425 |  |  |  | 115 | 140.0057 | 0.004014113 |  |  |  | 115 | 138.1913 | 3.66701 | 93.62156 | 0.4452712
116 | 133.9933 | 0.003931776 |  |  |  | 116 | 136.2908 | 0.004038443 |  |  |  | 116 | 142.2362 | 0.004159991 |  |  |  | 116 | 139.9177 | 0.00401159 |  |  |  | 116 | 138.1095 | 3.676472 | 93.56604 | 0.4607752
117 | 133.9177 | 0.003929556 |  |  |  | 117 | 136.1832 | 0.004035253 |  |  |  | 117 | 142.1706 | 0.004158074 |  |  |  | 117 | 139.8481 | 0.004009596 |  |  |  | 117 | 138.0299 | 3.686559 | 93.51195 | 0.4641833
118 | 133.8149 | 0.003926539 |  |  |  | 118 | 136.0679 | 0.004031838 |  |  |  | 118 | 142.1029 | 0.004156094 |  |  |  | 118 | 139.755 | 0.004006927 |  |  |  | 118 | 137.9352 | 3.703404 | 93.44757 | 0.4753539
119 | 133.7217 | 0.003923807 |  |  |  | 119 | 136.0109 | 0.004030149 |  |  |  | 119 | 142.0246 | 0.004153805 |  |  |  | 119 | 139.6851 | 0.00400492 |  |  |  | 119 | 137.8606 | 3.706726 | 93.39698 | 0.4794277
120 | 133.6379 | 0.003921347 |  |  |  | 120 | 135.8951 | 0.004026718 |  |  |  | 120 | 141.9392 | 0.004151306 |  |  |  | 120 | 139.604 | 0.004002598 |  |  |  | 120 | 137.7691 | 3.711936 | 93.33488 | 0.48008
121 | 133.577 | 0.003919559 |  |  |  | 121 | 135.8187 | 0.004024454 |  |  |  | 121 | 141.8423 | 0.004148471 |  |  |  | 121 | 139.5257 | 0.004000352 |  |  |  | 121 | 137.6909 | 3.698194 | 93.28206 | 0.471199
122 | 133.4979 | 0.003917239 |  |  |  | 122 | 135.7774 | 0.00402323 |  |  |  | 122 | 141.7869 | 0.004146851 |  |  |  | 122 | 139.4241 | 0.00399744 |  |  |  | 122 | 137.6216 | 3.697044 | 93.23511 | 0.4801269
123 | 133.4521 | 0.003915895 |  |  |  | 123 | 135.6875 | 0.004020565 |  |  |  | 123 | 141.7015 | 0.004144355 |  |  |  | 123 | 139.3456 | 0.003995187 |  |  |  | 123 | 137.5467 | 3.684247 | 93.18448 | 0.4711111
124 | 133.342 | 0.003912663 |  |  |  | 124 | 135.5898 | 0.00401767 |  |  |  | 124 | 141.6381 | 0.004142499 |  |  |  | 124 | 139.274 | 0.003993135 |  |  |  | 124 | 137.461 | 3.705984 | 93.12613 | 0.4840584
125 | 133.2422 | 0.003909736 |  |  |  | 125 | 135.4905 | 0.00401473 |  |  |  | 125 | 141.5658 | 0.004140384 |  |  |  | 125 | 139.1937 | 0.003990832 |  |  |  | 125 | 137.3731 | 3.719369 | 93.0664 | 0.4924482
126 | 133.1554 | 0.003907188 |  |  |  | 126 | 135.3964 | 0.00401194 |  |  |  | 126 | 141.4876 | 0.004138099 |  |  |  | 126 | 139.1032 | 0.003988238 |  |  |  | 126 | 137.2857 | 3.723285 | 93.00712 | 0.4964367
127 | 133.0944 | 0.0039054 |  |  |  | 127 | 135.3265 | 0.004009868 |  |  |  | 127 | 141.4171 | 0.004136036 |  |  |  | 127 | 139.0537 | 0.003986818 |  |  |  | 127 | 137.2229 | 3.723068 | 92.96459 | 0.4939508
128 | 133.0058 | 0.0039028 |  |  |  | 128 | 135.2464 | 0.004007497 |  |  |  | 128 | 141.329 | 0.004133458 |  |  |  | 128 | 138.9575 | 0.00398406 |  |  |  | 128 | 137.1347 | 3.720544 | 92.90481 | 0.4953894
129 | 132.9352 | 0.003900727 |  |  |  | 129 | 135.1698 | 0.004005226 |  |  |  | 129 | 141.2643 | 0.004131567 |  |  |  | 129 | 138.8727 | 0.003981629 |  |  |  | 129 | 137.0605 | 3.721498 | 92.85453 | 0.4988677
130 | 132.8267 | 0.003897545 |  |  |  | 130 | 135.0783 | 0.004002514 |  |  |  | 130 | 141.1879 | 0.004129332 |  |  |  | 130 | 138.794 | 0.003979373 |  |  |  | 130 | 136.9717 | 3.735535 | 92.79421 | 0.5080346
131 | 132.7451 | 0.003895148 |  |  |  | 131 | 134.9637 | 0.00399912 |  |  |  | 131 | 141.103 | 0.004126849 |  |  |  | 131 | 138.7181 | 0.003977197 |  |  |  | 131 | 136.8825 | 3.740854 | 92.73364 | 0.5086393
132 | 132.6361 | 0.003891952 |  |  |  | 132 | 134.9163 | 0.003997716 |  |  |  | 132 | 141.0402 | 0.004125012 |  |  |  | 132 | 138.6345 | 0.003974801 |  |  |  | 132 | 136.8068 | 3.751901 | 92.68224 | 0.5212678
133 | 132.5974 | 0.003890816 |  |  |  | 133 | 134.7945 | 0.003994105 |  |  |  | 133 | 140.9606 | 0.004122683 |  |  |  | 133 | 138.5521 | 0.003972436 |  |  |  | 133 | 136.7261 | 3.743523 | 92.62765 | 0.5135244
134 | 132.4837 | 0.00388748 |  |  |  | 134 | 134.7652 | 0.003993236 |  |  |  | 134 | 140.8814 | 0.00412037 |  |  |  | 134 | 138.4793 | 0.00397035 |  |  |  | 134 | 136.6524 | 3.748859 | 92.57763 | 0.5214095
135 | 132.442 | 0.003886254 |  |  |  | 135 | 134.671 | 0.003990445 |  |  |  | 135 | 140.805 | 0.004118135 |  |  |  | 135 | 138.4089 | 0.003968331 |  |  |  | 135 | 136.5817 | 3.740034 | 92.5298 | 0.514018
136 | 132.3367 | 0.003883165 |  |  |  | 136 | 134.6007 | 0.003988363 |  |  |  | 136 | 140.7294 | 0.004115922 |  |  |  | 136 | 138.3147 | 0.00396563 |  |  |  | 136 | 136.4954 | 3.747047 | 92.4712 | 0.5228784
137 | 132.2705 | 0.003881224 |  |  |  | 137 | 134.51 | 0.003985674 |  |  |  | 137 | 140.6516 | 0.004113648 |  |  |  | 137 | 138.2314 | 0.003963243 |  |  |  | 137 | 136.4159 | 3.744067 | 92.41737 | 0.5215803
138 | 132.1564 | 0.003877874 |  |  |  | 138 | 134.4344 | 0.003983435 |  |  |  | 138 | 140.5665 | 0.004111158 |  |  |  | 138 | 138.1666 | 0.003961383 |  |  |  | 138 | 136.331 | 3.756466 | 92.35966 | 0.5287247
139 | 132.0528 | 0.003874835 |  |  |  | 139 | 134.3656 | 0.003981395 |  |  |  | 139 | 140.51 | 0.004109507 |  |  |  | 139 | 138.0977 | 0.00395941 |  |  |  | 139 | 136.2565 | 3.774009 | 92.30902 | 0.5419684
140 | 131.9664 | 0.0038723 |  |  |  | 140 | 134.2965 | 0.00397935 |  |  |  | 140 | 140.4246 | 0.004107008 |  |  |  | 140 | 138.0234 | 0.00395728 |  |  |  | 140 | 136.1777 | 3.773436 | 92.25562 | 0.5426002
141 | 131.8928 | 0.003870139 |  |  |  | 141 | 134.1894 | 0.003976177 |  |  |  | 141 | 140.3505 | 0.004104842 |  |  |  | 141 | 137.9519 | 0.003955229 |  |  |  | 141 | 136.0962 | 3.779208 | 92.20025 | 0.5440809
142 | 131.8362 | 0.00386848 |  |  |  | 142 | 134.0722 | 0.003972704 |  |  |  | 142 | 140.282 | 0.004102837 |  |  |  | 142 | 137.8584 | 0.003952548 |  |  |  | 142 | 136.0122 | 3.778965 | 92.14336 | 0.5442632
143 | 131.722 | 0.003865129 |  |  |  | 143 | 134.0086 | 0.00397082 |  |  |  | 143 | 140.2104 | 0.004100745 |  |  |  | 143 | 137.7952 | 0.003950736 |  |  |  | 143 | 135.9341 | 3.794716 | 92.09022 | 0.5552302
144 | 131.6187 | 0.003862097 |  |  |  | 144 | 133.9665 | 0.003969572 |  |  |  | 144 | 140.1182 | 0.004098048 |  |  |  | 144 | 137.7265 | 0.003948768 |  |  |  | 144 | 135.8575 | 3.794316 | 92.03832 | 0.5573443
145 | 131.5579 | 0.003860314 |  |  |  | 145 | 133.8604 | 0.003966428 |  |  |  | 145 | 140.0557 | 0.004096219 |  |  |  | 145 | 137.6359 | 0.003946168 |  |  |  | 145 | 135.7775 | 3.796327 | 91.98407 | 0.5595272
146 | 131.4854 | 0.003858185 |  |  |  | 146 | 133.7547 | 0.003963294 |  |  |  | 146 | 139.983 | 0.004094094 |  |  |  | 146 | 137.5616 | 0.003944037 |  |  |  | 146 | 135.6962 | 3.801627 | 91.92888 | 0.5615645
147 | 131.415 | 0.003856119 |  |  |  | 147 | 133.6845 | 0.003961216 |  |  |  | 147 | 139.8993 | 0.004091645 |  |  |  | 147 | 137.479 | 0.003941669 |  |  |  | 147 | 135.6194 | 3.794586 | 91.87697 | 0.5588476
148 | 131.3291 | 0.0038536 |  |  |  | 148 | 133.4425 | 0.003954045 |  |  |  | 148 | 139.8247 | 0.004089463 |  |  |  | 148 | 137.3995 | 0.00393939 |  |  |  | 148 | 135.4989 | 3.827121 | 91.7949 | 0.5711995
149 | 131.0802 | 0.003846294 |  |  |  | 149 | 133.3265 | 0.003950608 |  |  |  | 149 | 139.733 | 0.004086782 |  |  |  | 149 | 137.305 | 0.00393668 |  |  |  | 149 | 135.3612 | 3.888367 | 91.7008 | 0.6119965
150 | 130.9676 | 0.003842991 |  |  |  | 150 | 133.246 | 0.00394822 |  |  |  | 150 | 139.6729 | 0.004085022 |  |  |  | 150 | 137.2291 | 0.003934506 |  |  |  | 150 | 135.2789 | 3.908569 | 91.6448 | 0.6270928
156 | 130.2885 | 0.003823065 |  |  |  | 156 | 132.7403 | 0.003933237 |  |  |  | 156 | 139.0374 | 0.004066436 |  |  |  | 156 | 136.4464 | 0.003912063 |  |  |  | 156 | 134.6281 | 3.879161 | 91.20421 | 0.6438149
157 | 130.4249 | 0.003827068 |  |  |  | 157 | 132.8308 | 0.003935919 |  |  |  | 157 | 139.1498 | 0.004069724 |  |  |  | 157 | 136.6003 | 0.003916478 |  |  |  | 157 | 134.7515 | 3.880351 | 91.28775 | 0.6357056
158 | 130.359 | 0.003825133 |  |  |  | 158 | 132.7468 | 0.003933429 |  |  |  | 158 | 139.0658 | 0.004067267 |  |  |  | 158 | 136.5455 | 0.003914905 |  |  |  | 158 | 134.6792 | 3.878296 | 91.23881 | 0.6316113
159 | 130.2477 | 0.003821868 |  |  |  | 159 | 132.6715 | 0.003931197 |  |  |  | 159 | 138.9954 | 0.004065209 |  |  |  | 159 | 136.4758 | 0.003912906 |  |  |  | 159 | 134.5976 | 3.894441 | 91.18327 | 0.6432041
160 | 130.1658 | 0.003819466 |  |  |  | 160 | 132.5855 | 0.003928649 |  |  |  | 160 | 138.8985 | 0.004062376 |  |  |  | 160 | 136.3819 | 0.003910216 |  |  |  | 160 | 134.5079 | 3.887543 | 91.12259 | 0.640234
161 | 130.0908 | 0.003817262 |  |  |  | 161 | 132.5073 | 0.003926334 |  |  |  | 161 | 138.8203 | 0.004060089 |  |  |  | 161 | 136.3113 | 0.003908192 |  |  |  | 161 | 134.4324 | 3.887596 | 91.07141 | 0.640354
162 | 130.0282 | 0.003815426 |  |  |  | 162 | 132.4464 | 0.003924528 |  |  |  | 162 | 138.7325 | 0.00405752 |  |  |  | 162 | 136.214 | 0.003905402 |  |  |  | 162 | 134.3553 | 3.87225 | 91.0193 | 0.6343729
163 | 129.9451 | 0.003812987 |  |  |  | 163 | 132.3574 | 0.003921891 |  |  |  | 163 | 138.6665 | 0.004055588 |  |  |  | 163 | 136.1287 | 0.003902956 |  |  |  | 163 | 134.2744 | 3.879299 | 90.96441 | 0.6406516
164 | 129.9003 | 0.003811675 |  |  |  | 164 | 132.2801 | 0.0039196 |  |  |  | 164 | 138.581 | 0.004053089 |  |  |  | 164 | 136.0491 | 0.003900673 |  |  |  | 164 | 134.2026 | 3.863745 | 90.91594 | 0.631025
165 | 129.7962 | 0.003808618 |  |  |  | 165 | 132.0388 | 0.003912451 |  |  |  | 165 | 138.4856 | 0.004050299 |  |  |  | 165 | 135.9904 | 0.00389899 |  |  |  | 165 | 134.0777 | 3.897727 | 90.83084 | 0.6407085
166 | 129.7483 | 0.003807215 |  |  |  | 166 | 131.8679 | 0.003907387 |  |  |  | 166 | 138.4048 | 0.004047936 |  |  |  | 166 | 135.8919 | 0.003896166 |  |  |  | 166 | 133.9782 | 3.898827 | 90.76338 | 0.6402271
167 | 129.4831 | 0.003799432 |  |  |  | 167 | 131.8015 | 0.00390542 |  |  |  | 167 | 138.3189 | 0.004045424 |  |  |  | 167 | 135.802 | 0.00389359 |  |  |  | 167 | 133.8514 | 3.960138 | 90.67671 | 0.6835789
168 | 129.348 | 0.003795467 |  |  |  | 168 | 131.7109 | 0.003902736 |  |  |  | 168 | 138.2377 | 0.004043048 |  |  |  | 168 | 135.7142 | 0.003891072 |  |  |  | 168 | 133.7527 | 3.980494 | 90.60959 | 0.6988333
169 | 129.2025 | 0.003791199 |  |  |  | 169 | 131.7185 | 0.003902961 |  |  |  | 169 | 138.1789 | 0.004041328 |  |  |  | 169 | 135.6431 | 0.003889032 |  |  |  | 169 | 133.6858 | 3.999527 | 90.56403 | 0.7189739
170 | 129.1302 | 0.003789077 |  |  |  | 170 | 131.7245 | 0.003903137 |  |  |  | 170 | 138.0912 | 0.004038763 |  |  |  | 170 | 135.5588 | 0.003886615 |  |  |  | 170 | 133.6262 | 3.979171 | 90.5239 | 0.7130947
171 | 129.1546 | 0.003789792 |  |  |  | 171 | 131.6536 | 0.003901036 |  |  |  | 171 | 138.0076 | 0.004036319 |  |  |  | 171 | 135.4837 | 0.003884462 |  |  |  | 171 | 133.5749 | 3.937996 | 90.4896 | 0.6849551
172 | 129.1488 | 0.003789622 |  |  |  | 172 | 131.5965 | 0.003899346 |  |  |  | 172 | 137.9248 | 0.004033896 |  |  |  | 172 | 135.4022 | 0.003882126 |  |  |  | 172 | 133.5181 | 3.905207 | 90.45148 | 0.664998
173 | 129.0502 | 0.003786729 |  |  |  | 173 | 131.5458 | 0.003897842 |  |  |  | 173 | 137.8425 | 0.004031491 |  |  |  | 173 | 135.3223 | 0.003879834 |  |  |  | 173 | 133.4402 | 3.906569 | 90.39869 | 0.6694787
174 | 128.99 | 0.003784963 |  |  |  | 174 | 131.4713 | 0.003895635 |  |  |  | 174 | 137.7652 | 0.004029229 |  |  |  | 174 | 135.2489 | 0.003877732 |  |  |  | 174 | 133.3689 | 3.90034 | 90.3504 | 0.6658744
175 | 128.9281 | 0.003783147 |  |  |  | 175 | 131.3714 | 0.003892675 |  |  |  | 175 | 137.6831 | 0.004026826 |  |  |  | 175 | 135.1678 | 0.003875406 |  |  |  | 175 | 133.2876 | 3.89582 | 90.29537 | 0.6621575
176 | 128.8236 | 0.003780081 |  |  |  | 176 | 131.2856 | 0.003890132 |  |  |  | 176 | 137.6183 | 0.004024931 |  |  |  | 176 | 135.089 | 0.003873146 |  |  |  | 176 | 133.2041 | 3.911814 | 90.23862 | 0.6741817
177 | 128.7517 | 0.003777969 |  |  |  | 177 | 131.2537 | 0.003889187 |  |  |  | 177 | 137.5375 | 0.004022569 |  |  |  | 177 | 135.0085 | 0.003870839 |  |  |  | 177 | 133.1378 | 3.900641 | 90.19384 | 0.6715894
178 | 128.6475 | 0.003774914 |  |  |  | 178 | 131.1094 | 0.003884913 |  |  |  | 178 | 137.4575 | 0.004020229 |  |  |  | 178 | 134.9123 | 0.00386808 |  |  |  | 178 | 133.0317 | 3.917484 | 90.12168 | 0.6809622
179 | 128.5949 | 0.003773369 |  |  |  | 179 | 131.0397 | 0.003882848 |  |  |  | 179 | 137.3783 | 0.004017914 |  |  |  | 179 | 134.8287 | 0.003865685 |  |  |  | 179 | 132.9604 | 3.905363 | 90.07353 | 0.6748683
180 | 128.4672 | 0.003769623 |  |  |  | 180 | 130.9415 | 0.003879937 |  |  |  | 180 | 137.2906 | 0.004015349 |  |  |  | 180 | 134.7542 | 0.003863547 |  |  |  | 180 | 132.8634 | 3.924103 | 90.00753 | 0.6867152
181 | 128.3911 | 0.003767388 |  |  |  | 181 | 130.9001 | 0.00387871 |  |  |  | 181 | 137.2022 | 0.004012762 |  |  |  | 181 | 134.6689 | 0.003861101 |  |  |  | 181 | 132.7905 | 3.912366 | 89.95832 | 0.6832532
182 | 128.2737 | 0.003763944 |  |  |  | 182 | 130.7609 | 0.003874585 |  |  |  | 182 | 137.1098 | 0.004010061 |  |  |  | 182 | 134.5811 | 0.003858584 |  |  |  | 182 | 132.6814 | 3.930064 | 89.8841 | 0.6924678
183 | 128.1929 | 0.003761575 |  |  |  | 183 | 130.6833 | 0.003872288 |  |  |  | 183 | 137.0288 | 0.004007692 |  |  |  | 183 | 134.5192 | 0.003856811 |  |  |  | 183 | 132.6061 | 3.932495 | 89.83304 | 0.6933539
184 | 128.0385 | 0.003757042 |  |  |  | 184 | 130.5999 | 0.003869814 |  |  |  | 184 | 136.9494 | 0.004005369 |  |  |  | 184 | 134.4259 | 0.003854135 |  |  |  | 184 | 132.5034 | 3.959043 | 89.76315 | 0.7146128
185 | 127.978 | 0.003755269 |  |  |  | 185 | 130.5178 | 0.003867382 |  |  |  | 185 | 136.8691 | 0.00400302 |  |  |  | 185 | 134.3519 | 0.003852012 |  |  |  | 185 | 132.4292 | 3.95288 | 89.71291 | 0.7104312
186 | 127.8985 | 0.003752935 |  |  |  | 186 | 130.431 | 0.003864811 |  |  |  | 186 | 136.7698 | 0.004000116 |  |  |  | 186 | 134.2662 | 0.003849557 |  |  |  | 186 | 132.3414 | 3.945651 | 89.65347 | 0.7061313
187 | 127.8104 | 0.00375035 |  |  |  | 187 | 130.3272 | 0.003861734 |  |  |  | 187 | 136.6892 | 0.003997759 |  |  |  | 187 | 134.192 | 0.003847428 |  |  |  | 187 | 132.2547 | 3.95327 | 89.59462 | 0.7100385
188 | 127.6909 | 0.003746842 |  |  |  | 188 | 130.0777 | 0.003854342 |  |  |  | 188 | 136.6066 | 0.003995344 |  |  |  | 188 | 134.1053 | 0.003844943 |  |  |  | 188 | 132.1201 | 3.994147 | 89.5029 | 0.7286535
189 | 127.5903 | 0.003743892 |  |  |  | 189 | 130.0142 | 0.003852459 |  |  |  | 189 | 136.5063 | 0.003992408 |  |  |  | 189 | 134.0128 | 0.003842292 |  |  |  | 189 | 132.0309 | 3.989266 | 89.44248 | 0.7281658
190 | 127.3338 | 0.003736364 |  |  |  | 190 | 129.8968 | 0.003848983 |  |  |  | 190 | 136.453 | 0.003990852 |  |  |  | 190 | 133.9367 | 0.003840108 |  |  |  | 190 | 131.9051 | 4.071902 | 89.35626 | 0.7856978
191 | 127.2311 | 0.003733353 |  |  |  | 191 | 129.8026 | 0.003846189 |  |  |  | 191 | 136.3814 | 0.003988757 |  |  |  | 191 | 133.8674 | 0.003838122 |  |  |  | 191 | 131.8206 | 4.08762 | 89.29884 | 0.7962276
192 | 127.1424 | 0.00373075 |  |  |  | 192 | 129.8498 | 0.003847588 |  |  |  | 192 | 136.2946 | 0.003986217 |  |  |  | 192 | 133.7795 | 0.003835601 |  |  |  | 192 | 131.7666 | 4.066579 | 89.26249 | 0.7926393
193 | 127.0601 | 0.003728332 |  |  |  | 193 | 129.7956 | 0.003845981 |  |  |  | 193 | 136.2366 | 0.003984521 |  |  |  | 193 | 133.697 | 0.003833237 |  |  |  | 193 | 131.6973 | 4.07123 | 89.21551 | 0.7996467
194 | 127.1215 | 0.003730135 |  |  |  | 194 | 129.7393 | 0.003844315 |  |  |  | 194 | 136.1572 | 0.0039822 |  |  |  | 194 | 133.6222 | 0.003831093 |  |  |  | 194 | 131.6601 | 4.015068 | 89.1909 | 0.7612724
195 | 127.0218 | 0.00372721 |  |  |  | 195 | 129.6668 | 0.003842165 |  |  |  | 195 | 136.0847 | 0.003980079 |  |  |  | 195 | 133.5586 | 0.003829269 |  |  |  | 195 | 131.583 | 4.02678 | 89.13851 | 0.769841
196 | 126.9294 | 0.003724499 |  |  |  | 196 | 129.5962 | 0.003840075 |  |  |  | 196 | 136.0138 | 0.003978006 |  |  |  | 196 | 133.4799 | 0.003827011 |  |  |  | 196 | 131.5048 | 4.033573 | 89.08549 | 0.776611
197 | 126.8512 | 0.003722205 |  |  |  | 197 | 129.5395 | 0.003838395 |  |  |  | 197 | 135.9308 | 0.003975579 |  |  |  | 197 | 133.3969 | 0.003824631 |  |  |  | 197 | 131.4296 | 4.027617 | 89.03457 | 0.7756969
198 | 126.7678 | 0.003719756 |  |  |  | 198 | 129.4768 | 0.003836537 |  |  |  | 198 | 135.8642 | 0.003973631 |  |  |  | 198 | 133.3399 | 0.003822999 |  |  |  | 198 | 131.3622 | 4.034973 | 88.98879 | 0.7813434
199 | 126.6922 | 0.003717539 |  |  |  | 199 | 129.4147 | 0.003834695 |  |  |  | 199 | 135.7817 | 0.003971218 |  |  |  | 199 | 133.2514 | 0.00382046 |  |  |  | 199 | 131.285 | 4.028199 | 88.93656 | 0.7799744
200 | 126.6145 | 0.003715258 |  |  |  | 200 | 129.3339 | 0.003832301 |  |  |  | 200 | 135.6891 | 0.003968508 |  |  |  | 200 | 133.1708 | 0.003818148 |  |  |  | 200 | 131.202 | 4.02265 | 88.8804 | 0.7769911
206 | 125.876 | 0.003693588 |  |  |  | 206 | 128.7075 | 0.00381374 |  |  |  | 206 | 135.0647 | 0.003950247 |  |  |  | 206 | 132.4421 | 0.003797256 |  |  |  | 206 | 130.5225 | 4.049728 | 88.41962 | 0.816351
207 | 126.046 | 0.003698577 |  |  |  | 207 | 128.6684 | 0.003812582 |  |  |  | 207 | 135.1833 | 0.003953715 |  |  |  | 207 | 132.6048 | 0.003801921 |  |  |  | 207 | 130.6256 | 4.061731 | 88.48923 | 0.8051983
208 | 125.9759 | 0.003696519 |  |  |  | 208 | 128.5584 | 0.003809325 |  |  |  | 208 | 135.0881 | 0.003950933 |  |  |  | 208 | 132.5295 | 0.003799762 |  |  |  | 208 | 130.538 | 4.057968 | 88.42986 | 0.8007868
209 | 125.7948 | 0.003691205 |  |  |  | 209 | 128.4843 | 0.003807127 |  |  |  | 209 | 135.003 | 0.003948443 |  |  |  | 209 | 132.4261 | 0.003796797 |  |  |  | 209 | 130.427 | 4.089334 | 88.35434 | 0.8272531
210 | 125.6622 | 0.003687316 |  |  |  | 210 | 128.3605 | 0.00380346 |  |  |  | 210 | 134.9246 | 0.00394615 |  |  |  | 210 | 132.3405 | 0.003794343 |  |  |  | 210 | 130.322 | 4.115787 | 88.28281 | 0.8447713
211 | 125.5657 | 0.003684484 |  |  |  | 211 | 128.2776 | 0.003801002 |  |  |  | 211 | 134.8318 | 0.003943436 |  |  |  | 211 | 132.2391 | 0.003791436 |  |  |  | 211 | 130.2285 | 4.114221 | 88.21952 | 0.8464971
212 | 125.4741 | 0.003681794 |  |  |  | 212 | 128.198 | 0.003798645 |  |  |  | 212 | 134.7449 | 0.003940895 |  |  |  | 212 | 132.1601 | 0.003789172 |  |  |  | 212 | 130.1443 | 4.116167 | 88.16238 | 0.8489582
213 | 125.385 | 0.003679181 |  |  |  | 213 | 128.1041 | 0.003795861 |  |  |  | 213 | 134.6667 | 0.003938608 |  |  |  | 213 | 132.0658 | 0.003786468 |  |  |  | 213 | 130.0554 | 4.120131 | 88.1021 | 0.8532357
214 | 125.2928 | 0.003676476 |  |  |  | 214 | 128.0103 | 0.003793083 |  |  |  | 214 | 134.5772 | 0.003935989 |  |  |  | 214 | 131.983 | 0.003784095 |  |  |  | 214 | 129.9658 | 4.122901 | 88.04136 | 0.8555482
215 | 125.1763 | 0.003673056 |  |  |  | 215 | 127.9119 | 0.003790166 |  |  |  | 215 | 134.4659 | 0.003932733 |  |  |  | 215 | 131.8895 | 0.003781415 |  |  |  | 215 | 129.8609 | 4.125756 | 87.97019 | 0.8585383
216 | 125.1206 | 0.003671423 |  |  |  | 216 | 127.834 | 0.003787857 |  |  |  | 216 | 134.3973 | 0.003930727 |  |  |  | 216 | 131.7882 | 0.00377851 |  |  |  | 216 | 129.785 | 4.117002 | 87.91888 | 0.8554437
217 | 125.0173 | 0.003668391 |  |  |  | 217 | 127.7399 | 0.003785069 |  |  |  | 217 | 134.3255 | 0.003928627 |  |  |  | 217 | 131.7057 | 0.003776143 |  |  |  | 217 | 129.6971 | 4.130689 | 87.85912 | 0.8657096
218 | 124.9295 | 0.003665817 |  |  |  | 218 | 127.8349 | 0.003787884 |  |  |  | 218 | 134.2159 | 0.003925423 |  |  |  | 218 | 131.6099 | 0.003773396 |  |  |  | 218 | 129.6476 | 4.093334 | 87.82606 | 0.8560298
219 | 124.852 | 0.00366354 |  |  |  | 219 | 127.7753 | 0.003786119 |  |  |  | 219 | 134.1463 | 0.003923385 |  |  |  | 219 | 131.5325 | 0.003771177 |  |  |  | 219 | 129.5765 | 4.093656 | 87.77791 | 0.8589893
220 | 124.8639 | 0.003663892 |  |  |  | 220 | 127.6741 | 0.00378312 |  |  |  | 220 | 134.06 | 0.003920862 |  |  |  | 220 | 131.4518 | 0.003768863 |  |  |  | 220 | 129.5125 | 4.059119 | 87.73487 | 0.8326589
221 | 124.8602 | 0.003663783 |  |  |  | 221 | 127.6152 | 0.003781376 |  |  |  | 221 | 133.9761 | 0.003918409 |  |  |  | 221 | 131.3722 | 0.003766583 |  |  |  | 221 | 129.456 | 4.02546 | 87.69695 | 0.8109833
222 | 124.7635 | 0.003660944 |  |  |  | 222 | 127.5286 | 0.003778808 |  |  |  | 222 | 133.8897 | 0.003915881 |  |  |  | 222 | 131.2735 | 0.003763751 |  |  |  | 222 | 129.3638 | 4.027458 | 87.63448 | 0.8149118
223 | 124.692 | 0.003658847 |  |  |  | 223 | 127.4153 | 0.003775453 |  |  |  | 223 | 133.7961 | 0.003913144 |  |  |  | 223 | 131.1985 | 0.003761601 |  |  |  | 223 | 129.2755 | 4.025012 | 87.57463 | 0.8106773
224 | 124.6031 | 0.003656239 |  |  |  | 224 | 127.3553 | 0.003773675 |  |  |  | 224 | 133.7262 | 0.003911098 |  |  |  | 224 | 131.1052 | 0.003758928 |  |  |  | 224 | 129.1975 | 4.026982 | 87.52175 | 0.8164103
225 | 124.4873 | 0.003652841 |  |  |  | 225 | 127.2338 | 0.003770075 |  |  |  | 225 | 133.6457 | 0.003908745 |  |  |  | 225 | 131.0341 | 0.003756887 |  |  |  | 225 | 129.1002 | 4.048173 | 87.45559 | 0.828356
226 | 124.379 | 0.003649663 |  |  |  | 226 | 127.1881 | 0.003768721 |  |  |  | 226 | 133.5544 | 0.003906074 |  |  |  | 226 | 130.9476 | 0.003754408 |  |  |  | 226 | 129.0173 | 4.04847 | 87.39938 | 0.833405
227 | 124.3045 | 0.003647475 |  |  |  | 227 | 127.0842 | 0.00376564 |  |  |  | 227 | 133.4615 | 0.003903358 |  |  |  | 227 | 130.8515 | 0.003751653 |  |  |  | 227 | 128.9254 | 4.042664 | 87.33717 | 0.8297387
228 | 124.2053 | 0.003644564 |  |  |  | 228 | 126.9722 | 0.003762321 |  |  |  | 228 | 133.3859 | 0.003901147 |  |  |  | 228 | 130.762 | 0.003749086 |  |  |  | 228 | 128.8313 | 4.054977 | 87.27326 | 0.83798
229 | 124.1485 | 0.003642899 |  |  |  | 229 | 126.7938 | 0.003757036 |  |  |  | 229 | 133.2907 | 0.003898362 |  |  |  | 229 | 130.6846 | 0.003746868 |  |  |  | 229 | 128.7294 | 4.056238 | 87.2041 | 0.8316652
230 | 124.0536 | 0.003640115 |  |  |  | 230 | 126.6127 | 0.003751669 |  |  |  | 230 | 133.1956 | 0.003895581 |  |  |  | 230 | 130.5738 | 0.003743691 |  |  |  | 230 | 128.6089 | 4.067517 | 87.1223 | 0.8365067
231 | 123.938 | 0.003636722 |  |  |  | 231 | 126.5307 | 0.003749241 |  |  |  | 231 | 133.1275 | 0.003893589 |  |  |  | 231 | 130.4976 | 0.003741505 |  |  |  | 231 | 128.5234 | 4.086217 | 87.06415 | 0.8506299
232 | 123.7322 | 0.003630683 |  |  |  | 232 | 126.4426 | 0.00374663 |  |  |  | 232 | 133.0327 | 0.003890818 |  |  |  | 232 | 130.4041 | 0.003738826 |  |  |  | 232 | 128.4029 | 4.12709 | 86.982 | 0.8817211
233 | 123.5834 | 0.003626318 |  |  |  | 233 | 126.3479 | 0.003743824 |  |  |  | 233 | 132.9491 | 0.003888372 |  |  |  | 233 | 130.3131 | 0.003736217 |  |  |  | 233 | 128.2984 | 4.152241 | 86.91088 | 0.9010368
234 | 123.5048 | 0.00362401 |  |  |  | 234 | 126.4508 | 0.003746871 |  |  |  | 234 | 132.8681 | 0.003886002 |  |  |  | 234 | 130.2346 | 0.003733967 |  |  |  | 234 | 128.2646 | 4.123876 | 86.88836 | 0.896467
235 | 123.392 | 0.003620701 |  |  |  | 235 | 126.3757 | 0.003744648 |  |  |  | 235 | 132.7946 | 0.003883854 |  |  |  | 235 | 130.1579 | 0.003731765 |  |  |  | 235 | 128.1801 | 4.138701 | 86.83093 | 0.9086762
236 | 123.283 | 0.003617503 |  |  |  | 236 | 126.2879 | 0.003742044 |  |  |  | 236 | 132.7131 | 0.00388147 |  |  |  | 236 | 130.0766 | 0.003729436 |  |  |  | 236 | 128.0902 | 4.150289 | 86.76986 | 0.9178092
237 | 123.3435 | 0.003619277 |  |  |  | 237 | 126.1091 | 0.003736748 |  |  |  | 237 | 132.629 | 0.003879011 |  |  |  | 237 | 129.9784 | 0.003726621 |  |  |  | 237 | 128.015 | 4.106899 | 86.71937 | 0.8800874
238 | 123.2528 | 0.003616616 |  |  |  | 238 | 125.9423 | 0.003731807 |  |  |  | 238 | 132.5357 | 0.003876282 |  |  |  | 238 | 129.8996 | 0.003724362 |  |  |  | 238 | 127.9076 | 4.119745 | 86.64639 | 0.8838403
239 | 123.1956 | 0.003614939 |  |  |  | 239 | 125.8628 | 0.00372945 |  |  |  | 239 | 132.4525 | 0.003873846 |  |  |  | 239 | 129.8082 | 0.003721741 |  |  |  | 239 | 127.8298 | 4.108019 | 86.59377 | 0.877559
240 | 123.0145 | 0.003609623 |  |  |  | 240 | 125.7729 | 0.003726786 |  |  |  | 240 | 132.3707 | 0.003871456 |  |  |  | 240 | 129.7164 | 0.003719109 |  |  |  | 240 | 127.7186 | 4.145191 | 86.51803 | 0.9059354
241 | 122.8529 | 0.003604881 |  |  |  | 241 | 125.8251 | 0.003728333 |  |  |  | 241 | 132.2722 | 0.003868574 |  |  |  | 241 | 129.6121 | 0.003716117 |  |  |  | 241 | 127.6406 | 4.145535 | 86.46519 | 0.9205784
242 | 122.7666 | 0.003602351 |  |  |  | 242 | 125.8547 | 0.00372921 |  |  |  | 242 | 132.1929 | 0.003866254 |  |  |  | 242 | 129.5374 | 0.003713977 |  |  |  | 242 | 127.5879 | 4.133391 | 86.42971 | 0.9226474
243 | 122.6773 | 0.003599729 |  |  |  | 243 | 125.7642 | 0.003726529 |  |  |  | 243 | 132.1071 | 0.003863744 |  |  |  | 243 | 129.4493 | 0.003711449 |  |  |  | 243 | 127.4995 | 4.135044 | 86.36974 | 0.9248097
244 | 122.6926 | 0.003600177 |  |  |  | 244 | 125.6614 | 0.003723483 |  |  |  | 244 | 132.032 | 0.003861549 |  |  |  | 244 | 129.3423 | 0.003708383 |  |  |  | 244 | 127.4321 | 4.099042 | 86.32447 | 0.8995115
245 | 122.6978 | 0.003600331 |  |  |  | 245 | 125.3535 | 0.003714358 |  |  |  | 245 | 131.9376 | 0.003858788 |  |  |  | 245 | 129.2949 | 0.003707022 |  |  |  | 245 | 127.3209 | 4.100968 | 86.24896 | 0.8799675
246 | 122.6097 | 0.003597744 |  |  |  | 246 | 125.2735 | 0.003711987 |  |  |  | 246 | 131.8533 | 0.003856322 |  |  |  | 246 | 129.1843 | 0.003703851 |  |  |  | 246 | 127.2302 | 4.097525 | 86.18749 | 0.8813976
247 | 122.5395 | 0.003595685 |  |  |  | 247 | 125.1995 | 0.003709794 |  |  |  | 247 | 131.7729 | 0.003853972 |  |  |  | 247 | 129.0993 | 0.003701416 |  |  |  | 247 | 127.1528 | 4.091963 | 86.13513 | 0.8794049
248 | 122.2697 | 0.00358777 |  |  |  | 248 | 125.1241 | 0.003707562 |  |  |  | 248 | 131.6903 | 0.003851557 |  |  |  | 248 | 129.0078 | 0.003698793 |  |  |  | 248 | 127.023 | 4.16024 | 86.04642 | 0.9314289
249 | 122.1425 | 0.003584035 |  |  |  | 249 | 125.0135 | 0.003704284 |  |  |  | 249 | 131.6119 | 0.003849262 |  |  |  | 249 | 128.9271 | 0.003696478 |  |  |  | 249 | 126.9237 | 4.183356 | 85.97886 | 0.9471468
250 | 122.0816 | 0.00358225 |  |  |  | 250 | 124.9205 | 0.003701528 |  |  |  | 250 | 131.5216 | 0.003846623 |  |  |  | 250 | 128.8497 | 0.003694259 |  |  |  | 250 | 126.8434 | 4.174661 | 85.92447 | 0.9406931
256 | 121.6415 | 0.003569336 |  |  |  | 256 | 124.7429 | 0.003696265 |  |  |  | 256 | 130.9687 | 0.003830452 |  |  |  | 256 | 128.1841 | 0.003675175 |  |  |  | 256 | 126.3843 | 4.059734 | 85.61491 | 0.9096753
257 | 121.9832 | 0.003579361 |  |  |  | 257 | 124.885 | 0.003700476 |  |  |  | 257 | 131.0913 | 0.003834036 |  |  |  | 257 | 128.3803 | 0.0036808 |  |  |  | 257 | 126.5849 | 3.98315 | 85.75167 | 0.845662
258 | 121.9265 | 0.003577699 |  |  |  | 258 | 124.7116 | 0.003695338 |  |  |  | 258 | 131.0029 | 0.003831452 |  |  |  | 258 | 128.2859 | 0.003678096 |  |  |  | 258 | 126.4818 | 3.982445 | 85.6817 | 0.838627
259 | 121.8304 | 0.003574879 |  |  |  | 259 | 124.6915 | 0.003694743 |  |  |  | 259 | 130.9277 | 0.003829251 |  |  |  | 259 | 128.1782 | 0.003675005 |  |  |  | 259 | 126.4069 | 3.977498 | 85.63111 | 0.8450954
260 | 121.734 | 0.003572049 |  |  |  | 260 | 124.5871 | 0.00369165 |  |  |  | 260 | 130.8217 | 0.003826153 |  |  |  | 260 | 128.088 | 0.00367242 |  |  |  | 260 | 126.3077 | 3.975974 | 85.56385 | 0.8437306
261 | 121.6455 | 0.003569452 |  |  |  | 261 | 124.4982 | 0.003689016 |  |  |  | 261 | 130.7178 | 0.003823114 |  |  |  | 261 | 127.9765 | 0.003669223 |  |  |  | 261 | 126.2095 | 3.966773 | 85.49742 | 0.8408217
262 | 121.5509 | 0.003566677 |  |  |  | 262 | 124.3898 | 0.003685803 |  |  |  | 262 | 130.6276 | 0.003820475 |  |  |  | 262 | 127.8807 | 0.003666477 |  |  |  | 262 | 126.1123 | 3.970261 | 85.43146 | 0.8433528
263 | 121.4653 | 0.003564166 |  |  |  | 263 | 124.2834 | 0.003682651 |  |  |  | 263 | 130.5366 | 0.003817814 |  |  |  | 263 | 127.7923 | 0.003663942 |  |  |  | 263 | 126.0194 | 3.970796 | 85.36851 | 0.8431413
264 | 121.3945 | 0.003562088 |  |  |  | 264 | 124.1662 | 0.003679178 |  |  |  | 264 | 130.4244 | 0.003814532 |  |  |  | 264 | 127.691 | 0.003661037 |  |  |  | 264 | 125.919 | 3.957349 | 85.30061 | 0.8332403
265 | 121.2619 | 0.003558198 |  |  |  | 265 | 124.0648 | 0.003676173 |  |  |  | 265 | 130.3291 | 0.003811744 |  |  |  | 265 | 127.5999 | 0.003658425 |  |  |  | 265 | 125.8139 | 3.973088 | 85.22918 | 0.8447756
266 | 121.1795 | 0.003555779 |  |  |  | 266 | 123.9687 | 0.003673324 |  |  |  | 266 | 130.2541 | 0.003809552 |  |  |  | 266 | 127.5038 | 0.003655671 |  |  |  | 266 | 125.7265 | 3.975898 | 85.16992 | 0.8481844
267 | 121.0727 | 0.003552644 |  |  |  | 267 | 123.8701 | 0.003670404 |  |  |  | 267 | 130.1499 | 0.003806503 |  |  |  | 267 | 127.4195 | 0.003653255 |  |  |  | 267 | 125.6281 | 3.979044 | 85.10313 | 0.8501336
268 | 120.9973 | 0.003550432 |  |  |  | 268 | 123.7994 | 0.003668309 |  |  |  | 268 | 130.0631 | 0.003803963 |  |  |  | 268 | 127.3186 | 0.003650361 |  |  |  | 268 | 125.5446 | 3.97019 | 85.04668 | 0.8480013
269 | 120.907 | 0.003547782 |  |  |  | 269 | 123.7291 | 0.003666227 |  |  |  | 269 | 129.9771 | 0.003801449 |  |  |  | 269 | 127.2086 | 0.003647206 |  |  |  | 269 | 125.4554 | 3.96599 | 84.98633 | 0.8503574
270 | 120.8124 | 0.003545007 |  |  |  | 270 | 123.5898 | 0.003662098 |  |  |  | 270 | 129.8788 | 0.003798573 |  |  |  | 270 | 127.1309 | 0.003644978 |  |  |  | 270 | 125.353 | 3.973631 | 84.91674 | 0.8509659
271 | 120.7296 | 0.003542576 |  |  |  | 271 | 123.5347 | 0.003660465 |  |  |  | 271 | 129.7932 | 0.00379607 |  |  |  | 271 | 127.029 | 0.003642057 |  |  |  | 271 | 125.2716 | 3.965686 | 84.86172 | 0.8510683
272 | 120.6663 | 0.003540721 |  |  |  | 272 | 123.4409 | 0.003657685 |  |  |  | 272 | 129.6908 | 0.003793075 |  |  |  | 272 | 126.9251 | 0.003639078 |  |  |  | 272 | 125.1808 | 3.949268 | 84.80034 | 0.8416433
273 | 120.5328 | 0.003536803 |  |  |  | 273 | 123.0988 | 0.003647549 |  |  |  | 273 | 129.6061 | 0.0037906 |  |  |  | 273 | 126.8398 | 0.003636634 |  |  |  | 273 | 125.0194 | 4.007091 | 84.69019 | 0.8629627
274 | 120.4564 | 0.003534561 |  |  |  | 274 | 122.9902 | 0.003644333 |  |  |  | 274 | 129.5205 | 0.003788096 |  |  |  | 274 | 126.7322 | 0.003633548 |  |  |  | 274 | 124.9248 | 4.004005 | 84.62616 | 0.8627176
275 | 120.3818 | 0.003532373 |  |  |  | 275 | 122.9084 | 0.003641907 |  |  |  | 275 | 129.4455 | 0.003785901 |  |  |  | 275 | 126.6385 | 0.00363086 |  |  |  | 275 | 124.8435 | 4.002131 | 84.57108 | 0.8639328
276 | 120.1345 | 0.003525115 |  |  |  | 276 | 122.8023 | 0.003638763 |  |  |  | 276 | 129.3587 | 0.003783363 |  |  |  | 276 | 126.5572 | 0.003628529 |  |  |  | 276 | 124.7132 | 4.066 | 84.48198 | 0.9079299
277 | 119.9533 | 0.003519799 |  |  |  | 277 | 122.9427 | 0.003642923 |  |  |  | 277 | 129.2661 | 0.003780654 |  |  |  | 277 | 126.4497 | 0.003625448 |  |  |  | 277 | 124.6529 | 4.062873 | 84.44134 | 0.92793
278 | 119.8772 | 0.003517566 |  |  |  | 278 | 122.8068 | 0.003638898 |  |  |  | 278 | 129.1819 | 0.003778193 |  |  |  | 278 | 126.3776 | 0.003623382 |  |  |  | 278 | 124.5609 | 4.068898 | 84.37886 | 0.927334
279 | 119.7724 | 0.003514491 |  |  |  | 279 | 122.7583 | 0.00363746 |  |  |  | 279 | 129.0949 | 0.003775647 |  |  |  | 279 | 126.2733 | 0.003620391 |  |  |  | 279 | 124.4747 | 4.067699 | 84.3205 | 0.9330209
280 | 119.7731 | 0.003514512 |  |  |  | 280 | 122.5286 | 0.003630653 |  |  |  | 280 | 128.9701 | 0.003771997 |  |  |  | 280 | 126.1866 | 0.003617906 |  |  |  | 280 | 124.3646 | 4.040736 | 84.24606 | 0.9020824
281 | 119.7537 | 0.003513942 |  |  |  | 281 | 122.3439 | 0.003625181 |  |  |  | 281 | 128.8983 | 0.003769898 |  |  |  | 281 | 126.094 | 0.003615252 |  |  |  | 281 | 124.2725 | 4.035464 | 84.18366 | 0.8932079
282 | 119.7118 | 0.003512712 |  |  |  | 282 | 122.2573 | 0.003622615 |  |  |  | 282 | 128.8003 | 0.003767033 |  |  |  | 282 | 125.9971 | 0.003612471 |  |  |  | 282 | 124.1916 | 4.012904 | 84.12911 | 0.8794776
283 | 119.6187 | 0.00350998 |  |  |  | 283 | 122.1771 | 0.003620239 |  |  |  | 283 | 128.7105 | 0.003764405 |  |  |  | 283 | 125.9127 | 0.003610053 |  |  |  | 283 | 124.1048 | 4.013397 | 84.07022 | 0.8811219
284 | 119.3904 | 0.00350328 |  |  |  | 284 | 122.0968 | 0.003617858 |  |  |  | 284 | 128.6451 | 0.003762492 |  |  |  | 284 | 125.8151 | 0.003607255 |  |  |  | 284 | 123.9868 | 4.071931 | 83.98966 | 0.9253203
285 | 119.1691 | 0.003496786 |  |  |  | 285 | 122.225 | 0.003621659 |  |  |  | 285 | 128.5353 | 0.003759282 |  |  |  | 285 | 125.7242 | 0.003604647 |  |  |  | 285 | 123.9134 | 4.082499 | 83.9399 | 0.9527539
286 | 119.0839 | 0.003494286 |  |  |  | 286 | 122.1422 | 0.003619204 |  |  |  | 286 | 128.4624 | 0.003757149 |  |  |  | 286 | 125.6338 | 0.003602055 |  |  |  | 286 | 123.8306 | 4.086049 | 83.88372 | 0.9571801
287 | 118.9824 | 0.00349131 |  |  |  | 287 | 122.084 | 0.00361748 |  |  |  | 287 | 128.3602 | 0.003754159 |  |  |  | 287 | 125.5425 | 0.003599438 |  |  |  | 287 | 123.7423 | 4.081332 | 83.82395 | 0.9582881
288 | 118.9199 | 0.003489475 |  |  |  | 288 | 121.7956 | 0.003608935 |  |  |  | 288 | 128.2786 | 0.003751774 |  |  |  | 288 | 125.4617 | 0.003597122 |  |  |  | 288 | 123.614 | 4.103403 | 83.73661 | 0.9566056
289 | 119.0058 | 0.003491995 |  |  |  | 289 | 121.6396 | 0.00360431 |  |  |  | 289 | 128.2012 | 0.003749509 |  |  |  | 289 | 125.3749 | 0.003594634 |  |  |  | 289 | 123.5554 | 4.05231 | 83.69742 | 0.9163039
290 | 118.9247 | 0.003489617 |  |  |  | 290 | 121.5619 | 0.003602008 |  |  |  | 290 | 128.1087 | 0.003746804 |  |  |  | 290 | 125.2742 | 0.003591747 |  |  |  | 290 | 123.4674 | 4.044456 | 83.63789 | 0.9138704
291 | 118.8728 | 0.003488092 |  |  |  | 291 | 121.4838 | 0.003599694 |  |  |  | 291 | 128.0448 | 0.003744936 |  |  |  | 291 | 125.1832 | 0.003589136 |  |  |  | 291 | 123.3961 | 4.038228 | 83.58969 | 0.9121522
292 | 118.6152 | 0.003480535 |  |  |  | 292 | 121.3804 | 0.003596632 |  |  |  | 292 | 127.9487 | 0.003742125 |  |  |  | 292 | 125.0928 | 0.003586545 |  |  |  | 292 | 123.2593 | 4.100797 | 83.49623 | 0.9564878
293 | 118.4505 | 0.003475703 |  |  |  | 293 | 121.5006 | 0.003600194 |  |  |  | 293 | 127.8616 | 0.003739578 |  |  |  | 293 | 125.0053 | 0.003584036 |  |  |  | 293 | 123.2045 | 4.100204 | 83.45925 | 0.9745387
294 | 118.3908 | 0.003473949 |  |  |  | 294 | 121.4509 | 0.00359872 |  |  |  | 294 | 127.7836 | 0.003737297 |  |  |  | 294 | 124.9121 | 0.003581363 |  |  |  | 294 | 123.1343 | 4.087037 | 83.41186 | 0.9702214
295 | 118.3039 | 0.0034714 |  |  |  | 295 | 121.3197 | 0.003594834 |  |  |  | 295 | 127.7061 | 0.003735029 |  |  |  | 295 | 124.8266 | 0.003578913 |  |  |  | 295 | 123.0391 | 4.096919 | 83.34715 | 0.9742589
296 | 118.2109 | 0.003468671 |  |  |  | 296 | 121.0873 | 0.003587946 |  |  |  | 296 | 127.609 | 0.00373219 |  |  |  | 296 | 124.734 | 0.003576258 |  |  |  | 296 | 122.9103 | 4.115483 | 83.25957 | 0.9770264
297 | 118.2647 | 0.00347025 |  |  |  | 297 | 120.961 | 0.003584205 |  |  |  | 297 | 127.5223 | 0.003729655 |  |  |  | 297 | 124.6361 | 0.003573451 |  |  |  | 297 | 122.846 | 4.066687 | 83.21655 | 0.9416679
298 | 118.2056 | 0.003468514 |  |  |  | 298 | 120.8734 | 0.003581608 |  |  |  | 298 | 127.4488 | 0.003727505 |  |  |  | 298 | 124.563 | 0.003571355 |  |  |  | 298 | 122.7727 | 4.063554 | 83.16686 | 0.9394633
299 | 118.1609 | 0.003467204 |  |  |  | 299 | 120.779 | 0.003578813 |  |  |  | 299 | 127.3644 | 0.003725036 |  |  |  | 299 | 124.4553 | 0.003568267 |  |  |  | 299 | 122.6899 | 4.046834 | 83.11096 | 0.9306199
300 | 117.9422 | 0.003460786 |  |  |  | 300 | 120.6987 | 0.003576433 |  |  |  | 300 | 127.2726 | 0.003722351 |  |  |  | 300 | 124.3928 | 0.003566476 |  |  |  | 300 | 122.5766 | 4.09696 | 83.03356 | 0.9649639
306 | 118.1766 | 0.003467665 |  |  |  | 306 | 121.1915 | 0.003591035 |  |  |  | 306 | 126.9142 | 0.003711869 |  |  |  | 306 | 123.9459 | 0.003553662 |  |  |  | 306 | 122.5571 | 3.740165 | 83.02493 | 0.8168681
307 | 118.2579 | 0.00347005 |  |  |  | 307 | 121.3294 | 0.00359512 |  |  |  | 307 | 127.0579 | 0.003716071 |  |  |  | 307 | 124.1178 | 0.00355859 |  |  |  | 307 | 122.6907 | 3.768799 | 83.11518 | 0.8299507
308 | 118.1797 | 0.003467754 |  |  |  | 308 | 121.1917 | 0.003591041 |  |  |  | 308 | 126.9481 | 0.003712859 |  |  |  | 308 | 124.0172 | 0.003555705 |  |  |  | 308 | 122.5842 | 3.761017 | 83.04299 | 0.8206596
309 | 118.0828 | 0.003464913 |  |  |  | 309 | 121.1716 | 0.003590443 |  |  |  | 309 | 126.8534 | 0.003710092 |  |  |  | 309 | 123.9235 | 0.003553019 |  |  |  | 309 | 122.5078 | 3.752984 | 82.99141 | 0.8262231
310 | 117.911 | 0.003459872 |  |  |  | 310 | 121.0861 | 0.003587911 |  |  |  | 310 | 126.7663 | 0.003707543 |  |  |  | 310 | 123.8279 | 0.003550279 |  |  |  | 310 | 122.3978 | 3.785089 | 82.91653 | 0.851122
311 | 117.8949 | 0.003459398 |  |  |  | 311 | 120.7198 | 0.003577056 |  |  |  | 311 | 126.6643 | 0.003704558 |  |  |  | 311 | 123.7675 | 0.003548548 |  |  |  | 311 | 122.2616 | 3.79019 | 82.82387 | 0.8161495
312 | 117.8332 | 0.003457589 |  |  |  | 312 | 120.7727 | 0.003578625 |  |  |  | 312 | 126.5303 | 0.003700641 |  |  |  | 312 | 123.6411 | 0.003544922 |  |  |  | 312 | 122.1943 | 3.738715 | 82.77897 | 0.8036677
313 | 117.7314 | 0.003454602 |  |  |  | 313 | 120.7704 | 0.003578556 |  |  |  | 313 | 126.4309 | 0.003697732 |  |  |  | 313 | 123.5086 | 0.003541124 |  |  |  | 313 | 122.1103 | 3.723453 | 82.72231 | 0.8123272
314 | 117.6531 | 0.003452304 |  |  |  | 314 | 120.6536 | 0.003575096 |  |  |  | 314 | 126.3368 | 0.003694983 |  |  |  | 314 | 123.3951 | 0.003537869 |  |  |  | 314 | 122.0097 | 3.717623 | 82.65416 | 0.8091925
315 | 117.3957 | 0.003444751 |  |  |  | 315 | 120.5154 | 0.003571001 |  |  |  | 315 | 126.2223 | 0.003691633 |  |  |  | 315 | 123.2928 | 0.003534936 |  |  |  | 315 | 121.8566 | 3.77802 | 82.5497 | 0.8473281
316 | 117.2186 | 0.003439555 |  |  |  | 316 | 120.3315 | 0.00356555 |  |  |  | 316 | 126.1214 | 0.003688683 |  |  |  | 316 | 123.207 | 0.003532477 |  |  |  | 316 | 121.7196 | 3.819864 | 82.45636 | 0.8647705
317 | 117.3189 | 0.003442497 |  |  |  | 317 | 119.7076 | 0.003547065 |  |  |  | 317 | 126.048 | 0.003686536 |  |  |  | 317 | 123.0359 | 0.003527571 |  |  |  | 317 | 121.5276 | 3.818151 | 82.32596 | 0.8223867
318 | 117.222 | 0.003439654 |  |  |  | 318 | 119.6469 | 0.003545266 |  |  |  | 318 | 125.9599 | 0.003683957 |  |  |  | 318 | 122.9312 | 0.003524568 |  |  |  | 318 | 121.44 | 3.814852 | 82.26663 | 0.8253923
319 | 117.1261 | 0.003436838 |  |  |  | 319 | 119.5348 | 0.003541943 |  |  |  | 319 | 125.88 | 0.003681622 |  |  |  | 319 | 122.836 | 0.003521841 |  |  |  | 319 | 121.3442 | 3.823876 | 82.20163 | 0.8319853
320 | 117.0785 | 0.003435442 |  |  |  | 320 | 119.4071 | 0.003538159 |  |  |  | 320 | 125.7613 | 0.003678151 |  |  |  | 320 | 122.7501 | 0.003519376 |  |  |  | 320 | 121.2492 | 3.803526 | 82.13744 | 0.8156872
321 | 116.7857 | 0.003426851 |  |  |  | 321 | 119.306 | 0.003535165 |  |  |  | 321 | 125.6732 | 0.003675574 |  |  |  | 321 | 122.6236 | 0.003515751 |  |  |  | 321 | 121.0971 | 3.875887 | 82.03357 | 0.8677232
322 | 116.3134 | 0.003412993 |  |  |  | 322 | 119.5002 | 0.00354092 |  |  |  | 322 | 125.5758 | 0.003672726 |  |  |  | 322 | 122.5522 | 0.003513703 |  |  |  | 322 | 120.9854 | 3.981637 | 81.95685 | 0.9663393
323 | 116.1979 | 0.003409604 |  |  |  | 323 | 119.5823 | 0.003543351 |  |  |  | 323 | 125.4804 | 0.003669935 |  |  |  | 323 | 122.4921 | 0.003511979 |  |  |  | 323 | 120.9382 | 3.973042 | 81.92505 | 0.9781435
324 | 116.1093 | 0.003407003 |  |  |  | 324 | 119.5496 | 0.003542382 |  |  |  | 324 | 125.3894 | 0.003667274 |  |  |  | 324 | 122.4111 | 0.003509658 |  |  |  | 324 | 120.8648 | 3.966881 | 81.87547 | 0.9809835
325 | 116.0231 | 0.003404473 |  |  |  | 325 | 118.9928 | 0.003525885 |  |  |  | 325 | 125.2974 | 0.003664581 |  |  |  | 325 | 122.2631 | 0.003505413 |  |  |  | 325 | 120.6441 | 4.014745 | 81.72497 | 0.9713204
326 | 115.8981 | 0.003400807 |  |  |  | 326 | 118.8373 | 0.003521276 |  |  |  | 326 | 125.1948 | 0.003661581 |  |  |  | 326 | 122.1738 | 0.003502853 |  |  |  | 326 | 120.526 | 4.032431 | 81.64469 | 0.9789386
327 | 116.0653 | 0.003405712 |  |  |  | 327 | 118.782 | 0.003519637 |  |  |  | 327 | 125.101 | 0.003658838 |  |  |  | 327 | 122.0509 | 0.003499331 |  |  |  | 327 | 120.4998 | 3.923985 | 81.62818 | 0.9112279
328 | 116.123 | 0.003407405 |  |  |  | 328 | 118.6654 | 0.003516183 |  |  |  | 328 | 125.0109 | 0.003656203 |  |  |  | 328 | 121.9753 | 0.003497163 |  |  |  | 328 | 120.4436 | 3.874533 | 81.59065 | 0.8752005
329 | 116.107 | 0.003406935 |  |  |  | 329 | 118.5595 | 0.003513045 |  |  |  | 329 | 124.9331 | 0.003653927 |  |  |  | 329 | 121.8687 | 0.003494105 |  |  |  | 329 | 120.3671 | 3.85223 | 81.539 | 0.8630876
330 | 115.5722 | 0.003391242 |  |  |  | 330 | 118.4498 | 0.003509795 |  |  |  | 330 | 124.8368 | 0.00365111 |  |  |  | 330 | 121.7765 | 0.003491462 |  |  |  | 330 | 120.1588 | 4.019049 | 81.39598 | 0.9759869
331 | 115.4739 | 0.003388359 |  |  |  | 331 | 118.3502 | 0.003506843 |  |  |  | 331 | 124.7483 | 0.003648524 |  |  |  | 331 | 121.6788 | 0.003488662 |  |  |  | 331 | 120.0628 | 4.023138 | 81.33087 | 0.9800906
332 | 115.3579 | 0.003384955 |  |  |  | 332 | 118.285 | 0.00350491 |  |  |  | 332 | 124.6678 | 0.003646169 |  |  |  | 332 | 121.5826 | 0.003485903 |  |  |  | 332 | 119.9733 | 4.032396 | 81.27013 | 0.9906699
333 | 115.2864 | 0.003382856 |  |  |  | 333 | 118.2177 | 0.003502916 |  |  |  | 333 | 124.57 | 0.003643307 |  |  |  | 333 | 121.4901 | 0.003483251 |  |  |  | 333 | 119.891 | 4.018811 | 81.21453 | 0.9844698
334 | 115.1674 | 0.003379364 |  |  |  | 334 | 118.1033 | 0.003499529 |  |  |  | 334 | 124.4621 | 0.003640152 |  |  |  | 334 | 121.3699 | 0.003479806 |  |  |  | 334 | 119.7757 | 4.022338 | 81.13632 | 0.9891608
335 | 115.0764 | 0.003376695 |  |  |  | 335 | 118.0086 | 0.003496722 |  |  |  | 335 | 124.3918 | 0.003638097 |  |  |  | 335 | 121.2779 | 0.003477166 |  |  |  | 335 | 119.6887 | 4.03075 | 81.07727 | 0.9962771
336 | 114.9648 | 0.003373422 |  |  |  | 336 | 117.8947 | 0.003493347 |  |  |  | 336 | 124.296 | 0.003635294 |  |  |  | 336 | 121.1954 | 0.003474802 |  |  |  | 336 | 119.5877 | 4.041023 | 81.00871 | 1.00171
337 | 114.9073 | 0.003371734 |  |  |  | 337 | 117.7845 | 0.003490081 |  |  |  | 337 | 124.1622 | 0.003631382 |  |  |  | 337 | 121.1078 | 0.003472292 |  |  |  | 337 | 119.4905 | 4.014844 | 80.94305 | 0.9820328
338 | 114.8283 | 0.003369415 |  |  |  | 338 | 117.6607 | 0.003486414 |  |  |  | 338 | 124.123 | 0.003630235 |  |  |  | 338 | 121.0032 | 0.003469291 |  |  |  | 338 | 119.4038 | 4.033314 | 80.88412 | 0.9957191
339 | 114.7236 | 0.003366343 |  |  |  | 339 | 117.5536 | 0.00348324 |  |  |  | 339 | 124.0295 | 0.003627499 |  |  |  | 339 | 120.9252 | 0.003467056 |  |  |  | 339 | 119.308 | 4.041544 | 80.81905 | 0.9999346
340 | 114.6214 | 0.003363343 |  |  |  | 340 | 117.4865 | 0.003481251 |  |  |  | 340 | 123.9434 | 0.003624983 |  |  |  | 340 | 120.8354 | 0.003464479 |  |  |  | 340 | 119.2217 | 4.044451 | 80.76053 | 1.004993
341 | 114.483 | 0.003359282 |  |  |  | 341 | 117.3979 | 0.003478624 |  |  |  | 341 | 123.8616 | 0.00362259 |  |  |  | 341 | 120.7211 | 0.003461204 |  |  |  | 341 | 119.1159 | 4.062609 | 80.68867 | 1.021685
342 | 114.3689 | 0.003355934 |  |  |  | 342 | 117.2806 | 0.00347515 |  |  |  | 342 | 123.7648 | 0.003619759 |  |  |  | 342 | 120.55 | 0.003456298 |  |  |  | 342 | 118.9911 | 4.062405 | 80.60413 | 1.029235
343 | 114.279 | 0.003353296 |  |  |  | 343 | 117.2399 | 0.003473943 |  |  |  | 343 | 123.6653 | 0.003616848 |  |  |  | 343 | 120.5517 | 0.003456346 |  |  |  | 343 | 118.934 | 4.063717 | 80.56534 | 1.025335
344 | 114.1794 | 0.003350374 |  |  |  | 344 | 117.1841 | 0.00347229 |  |  |  | 344 | 123.5811 | 0.003614384 |  |  |  | 344 | 120.4533 | 0.003453524 |  |  |  | 344 | 118.8495 | 4.063787 | 80.5081 | 1.030426
345 | 114.0658 | 0.003347041 |  |  |  | 345 | 117.0491 | 0.003468289 | [9 empty] | 345 | 120.3804 | 0.003451436
346 | 114.043 | 0.003346372 |  |  |  | 346 | 116.9706 | 0.003465966 | [9 empty] | 346 | 120.2787 | 0.003448521
347 | 113.9599 | 0.003343934 |  |  |  | 347 | 116.8698 | 0.003462979 | [9 empty] | 347 | 120.1866 | 0.003445879
348 | 113.8538 | 0.003340821 |  |  |  | 348 | 116.7753 | 0.003460176 | [9 empty] | 348 | 120.0939 | 0.003443221
349 | 113.8259 | 0.00334 |  |  |  | 349 | 116.7494 | 0.003459411 | [9 empty] | 349 | 119.9917 | 0.00344029
350 | 113.6947 | 0.003336152

## 5um_168h
5um_168h
df_MH_MA_VZ_3,8_5µm_168h_1_Lebensdauer_Langzeit | [5 empty] | df_MH_MA_VZ_3,8_5µm_168h_2_Lebensdauer_Langzeit | [5 empty] | df_MH_MA_VZ_3,8_5µm_168h_3_Lebensdauer_Langzeit | [5 empty] | df_MH_MA_VZ_3,8_5µm_168h_4_Lebensdauer_Langzeit | [5 empty] | df_MH_MA_VZ_3,8_5µm_168h_5_Lebensdauer_Langzeit | [5 empty] | df_MH_MA_VZ_3,8_5µm_168h_6_Lebensdauer_Langzeit | [5 empty] | Mittelwert 5µm 168h
Zyklus | spezifische Kapazität C/2 | Ah-Step C/2 | Zyklus | spezifische Kapazität C/10 | Ah-Step C/10 | Zyklus | spezifische Kapazität C/2 | Ah-Step C/2 | Zyklus | spezifische Kapazität C/10 | Ah-Step C/10 | Zyklus | spezifische Kapazität C/2 | Ah-Step C/2 | Zyklus | spezifische Kapazität C/10 | Ah-Step C/10 | Zyklus | spezifische Kapazität C/2 | Ah-Step C/2 | Zyklus | spezifische Kapazität C/10 | Ah-Step C/10 | Zyklus | spezifische Kapazität C/2 | Ah-Step C/2 | Zyklus | spezifische Kapazität C/10 | Ah-Step C/10 | Zyklus | spezifische Kapazität C/2 | Ah-Step C/2 | Zyklus | spezifische Kapazität C/10 | Ah-Step C/10 | Zyklus | spezifische Kapazität C/2 | Std spezifische Kapazität C/2 | SOH C/2 | Std SOH C/2 | Zyklus | spezifische Kapazität C/10 | Std spezifische Kapazität C/10 | SOH C/10 | Std SOH C/10
6 | 151.2487 | 0.004438101 | 1 | 171.2239 | 0.005024235 | 6 | 149.2268 | 0.004421749 | 1 | 169.0307 | 0.005008559 | 6 | 151.5882 | 0.004579036 | 1 | 171.639 | 0.00518471 | 6 | 150.9382 | 0.004515931 | 1 | 171.7382 | 0.005138249 | 6 | 149.4984 | 0.004329336 | 1 | 171.3073 | 0.004960901 | 6 | 153.3863 | 0.004427201 | 1 | 174.3003 | 0.005030841 | 6 | 150.9811 | 1.516778 | 100 | 0 | 1 | 171.5399 | 1.680417 | 100 | 0
7 | 151.2033 | 0.004436769 | 2 | 171.0234 | 0.005018351 | 7 | 149.1742 | 0.00442019 | 2 | 168.7836 | 0.00500124 | 7 | 151.5533 | 0.004577981 | 2 | 171.4433 | 0.0051788 | 7 | 150.8771 | 0.004514102 | 2 | 171.576 | 0.005133396 | 7 | 149.4008 | 0.004326509 | 2 | 171.0458 | 0.004953329 | 7 | 153.3134 | 0.004425095 | 2 | 174.0937 | 0.005024878 | 7 | 150.9203 | 1.521008 | 99.95972 | 0.01488446 | 2 | 171.3276 | 1.695288 | 99.87619 | 0.0217289
8 | 151.1194 | 0.004434307 | 101 | 165.4164 | 0.004853827 | 8 | 149.0767 | 0.004417304 | 101 | 163.8512 | 0.004855088 | 8 | 151.4676 | 0.004575393 | 101 | 166.5113 | 0.005029817 | 8 | 150.7816 | 0.004511245 | 101 | 165.9273 | 0.004964391 | 8 | 149.2878 | 0.004323236 | 101 | 165.3835 | 0.004789353 | 8 | 153.2049 | 0.004421964 | 101 | 168.1107 | 0.004852192 | 8 | 150.823 | 1.522157 | 99.89524 | 0.02243164 | 101 | 165.8667 | 1.410895 | 96.69399 | 0.2264736
9 | 150.8772 | 0.0044272 | 102 | 165.3148 | 0.004850843 | 9 | 148.9334 | 0.004413056 | 102 | 163.7889 | 0.004853241 | 9 | 151.3073 | 0.004570552 | 102 | 166.4406 | 0.005027684 | 9 | 150.5787 | 0.004505175 | 102 | 165.8449 | 0.004961925 | 9 | 149.1349 | 0.00431881 | 102 | 165.2998 | 0.00478693 | 9 | 153.052 | 0.00441755 | 102 | 168.0786 | 0.004851264 | 9 | 150.6473 | 1.516602 | 99.77887 | 0.02557764 | 102 | 165.7946 | 1.423676 | 96.65187 | 0.2257789
10 | 150.7678 | 0.004423992 | 151 | 162.6637 | 0.004773052 | 10 | 148.8342 | 0.004410117 | 151 | 161.3981 | 0.0047824 | 10 | 151.2229 | 0.004568001 | 151 | 163.9584 | 0.004952703 | 10 | 150.4747 | 0.004502065 | 151 | 162.9837 | 0.004876322 | 10 | 149.0213 | 0.00431552 | 151 | 162.5655 | 0.004707745 | 10 | 152.9537 | 0.004414713 | 151 | 165.1756 | 0.004767476 | 10 | 150.5458 | 1.520798 | 99.71163 | 0.03191723 | 151 | 163.1242 | 1.298268 | 95.09578 | 0.3258549
11 | 150.6857 | 0.004421582 | 152 | 162.5648 | 0.004770151 | 11 | 148.7507 | 0.004407643 | 152 | 161.3583 | 0.004781219 | 11 | 151.1515 | 0.004565844 | 152 | 163.9249 | 0.004951691 | 11 | 150.372 | 0.004498991 | 152 | 162.8967 | 0.004873719 | 11 | 148.9177 | 0.004312519 | 152 | 162.51 | 0.004706139 | 11 | 152.8321 | 0.004411204 | 152 | 165.1779 | 0.004767543 | 11 | 150.4516 | 1.514169 | 99.6493 | 0.03878134 | 152 | 163.0721 | 1.319321 | 95.06535 | 0.3288559
12 | 150.6636 | 0.004420934 | 201 | 159.7819 | 0.004688493 | 12 | 148.6683 | 0.004405201 | 201 | 158.7993 | 0.004705392 | 12 | 151.0885 | 0.004563941 | 201 | 161.2288 | 0.004870251 | 12 | 150.3079 | 0.004497073 | 201 | 159.8923 | 0.004783829 | 12 | 148.8039 | 0.004309223 | 201 | 159.7209 | 0.00462537 | 12 | 152.7409 | 0.004408573 | 201 | 162.1714 | 0.004680766 | 12 | 150.3789 | 1.521555 | 99.60106 | 0.04624275 | 201 | 160.2658 | 1.214916 | 93.42995 | 0.4075921
13 | 150.6395 | 0.004420225 | 202 | 159.6952 | 0.004685949 | 13 | 148.5982 | 0.004403125 | 202 | 158.767 | 0.004704435 | 13 | 151.0404 | 0.004562487 | 202 | 161.2012 | 0.004869417 | 13 | 150.2426 | 0.004495119 | 202 | 159.8218 | 0.00478172 | 13 | 148.7365 | 0.00430727 | 202 | 159.6809 | 0.004624211 | 13 | 152.6505 | 0.004405962 | 202 | 162.1992 | 0.004681568 | 13 | 150.3179 | 1.518564 | 99.56073 | 0.0543797 | 202 | 160.2276 | 1.242235 | 93.40756 | 0.4079795
14 | 150.5527 | 0.00441768 | 251 | 156.8229 | 0.004601665 | 14 | 148.5177 | 0.004400738 | 251 | 156.0968 | 0.004625316 | 14 | 150.968 | 0.0045603 | 251 | 158.4312 | 0.004785744 | 14 | 150.1651 | 0.004492802 | 251 | 156.6709 | 0.004687448 | 14 | 148.6427 | 0.004304556 | 251 | 156.7972 | 0.004540702 | 14 | 152.55 | 0.004403061 | 251 | 159.0545 | 0.004590801 | 14 | 150.2327 | 1.515692 | 99.50428 | 0.05963922 | 251 | 157.3123 | 1.155929 | 91.70868 | 0.5001499
15 | 150.3686 | 0.004412276 | 252 | 156.7764 | 0.0046003 | 15 | 148.4191 | 0.004397817 | 252 | 156.1013 | 0.004625448 | 15 | 150.8491 | 0.004556711 | 252 | 158.4453 | 0.004786169 | 15 | 150.0031 | 0.004487954 | 252 | 156.6459 | 0.004686699 | 15 | 148.546 | 0.004301753 | 252 | 156.8242 | 0.004541482 | 15 | 152.4261 | 0.004399484 | 252 | 159.1699 | 0.004594131 | 15 | 150.102 | 1.502914 | 99.41778 | 0.0582556 | 252 | 157.3271 | 1.197428 | 91.71718 | 0.4947134
16 | 150.261 | 0.004409121 | 301 | 153.9222 | 0.004516549 | 16 | 148.3197 | 0.004394871 | 301 | 153.3706 | 0.004544535 | 16 | 150.7581 | 0.004553961 | 301 | 155.6407 | 0.004701451 | 16 | 149.9042 | 0.004484993 | 301 | 153.5713 | 0.004594709 | 16 | 148.4449 | 0.004298826 | 301 | 153.934 | 0.004457786 | 16 | 152.3439 | 0.004397114 | 301 | 155.931 | 0.004500649 | 16 | 150.0053 | 1.509159 | 99.35369 | 0.05880619 | 301 | 154.395 | 1.102298 | 90.00851 | 0.5757394
17 | 150.185 | 0.00440689 | 302 | 153.8743 | 0.004515144 | 17 | 148.2458 | 0.004392682 | 302 | 153.4349 | 0.00454644 | 17 | 150.6845 | 0.004551738 | 302 | 155.6856 | 0.004702806 | 17 | 149.8189 | 0.004482442 | 302 | 153.5573 | 0.00459429 | 17 | 148.3529 | 0.004296162 | 302 | 153.9739 | 0.004458941 | 17 | 152.2488 | 0.004394369 | 302 | 156.0632 | 0.004504463 | 17 | 149.9227 | 1.506462 | 99.29897 | 0.06396322 | 302 | 154.4315 | 1.141287 | 90.0297 | 0.579694
18 | 150.0974 | 0.004404319 |  |  |  | 18 | 148.1675 | 0.004390362 |  |  |  | 18 | 150.6186 | 0.004549745 |  |  |  | 18 | 149.7368 | 0.004479987 |  |  |  | 18 | 148.265 | 0.004293616 |  |  |  | 18 | 152.1534 | 0.004391614 |  |  |  | 18 | 149.8398 | 1.50418 | 99.24408 | 0.06977993
19 | 150.1251 | 0.00440513 |  |  |  | 19 | 148.1106 | 0.004388676 |  |  |  | 19 | 150.583 | 0.004548672 |  |  |  | 19 | 149.7018 | 0.004478939 |  |  |  | 19 | 148.1858 | 0.004291323 |  |  |  | 19 | 152.083 | 0.004389583 |  |  |  | 19 | 149.7982 | 1.509983 | 99.21653 | 0.07999806
20 | 150.0766 | 0.004403707 |  |  |  | 20 | 148.0466 | 0.004386779 |  |  |  | 20 | 150.5277 | 0.004547001 |  |  |  | 20 | 149.6434 | 0.004477192 |  |  |  | 20 | 148.0981 | 0.004288785 |  |  |  | 20 | 151.9933 | 0.004386993 |  |  |  | 20 | 149.7309 | 1.508849 | 99.17198 | 0.08923811
21 | 149.9995 | 0.004401447 |  |  |  | 21 | 147.9699 | 0.004384508 |  |  |  | 21 | 150.4563 | 0.004544845 |  |  |  | 21 | 149.5592 | 0.004474672 |  |  |  | 21 | 148.027 | 0.004286726 |  |  |  | 21 | 151.9024 | 0.004384369 |  |  |  | 21 | 149.6524 | 1.504018 | 99.11999 | 0.09140689
22 | 149.9228 | 0.004399195 |  |  |  | 22 | 147.9019 | 0.004382491 |  |  |  | 22 | 150.3967 | 0.004543045 |  |  |  | 22 | 149.4853 | 0.004472461 |  |  |  | 22 | 147.9288 | 0.004283881 |  |  |  | 22 | 151.8189 | 0.00438196 |  |  |  | 22 | 149.5757 | 1.506565 | 99.06919 | 0.09924849
23 | 149.8616 | 0.004397399 |  |  |  | 23 | 147.8295 | 0.004380347 |  |  |  | 23 | 150.323 | 0.004540818 |  |  |  | 23 | 149.4019 | 0.004469966 |  |  |  | 23 | 147.8551 | 0.004281746 |  |  |  | 23 | 151.7302 | 0.0043794 |  |  |  | 23 | 149.5002 | 1.50252 | 99.01919 | 0.1025586
24 | 149.788 | 0.004395241 |  |  |  | 24 | 147.7533 | 0.004378089 |  |  |  | 24 | 150.263 | 0.004539006 |  |  |  | 24 | 149.3112 | 0.004467253 |  |  |  | 24 | 147.7557 | 0.004278869 |  |  |  | 24 | 151.6468 | 0.004376992 |  |  |  | 24 | 149.4197 | 1.507596 | 98.96583 | 0.1110576
25 | 149.7098 | 0.004392946 |  |  |  | 25 | 147.6881 | 0.004376156 |  |  |  | 25 | 150.193 | 0.004536892 |  |  |  | 25 | 149.2243 | 0.004464652 |  |  |  | 25 | 147.6756 | 0.004276549 |  |  |  | 25 | 151.5547 | 0.004374334 |  |  |  | 25 | 149.3409 | 1.502111 | 98.91369 | 0.1158122
26 | 149.6361 | 0.004390783 |  |  |  | 26 | 147.611 | 0.004373874 |  |  |  | 26 | 150.1248 | 0.00453483 |  |  |  | 26 | 149.1632 | 0.004462824 |  |  |  | 26 | 147.5969 | 0.00427427 |  |  |  | 26 | 151.4826 | 0.004372253 |  |  |  | 26 | 149.2691 | 1.504852 | 98.86611 | 0.1165544
27 | 149.5602 | 0.004388555 |  |  |  | 27 | 147.5389 | 0.004371736 |  |  |  | 27 | 150.0574 | 0.004532793 |  |  |  | 27 | 149.075 | 0.004460186 |  |  |  | 27 | 147.5314 | 0.004272373 |  |  |  | 27 | 151.3964 | 0.004369766 |  |  |  | 27 | 149.1932 | 1.499854 | 98.81587 | 0.1186927
28 | 149.4979 | 0.004386728 |  |  |  | 28 | 147.4736 | 0.004369801 |  |  |  | 28 | 150.0014 | 0.004531103 |  |  |  | 28 | 148.9911 | 0.004457676 |  |  |  | 28 | 147.4439 | 0.00426984 |  |  |  | 28 | 151.3191 | 0.004367533 |  |  |  | 28 | 149.1212 | 1.502793 | 98.76814 | 0.1265827
29 | 149.4225 | 0.004384515 |  |  |  | 29 | 147.4058 | 0.004367791 |  |  |  | 29 | 149.9251 | 0.004528799 |  |  |  | 29 | 148.9143 | 0.004455378 |  |  |  | 29 | 147.3713 | 0.004267737 |  |  |  | 29 | 151.2481 | 0.004365485 |  |  |  | 29 | 149.0479 | 1.501734 | 98.71958 | 0.1260064
30 | 149.3377 | 0.004382028 |  |  |  | 30 | 147.3337 | 0.004365654 |  |  |  | 30 | 149.8652 | 0.004526988 |  |  |  | 30 | 148.8315 | 0.004452899 |  |  |  | 30 | 147.2934 | 0.00426548 |  |  |  | 30 | 151.1572 | 0.00436286 |  |  |  | 30 | 148.9698 | 1.498532 | 98.66788 | 0.1312217
31 | 149.2677 | 0.004379974 |  |  |  | 31 | 147.2647 | 0.00436361 |  |  |  | 31 | 149.7976 | 0.004524948 |  |  |  | 31 | 148.7596 | 0.004450749 |  |  |  | 31 | 147.2086 | 0.004263026 |  |  |  | 31 | 151.0766 | 0.004360534 |  |  |  | 31 | 148.8958 | 1.498866 | 98.6189 | 0.1353186
88 | 144.832 | 0.004249816 |  |  |  | 88 | 143.3574 | 0.004247833 |  |  |  | 88 | 145.8949 | 0.004407058 |  |  |  | 88 | 143.7848 | 0.004301908 |  |  |  | 88 | 142.6447 | 0.004130859 |  |  |  | 88 | 146.5143 | 0.004228852 |  |  |  | 88 | 144.5047 | 1.508126 | 95.71076 | 0.384636
89 | 144.7674 | 0.004247919 |  |  |  | 89 | 143.2748 | 0.004245385 |  |  |  | 89 | 145.8274 | 0.004405017 |  |  |  | 89 | 143.7123 | 0.004299738 |  |  |  | 89 | 142.5748 | 0.004128833 |  |  |  | 89 | 146.4455 | 0.004226866 |  |  |  | 89 | 144.4337 | 1.511299 | 95.6637 | 0.3838971
90 | 144.7081 | 0.00424618 |  |  |  | 90 | 143.2255 | 0.004243926 |  |  |  | 90 | 145.7716 | 0.004403334 |  |  |  | 90 | 143.6283 | 0.004297226 |  |  |  | 90 | 142.5057 | 0.004126832 |  |  |  | 90 | 146.3557 | 0.004224276 |  |  |  | 90 | 144.3658 | 1.507147 | 95.61882 | 0.3925826
91 | 144.6432 | 0.004244276 |  |  |  | 91 | 143.1614 | 0.004242027 |  |  |  | 91 | 145.7023 | 0.00440124 |  |  |  | 91 | 143.5593 | 0.00429516 |  |  |  | 91 | 142.4457 | 0.004125096 |  |  |  | 91 | 146.2911 | 0.00422241 |  |  |  | 91 | 144.3005 | 1.505462 | 95.57556 | 0.3919631
92 | 144.5676 | 0.004242057 |  |  |  | 92 | 143.1026 | 0.004240284 |  |  |  | 92 | 145.6462 | 0.004399546 |  |  |  | 92 | 143.4596 | 0.004292178 |  |  |  | 92 | 142.3624 | 0.004122682 |  |  |  | 92 | 146.2276 | 0.004220576 |  |  |  | 92 | 144.2277 | 1.514091 | 95.52729 | 0.4013245
93 | 144.4853 | 0.004239644 |  |  |  | 93 | 143.0371 | 0.004238341 |  |  |  | 93 | 145.5755 | 0.00439741 |  |  |  | 93 | 143.3736 | 0.004289606 |  |  |  | 93 | 142.2946 | 0.00412072 |  |  |  | 93 | 146.148 | 0.00421828 |  |  |  | 93 | 144.1524 | 1.511312 | 95.47744 | 0.4044219
94 | 144.4219 | 0.004237783 |  |  |  | 94 | 142.9672 | 0.004236273 |  |  |  | 94 | 145.5012 | 0.004395165 |  |  |  | 94 | 143.3015 | 0.004287448 |  |  |  | 94 | 142.2312 | 0.004118884 |  |  |  | 94 | 146.0851 | 0.004216466 |  |  |  | 94 | 144.0847 | 1.511254 | 95.43262 | 0.4029791
95 | 144.3524 | 0.004235743 |  |  |  | 95 | 142.9076 | 0.004234507 |  |  |  | 95 | 145.4499 | 0.004393617 |  |  |  | 95 | 143.2246 | 0.004285149 |  |  |  | 95 | 142.1663 | 0.004117003 |  |  |  | 95 | 145.9971 | 0.004213924 |  |  |  | 95 | 144.0163 | 1.507986 | 95.38737 | 0.4093885
96 | 144.2948 | 0.004234053 |  |  |  | 96 | 142.8371 | 0.004232416 |  |  |  | 96 | 145.3817 | 0.004391555 |  |  |  | 96 | 143.1494 | 0.004282898 |  |  |  | 96 | 142.0934 | 0.004114893 |  |  |  | 96 | 145.9224 | 0.004211768 |  |  |  | 96 | 143.9465 | 1.508988 | 95.34109 | 0.4112375
97 | 144.1966 | 0.004231173 |  |  |  | 97 | 142.7763 | 0.004230613 |  |  |  | 97 | 145.318 | 0.00438963 |  |  |  | 97 | 143.0624 | 0.004280296 |  |  |  | 97 | 142.0285 | 0.004113014 |  |  |  | 97 | 145.8539 | 0.004209792 |  |  |  | 97 | 143.8726 | 1.508551 | 95.2922 | 0.4151486
98 | 144.1194 | 0.004228905 |  |  |  | 98 | 142.7078 | 0.004228584 |  |  |  | 98 | 145.2392 | 0.004387251 |  |  |  | 98 | 142.9719 | 0.004277588 |  |  |  | 98 | 141.9282 | 0.004110109 |  |  |  | 98 | 145.7686 | 0.00420733 |  |  |  | 98 | 143.7892 | 1.511974 | 95.23692 | 0.4207557
99 | 144.0602 | 0.004227169 |  |  |  | 99 | 142.6426 | 0.004226652 |  |  |  | 99 | 145.1791 | 0.004385437 |  |  |  | 99 | 142.8936 | 0.004275244 |  |  |  | 99 | 141.8798 | 0.004108709 |  |  |  | 99 | 145.6873 | 0.004204984 |  |  |  | 99 | 143.7238 | 1.506331 | 95.19365 | 0.4233299
100 | 143.9876 | 0.00422504 |  |  |  | 100 | 142.5866 | 0.004224995 |  |  |  | 100 | 145.1069 | 0.004383254 |  |  |  | 100 | 142.8206 | 0.004273061 |  |  |  | 100 | 141.8019 | 0.004106452 |  |  |  | 100 | 145.6292 | 0.004203306 |  |  |  | 100 | 143.6555 | 1.509143 | 95.1484 | 0.4250544
106 | 143.2683 | 0.004203933 |  |  |  | 106 | 142.0192 | 0.004208182 |  |  |  | 106 | 144.5162 | 0.004365412 |  |  |  | 106 | 141.9482 | 0.004246959 |  |  |  | 106 | 141.0856 | 0.004085709 |  |  |  | 106 | 145.0421 | 0.00418636 |  |  |  | 106 | 142.98 | 1.566622 | 94.70084 | 0.4861327
107 | 143.3462 | 0.004206219 |  |  |  | 107 | 142.0978 | 0.00421051 |  |  |  | 107 | 144.6028 | 0.004368028 |  |  |  | 107 | 142.0463 | 0.004249895 |  |  |  | 107 | 141.077 | 0.00408546 |  |  |  | 107 | 145.087 | 0.004187655 |  |  |  | 107 | 143.0429 | 1.578262 | 94.74248 | 0.493833
108 | 143.2758 | 0.004204153 |  |  |  | 108 | 142.0388 | 0.004208762 |  |  |  | 108 | 144.5374 | 0.004366053 |  |  |  | 108 | 141.9627 | 0.004247393 |  |  |  | 108 | 141.0216 | 0.004083855 |  |  |  | 108 | 145.0124 | 0.004185504 |  |  |  | 108 | 142.9748 | 1.574781 | 94.69743 | 0.4970829
109 | 143.1988 | 0.004201893 |  |  |  | 109 | 141.9557 | 0.0042063 |  |  |  | 109 | 144.4647 | 0.004363854 |  |  |  | 109 | 141.8771 | 0.004244831 |  |  |  | 109 | 140.9407 | 0.004081513 |  |  |  | 109 | 144.9323 | 0.00418319 |  |  |  | 109 | 142.8949 | 1.577602 | 94.64448 | 0.4989882
110 | 143.1199 | 0.004199579 |  |  |  | 110 | 141.8948 | 0.004204494 |  |  |  | 110 | 144.4042 | 0.004362029 |  |  |  | 110 | 141.7895 | 0.004242211 |  |  |  | 110 | 140.8715 | 0.004079507 |  |  |  | 110 | 144.8526 | 0.004180891 |  |  |  | 110 | 142.8221 | 1.57771 | 94.5963 | 0.5050644
111 | 143.0275 | 0.004196865 |  |  |  | 111 | 141.8362 | 0.00420276 |  |  |  | 111 | 144.3535 | 0.004360496 |  |  |  | 111 | 141.6956 | 0.0042394 |  |  |  | 111 | 140.7939 | 0.00407726 |  |  |  | 111 | 144.7634 | 0.004178317 |  |  |  | 111 | 142.745 | 1.579553 | 94.54527 | 0.5153951
112 | 142.9533 | 0.00419469 |  |  |  | 112 | 141.7654 | 0.004200661 |  |  |  | 112 | 144.2686 | 0.004357933 |  |  |  | 112 | 141.611 | 0.00423687 |  |  |  | 112 | 140.7324 | 0.004075479 |  |  |  | 112 | 144.6844 | 0.004176036 |  |  |  | 112 | 142.6692 | 1.574037 | 94.49508 | 0.5147485
113 | 142.8917 | 0.004192882 |  |  |  | 113 | 141.688 | 0.004198366 |  |  |  | 113 | 144.1926 | 0.004355635 |  |  |  | 113 | 141.5063 | 0.004233738 |  |  |  | 113 | 140.644 | 0.004072919 |  |  |  | 113 | 144.6026 | 0.004173675 |  |  |  | 113 | 142.5875 | 1.580168 | 94.44098 | 0.5210112
114 | 142.7899 | 0.004189893 |  |  |  | 114 | 141.5916 | 0.00419551 |  |  |  | 114 | 144.1198 | 0.004353436 |  |  |  | 114 | 141.4252 | 0.00423131 |  |  |  | 114 | 140.5731 | 0.004070865 |  |  |  | 114 | 144.5378 | 0.004171806 |  |  |  | 114 | 142.5062 | 1.584535 | 94.38708 | 0.5186964
115 | 142.7348 | 0.004188278 |  |  |  | 115 | 141.5401 | 0.004193984 |  |  |  | 115 | 144.0641 | 0.004351756 |  |  |  | 115 | 141.3286 | 0.004228421 |  |  |  | 115 | 140.5011 | 0.004068782 |  |  |  | 115 | 144.424 | 0.004168521 |  |  |  | 115 | 142.4321 | 1.578926 | 94.33809 | 0.5303325
116 | 142.6585 | 0.00418604 |  |  |  | 116 | 141.472 | 0.004191967 |  |  |  | 116 | 143.982 | 0.004349275 |  |  |  | 116 | 141.2572 | 0.004226284 |  |  |  | 116 | 140.4118 | 0.004066197 |  |  |  | 116 | 144.3499 | 0.00416638 |  |  |  | 116 | 142.3552 | 1.579839 | 94.28716 | 0.5305753
117 | 142.6025 | 0.004184397 |  |  |  | 117 | 141.4002 | 0.00418984 |  |  |  | 117 | 143.9179 | 0.00434734 |  |  |  | 117 | 141.1562 | 0.004223263 |  |  |  | 117 | 140.3532 | 0.004064499 |  |  |  | 117 | 144.2558 | 0.004163666 |  |  |  | 117 | 142.281 | 1.577343 | 94.23803 | 0.5369802
118 | 142.4958 | 0.004181265 |  |  |  | 118 | 141.3368 | 0.004187962 |  |  |  | 118 | 143.8456 | 0.004345156 |  |  |  | 118 | 141.0713 | 0.004220723 |  |  |  | 118 | 140.2633 | 0.004061896 |  |  |  | 118 | 144.1907 | 0.004161786 |  |  |  | 118 | 142.2006 | 1.582918 | 94.18477 | 0.5412606
119 | 142.4184 | 0.004178992 |  |  |  | 119 | 141.261 | 0.004185715 |  |  |  | 119 | 143.7714 | 0.004342912 |  |  |  | 119 | 140.9813 | 0.00421803 |  |  |  | 119 | 140.1946 | 0.004059906 |  |  |  | 119 | 144.1265 | 0.004159933 |  |  |  | 119 | 142.1255 | 1.586399 | 94.13502 | 0.542865
120 | 142.3552 | 0.004177138 |  |  |  | 120 | 141.1951 | 0.004183761 |  |  |  | 120 | 143.6992 | 0.004340733 |  |  |  | 120 | 140.8925 | 0.004215373 |  |  |  | 120 | 140.1156 | 0.004057619 |  |  |  | 120 | 144.0309 | 0.004157174 |  |  |  | 120 | 142.0481 | 1.584271 | 94.08376 | 0.5482805
121 | 142.2785 | 0.004174887 |  |  |  | 121 | 141.1075 | 0.004181166 |  |  |  | 121 | 143.6167 | 0.004338241 |  |  |  | 121 | 140.8071 | 0.004212819 |  |  |  | 121 | 140.0412 | 0.004055463 |  |  |  | 121 | 143.95 | 0.004154839 |  |  |  | 121 | 141.9668 | 1.583895 | 94.02994 | 0.5473636
122 | 142.1924 | 0.004172363 |  |  |  | 122 | 141.0445 | 0.0041793 |  |  |  | 122 | 143.5451 | 0.004336078 |  |  |  | 122 | 140.7204 | 0.004210225 |  |  |  | 122 | 139.9635 | 0.004053212 |  |  |  | 122 | 143.874 | 0.004152645 |  |  |  | 122 | 141.89 | 1.585011 | 93.97906 | 0.5517489
123 | 142.1359 | 0.004170704 |  |  |  | 123 | 140.9812 | 0.004177425 |  |  |  | 123 | 143.4836 | 0.004334221 |  |  |  | 123 | 140.6369 | 0.004207724 |  |  |  | 123 | 139.8728 | 0.004050587 |  |  |  | 123 | 143.7884 | 0.004150174 |  |  |  | 123 | 141.8165 | 1.589761 | 93.93036 | 0.5590845
124 | 142.0763 | 0.004168955 |  |  |  | 124 | 140.9202 | 0.004175616 |  |  |  | 124 | 143.4204 | 0.004332309 |  |  |  | 124 | 140.5622 | 0.004205489 |  |  |  | 124 | 139.8079 | 0.004048708 |  |  |  | 124 | 143.7056 | 0.004147786 |  |  |  | 124 | 141.7488 | 1.586962 | 93.88555 | 0.5624308
125 | 141.9919 | 0.00416648 |  |  |  | 125 | 140.8492 | 0.004173513 |  |  |  | 125 | 143.3466 | 0.004330081 |  |  |  | 125 | 140.4769 | 0.00420294 |  |  |  | 125 | 139.7397 | 0.004046733 |  |  |  | 125 | 143.6506 | 0.004146198 |  |  |  | 125 | 141.6758 | 1.591242 | 93.83723 | 0.5633859
126 | 141.9214 | 0.00416441 |  |  |  | 126 | 140.7867 | 0.004171662 |  |  |  | 126 | 143.2778 | 0.004328003 |  |  |  | 126 | 140.3829 | 0.004200127 |  |  |  | 126 | 139.6791 | 0.004044977 |  |  |  | 126 | 143.5643 | 0.004143705 |  |  |  | 126 | 141.602 | 1.588026 | 93.78838 | 0.5687882
127 | 141.8431 | 0.004162113 |  |  |  | 127 | 140.7195 | 0.00416967 |  |  |  | 127 | 143.2122 | 0.004326022 |  |  |  | 127 | 140.2947 | 0.004197486 |  |  |  | 127 | 139.5987 | 0.004042649 |  |  |  | 127 | 143.4976 | 0.00414178 |  |  |  | 127 | 141.5276 | 1.594489 | 93.73909 | 0.5738314
128 | 141.7664 | 0.004159861 |  |  |  | 128 | 140.6358 | 0.004167191 |  |  |  | 128 | 143.1446 | 0.004323979 |  |  |  | 128 | 140.2045 | 0.004194788 |  |  |  | 128 | 139.5258 | 0.004040538 |  |  |  | 128 | 143.3995 | 0.00413895 |  |  |  | 128 | 141.4461 | 1.593035 | 93.68511 | 0.5774848
129 | 141.703 | 0.004158003 |  |  |  | 129 | 140.5689 | 0.004165207 |  |  |  | 129 | 143.0673 | 0.004321645 |  |  |  | 129 | 140.1262 | 0.004192446 |  |  |  | 129 | 139.4633 | 0.004038729 |  |  |  | 129 | 143.3243 | 0.004136781 |  |  |  | 129 | 141.3755 | 1.589667 | 93.63838 | 0.5778054
130 | 141.6127 | 0.004155352 |  |  |  | 130 | 140.5026 | 0.004163243 |  |  |  | 130 | 142.9908 | 0.004319333 |  |  |  | 130 | 140.0357 | 0.004189738 |  |  |  | 130 | 139.3851 | 0.004036462 |  |  |  | 130 | 143.2314 | 0.0041341 |  |  |  | 130 | 141.2931 | 1.586701 | 93.5838 | 0.5823948
131 | 141.5651 | 0.004153955 |  |  |  | 131 | 140.4372 | 0.004161304 |  |  |  | 131 | 142.9317 | 0.004317549 |  |  |  | 131 | 139.9507 | 0.004187196 |  |  |  | 131 | 139.299 | 0.004033971 |  |  |  | 131 | 143.1541 | 0.004131868 |  |  |  | 131 | 141.223 | 1.59398 | 93.53737 | 0.5894246
132 | 141.4907 | 0.004151773 |  |  |  | 132 | 140.3737 | 0.004159424 |  |  |  | 132 | 142.8632 | 0.004315478 |  |  |  | 132 | 139.8645 | 0.004184617 |  |  |  | 132 | 139.2374 | 0.004032187 |  |  |  | 132 | 143.0929 | 0.004130102 |  |  |  | 132 | 141.1538 | 1.596177 | 93.49152 | 0.5923222
133 | 141.4183 | 0.004149646 |  |  |  | 133 | 140.3034 | 0.004157339 |  |  |  | 133 | 142.8045 | 0.004313706 |  |  |  | 133 | 139.7853 | 0.004182247 |  |  |  | 133 | 139.1784 | 0.004030476 |  |  |  | 133 | 143.0156 | 0.004127869 |  |  |  | 133 | 141.0842 | 1.595636 | 93.44548 | 0.5952762
134 | 141.3527 | 0.004147722 |  |  |  | 134 | 140.2408 | 0.004155484 |  |  |  | 134 | 142.7284 | 0.004311408 |  |  |  | 134 | 139.7109 | 0.004180019 |  |  |  | 134 | 139.0992 | 0.004028184 |  |  |  | 134 | 142.9363 | 0.004125581 |  |  |  | 134 | 141.0114 | 1.594471 | 93.39725 | 0.5971905
135 | 141.2673 | 0.004145218 |  |  |  | 135 | 140.1556 | 0.00415296 |  |  |  | 135 | 142.6661 | 0.004309525 |  |  |  | 135 | 139.6142 | 0.004177127 |  |  |  | 135 | 139.031 | 0.004026209 |  |  |  | 135 | 142.8502 | 0.004123095 |  |  |  | 135 | 140.9307 | 1.597008 | 93.34384 | 0.6018272
136 | 141.1817 | 0.004142704 |  |  |  | 136 | 140.0856 | 0.004150886 |  |  |  | 136 | 142.5896 | 0.004307215 |  |  |  | 136 | 139.5332 | 0.004174704 |  |  |  | 136 | 138.9581 | 0.004024099 |  |  |  | 136 | 142.7812 | 0.004121103 |  |  |  | 136 | 140.8549 | 1.597685 | 93.29361 | 0.6027297
137 | 141.1152 | 0.004140754 |  |  |  | 137 | 140.0132 | 0.004148742 |  |  |  | 137 | 142.5064 | 0.004304701 |  |  |  | 137 | 139.4409 | 0.004171943 |  |  |  | 137 | 138.8743 | 0.004021672 |  |  |  | 137 | 142.7029 | 0.004118845 |  |  |  | 137 | 140.7755 | 1.60018 | 93.24102 | 0.6057879
138 | 141.0376 | 0.004138475 |  |  |  | 138 | 139.9559 | 0.004147044 |  |  |  | 138 | 142.4495 | 0.004302983 |  |  |  | 138 | 139.3497 | 0.004169213 |  |  |  | 138 | 138.8049 | 0.004019661 |  |  |  | 138 | 142.6052 | 0.004116025 |  |  |  | 138 | 140.7005 | 1.598318 | 93.19138 | 0.6146866
139 | 140.9643 | 0.004136326 |  |  |  | 139 | 139.8903 | 0.004145101 |  |  |  | 139 | 142.3804 | 0.004300896 |  |  |  | 139 | 139.2827 | 0.004167209 |  |  |  | 139 | 138.7306 | 0.004017509 |  |  |  | 139 | 142.5663 | 0.004114901 |  |  |  | 139 | 140.6358 | 1.60592 | 93.14847 | 0.6136868
140 | 140.8875 | 0.004134073 |  |  |  | 140 | 139.8133 | 0.004142817 |  |  |  | 140 | 142.3064 | 0.004298658 |  |  |  | 140 | 139.189 | 0.004164405 |  |  |  | 140 | 138.662 | 0.004015523 |  |  |  | 140 | 142.5055 | 0.004113147 |  |  |  | 140 | 140.5606 | 1.611319 | 93.09866 | 0.6159594
141 | 140.8175 | 0.004132018 |  |  |  | 141 | 139.7451 | 0.004140798 |  |  |  | 141 | 142.2281 | 0.004296294 |  |  |  | 141 | 139.0972 | 0.004161658 |  |  |  | 141 | 138.6087 | 0.004013979 |  |  |  | 141 | 142.4131 | 0.004110478 |  |  |  | 141 | 140.4849 | 1.603768 | 93.0486 | 0.6186429
142 | 140.7374 | 0.004129669 |  |  |  | 142 | 139.6739 | 0.004138688 |  |  |  | 142 | 142.1467 | 0.004293836 |  |  |  | 142 | 139.0146 | 0.004159189 |  |  |  | 142 | 138.536 | 0.004011874 |  |  |  | 142 | 142.3322 | 0.004108144 |  |  |  | 142 | 140.4068 | 1.601178 | 92.99687 | 0.6194893
143 | 140.6608 | 0.00412742 |  |  |  | 143 | 139.5998 | 0.004136492 |  |  |  | 143 | 142.0842 | 0.004291946 |  |  |  | 143 | 138.938 | 0.004156896 |  |  |  | 143 | 138.4808 | 0.004010274 |  |  |  | 143 | 142.2571 | 0.004105977 |  |  |  | 143 | 140.3368 | 1.599408 | 92.9505 | 0.6205234
144 | 140.5882 | 0.004125289 |  |  |  | 144 | 139.5416 | 0.004134769 |  |  |  | 144 | 142.0225 | 0.004290085 |  |  |  | 144 | 138.8436 | 0.004154072 |  |  |  | 144 | 138.3916 | 0.004007694 |  |  |  | 144 | 142.1483 | 0.004102835 |  |  |  | 144 | 140.256 | 1.599538 | 92.89704 | 0.6311009
145 | 140.5322 | 0.004123647 |  |  |  | 145 | 139.4685 | 0.0041326 |  |  |  | 145 | 141.9658 | 0.00428837 |  |  |  | 145 | 138.7604 | 0.004151583 |  |  |  | 145 | 138.3206 | 0.004005635 |  |  |  | 145 | 142.0941 | 0.004101273 |  |  |  | 145 | 140.1903 | 1.609676 | 92.85346 | 0.6348863
146 | 140.4659 | 0.004121701 |  |  |  | 146 | 139.3999 | 0.004130569 |  |  |  | 146 | 141.8817 | 0.004285831 |  |  |  | 146 | 138.6769 | 0.004149085 |  |  |  | 146 | 138.2514 | 0.004003633 |  |  |  | 146 | 142.011 | 0.004098873 |  |  |  | 146 | 140.1145 | 1.6057 | 92.8033 | 0.6358666
147 | 140.3748 | 0.004119029 |  |  |  | 147 | 139.335 | 0.004128644 |  |  |  | 147 | 141.8101 | 0.004283667 |  |  |  | 147 | 138.5888 | 0.004146447 |  |  |  | 147 | 138.1689 | 0.004001243 |  |  |  | 147 | 141.9233 | 0.004096343 |  |  |  | 147 | 140.0335 | 1.605998 | 92.74967 | 0.6410733
148 | 140.3039 | 0.004116947 |  |  |  | 148 | 139.2538 | 0.004126239 |  |  |  | 148 | 141.7459 | 0.004281729 |  |  |  | 148 | 138.4857 | 0.004143365 |  |  |  | 148 | 138.0881 | 0.003998904 |  |  |  | 148 | 141.8475 | 0.004094155 |  |  |  | 148 | 139.9542 | 1.615323 | 92.69711 | 0.6478943
149 | 140.2347 | 0.004114917 |  |  |  | 149 | 139.1924 | 0.00412442 |  |  |  | 149 | 141.6652 | 0.004279291 |  |  |  | 149 | 138.4112 | 0.004141136 |  |  |  | 149 | 138.0065 | 0.00399654 |  |  |  | 149 | 141.7566 | 0.004091532 |  |  |  | 149 | 139.8778 | 1.610874 | 92.64656 | 0.6498071
150 | 140.1527 | 0.004112511 |  |  |  | 150 | 139.1183 | 0.004122223 |  |  |  | 150 | 141.5952 | 0.004277175 |  |  |  | 150 | 138.336 | 0.004138884 |  |  |  | 150 | 137.9464 | 0.003994799 |  |  |  | 150 | 141.688 | 0.004089551 |  |  |  | 150 | 139.8061 | 1.609683 | 92.59907 | 0.6493232
156 | 139.4546 | 0.004092026 |  |  |  | 156 | 138.6025 | 0.004106941 |  |  |  | 156 | 141.0343 | 0.004260233 |  |  |  | 156 | 137.3859 | 0.004110458 |  |  |  | 156 | 137.3436 | 0.003977344 |  |  |  | 156 | 141.1904 | 0.004075189 |  |  |  | 156 | 139.1686 | 1.701722 | 92.1767 | 0.7325348
157 | 139.576 | 0.004095588 |  |  |  | 157 | 138.6908 | 0.004109558 |  |  |  | 157 | 141.14 | 0.004263427 |  |  |  | 157 | 137.5589 | 0.004115635 |  |  |  | 157 | 137.3087 | 0.003976332 |  |  |  | 157 | 141.238 | 0.004076564 |  |  |  | 157 | 139.2521 | 1.707152 | 92.23196 | 0.7270736
158 | 139.5071 | 0.004093567 |  |  |  | 158 | 138.6177 | 0.00410739 |  |  |  | 158 | 141.0745 | 0.004261447 |  |  |  | 158 | 137.4644 | 0.004112807 |  |  |  | 158 | 137.2462 | 0.003974521 |  |  |  | 158 | 141.1326 | 0.00407352 |  |  |  | 158 | 139.1737 | 1.703383 | 92.18012 | 0.7327405
159 | 139.4377 | 0.00409153 |  |  |  | 159 | 138.5431 | 0.00410518 |  |  |  | 159 | 140.995 | 0.004259047 |  |  |  | 159 | 137.3687 | 0.004109945 |  |  |  | 159 | 137.191 | 0.003972923 |  |  |  | 159 | 141.0482 | 0.004071084 |  |  |  | 159 | 139.0973 | 1.700144 | 92.12951 | 0.7352083
160 | 139.3694 | 0.004089527 |  |  |  | 160 | 138.4614 | 0.004102761 |  |  |  | 160 | 140.9253 | 0.004256941 |  |  |  | 160 | 137.2785 | 0.004107247 |  |  |  | 160 | 137.1123 | 0.003970644 |  |  |  | 160 | 140.9687 | 0.004068789 |  |  |  | 160 | 139.0193 | 1.704922 | 92.07784 | 0.7386705
161 | 139.2908 | 0.004087219 |  |  |  | 161 | 138.3984 | 0.004100894 |  |  |  | 161 | 140.8448 | 0.00425451 |  |  |  | 161 | 137.1752 | 0.004104154 |  |  |  | 161 | 137.0313 | 0.0039683 |  |  |  | 161 | 140.8598 | 0.004065647 |  |  |  | 161 | 138.9334 | 1.70222 | 92.02102 | 0.7464568
162 | 139.1987 | 0.004084517 |  |  |  | 162 | 138.3118 | 0.004098326 |  |  |  | 162 | 140.769 | 0.00425222 |  |  |  | 162 | 137.0975 | 0.00410183 |  |  |  | 162 | 136.9654 | 0.003966389 |  |  |  | 162 | 140.7706 | 0.004063072 |  |  |  | 162 | 138.8522 | 1.697398 | 91.96723 | 0.7449957
163 | 139.1068 | 0.004081821 |  |  |  | 163 | 138.255 | 0.004096644 |  |  |  | 163 | 140.6924 | 0.004249905 |  |  |  | 163 | 136.9996 | 0.004098901 |  |  |  | 163 | 136.8777 | 0.003963852 |  |  |  | 163 | 140.7002 | 0.004061041 |  |  |  | 163 | 138.772 | 1.703823 | 91.91411 | 0.7521454
164 | 139.0183 | 0.004079225 |  |  |  | 164 | 138.1614 | 0.00409387 |  |  |  | 164 | 140.6095 | 0.0042474 |  |  |  | 164 | 136.8979 | 0.004095859 |  |  |  | 164 | 136.8144 | 0.003962017 |  |  |  | 164 | 140.6218 | 0.004058778 |  |  |  | 164 | 138.6872 | 1.704879 | 91.85799 | 0.7530953
165 | 138.922 | 0.004076398 |  |  |  | 165 | 138.0885 | 0.004091711 |  |  |  | 165 | 140.5231 | 0.004244791 |  |  |  | 165 | 136.7947 | 0.004092771 |  |  |  | 165 | 136.7425 | 0.003959937 |  |  |  | 165 | 140.5444 | 0.004056542 |  |  |  | 165 | 138.6025 | 1.706067 | 91.80191 | 0.7569965
166 | 138.8429 | 0.004074077 |  |  |  | 166 | 138.0105 | 0.004089398 |  |  |  | 166 | 140.4513 | 0.004242622 |  |  |  | 166 | 136.6892 | 0.004089613 |  |  |  | 166 | 136.6888 | 0.00395838 |  |  |  | 166 | 140.4361 | 0.004053416 |  |  |  | 166 | 138.5198 | 1.701192 | 91.74717 | 0.763116
167 | 138.764 | 0.004071763 |  |  |  | 167 | 137.9301 | 0.004087017 |  |  |  | 167 | 140.3637 | 0.004239976 |  |  |  | 167 | 136.6041 | 0.004087069 |  |  |  | 167 | 136.582 | 0.003955287 |  |  |  | 167 | 140.3668 | 0.004051418 |  |  |  | 167 | 138.4351 | 1.708847 | 91.69105 | 0.7640486
168 | 138.6925 | 0.004069665 |  |  |  | 168 | 137.8676 | 0.004085166 |  |  |  | 168 | 140.3018 | 0.004238106 |  |  |  | 168 | 136.5021 | 0.004084015 |  |  |  | 168 | 136.5137 | 0.00395331 |  |  |  | 168 | 140.2658 | 0.004048502 |  |  |  | 168 | 138.3572 | 1.709751 | 91.63953 | 0.7737138
169 | 138.6214 | 0.004067576 |  |  |  | 169 | 137.7972 | 0.004083079 |  |  |  | 169 | 140.2225 | 0.004235711 |  |  |  | 169 | 136.4245 | 0.004081694 |  |  |  | 169 | 136.4342 | 0.003951007 |  |  |  | 169 | 140.1703 | 0.004045746 |  |  |  | 169 | 138.2783 | 1.70565 | 91.5873 | 0.775092
170 | 138.5465 | 0.00406538 |  |  |  | 170 | 137.7152 | 0.004080648 |  |  |  | 170 | 140.1432 | 0.004233317 |  |  |  | 170 | 136.3311 | 0.004078899 |  |  |  | 170 | 136.3523 | 0.003948636 |  |  |  | 170 | 140.0966 | 0.004043618 |  |  |  | 170 | 138.1975 | 1.710861 | 91.53372 | 0.7775942
171 | 138.4549 | 0.004062692 |  |  |  | 171 | 137.6583 | 0.004078964 |  |  |  | 171 | 140.0716 | 0.004231152 |  |  |  | 171 | 136.2407 | 0.004076196 |  |  |  | 171 | 136.2774 | 0.003946468 |  |  |  | 171 | 140.0155 | 0.004041278 |  |  |  | 171 | 138.1197 | 1.71194 | 91.48226 | 0.7835995
172 | 138.3639 | 0.00406002 |  |  |  | 172 | 137.5483 | 0.004075704 |  |  |  | 172 | 139.989 | 0.004228659 |  |  |  | 172 | 136.1436 | 0.004073292 |  |  |  | 172 | 136.2146 | 0.00394465 |  |  |  | 172 | 139.9132 | 0.004038324 |  |  |  | 172 | 138.0288 | 1.707723 | 91.42203 | 0.7824855
173 | 138.3052 | 0.004058298 |  |  |  | 173 | 137.5132 | 0.004074663 |  |  |  | 173 | 139.915 | 0.004226424 |  |  |  | 173 | 136.064 | 0.004070907 |  |  |  | 173 | 136.1395 | 0.003942474 |  |  |  | 173 | 139.8507 | 0.004036521 |  |  |  | 173 | 137.9646 | 1.710253 | 91.37954 | 0.78848
174 | 138.2071 | 0.00405542 |  |  |  | 174 | 137.4315 | 0.004072242 |  |  |  | 174 | 139.8241 | 0.004223677 |  |  |  | 174 | 135.9125 | 0.004066377 |  |  |  | 174 | 136.0694 | 0.003940445 |  |  |  | 174 | 139.7779 | 0.00403442 |  |  |  | 174 | 137.8704 | 1.722685 | 91.31717 | 0.8005079
175 | 138.1269 | 0.004053067 |  |  |  | 175 | 137.3545 | 0.004069962 |  |  |  | 175 | 139.7574 | 0.004221663 |  |  |  | 175 | 135.8837 | 0.004065515 |  |  |  | 175 | 135.9898 | 0.003938137 |  |  |  | 175 | 139.696 | 0.004032055 |  |  |  | 175 | 137.8014 | 1.713519 | 91.27144 | 0.7922076
176 | 138.0632 | 0.004051199 |  |  |  | 176 | 137.2778 | 0.004067688 |  |  |  | 176 | 139.6758 | 0.004219197 |  |  |  | 176 | 135.7873 | 0.00406263 |  |  |  | 176 | 135.9136 | 0.003935931 |  |  |  | 176 | 139.6169 | 0.004029772 |  |  |  | 176 | 137.7224 | 1.716693 | 91.21914 | 0.7956762
177 | 137.9806 | 0.004048775 |  |  |  | 177 | 137.1978 | 0.004065317 |  |  |  | 177 | 139.6039 | 0.004217026 |  |  |  | 177 | 135.7083 | 0.004060266 |  |  |  | 177 | 135.8309 | 0.003933537 |  |  |  | 177 | 139.5285 | 0.004027221 |  |  |  | 177 | 137.6417 | 1.71693 | 91.16566 | 0.7970244
178 | 137.9197 | 0.004046987 |  |  |  | 178 | 137.132 | 0.004063369 |  |  |  | 178 | 139.5335 | 0.0042149 |  |  |  | 178 | 135.6035 | 0.004057132 |  |  |  | 178 | 135.7614 | 0.003931525 |  |  |  | 178 | 139.4369 | 0.004024579 |  |  |  | 178 | 137.5645 | 1.72005 | 91.1146 | 0.8055264
179 | 137.8114 | 0.004043809 |  |  |  | 179 | 137.0594 | 0.004061217 |  |  |  | 179 | 139.4678 | 0.004212913 |  |  |  | 179 | 135.513 | 0.004054425 |  |  |  | 179 | 135.6932 | 0.003929549 |  |  |  | 179 | 139.3459 | 0.004021952 |  |  |  | 179 | 137.4818 | 1.719373 | 91.05984 | 0.8102849
180 | 137.7385 | 0.00404167 |  |  |  | 180 | 136.9886 | 0.004059118 |  |  |  | 180 | 139.3871 | 0.004210475 |  |  |  | 180 | 135.4089 | 0.00405131 |  |  |  | 180 | 135.6084 | 0.003927093 |  |  |  | 180 | 139.2882 | 0.004020285 |  |  |  | 180 | 137.4033 | 1.730419 | 91.00779 | 0.8159244
181 | 137.6592 | 0.004039343 |  |  |  | 181 | 136.9152 | 0.004056944 |  |  |  | 181 | 139.2903 | 0.004207552 |  |  |  | 181 | 135.3256 | 0.004048816 |  |  |  | 181 | 135.5409 | 0.003925139 |  |  |  | 181 | 139.1915 | 0.004017495 |  |  |  | 181 | 137.3205 | 1.72084 | 90.95299 | 0.8148256
182 | 137.5843 | 0.004037146 |  |  |  | 182 | 136.8361 | 0.004054601 |  |  |  | 182 | 139.2258 | 0.004205604 |  |  |  | 182 | 135.2378 | 0.00404619 |  |  |  | 182 | 135.4561 | 0.003922682 |  |  |  | 182 | 139.125 | 0.004015576 |  |  |  | 182 | 137.2442 | 1.730287 | 90.90245 | 0.8187063
183 | 137.4923 | 0.004034447 |  |  |  | 183 | 136.7652 | 0.004052501 |  |  |  | 183 | 139.1486 | 0.004203273 |  |  |  | 183 | 135.1358 | 0.004043137 |  |  |  | 183 | 135.3993 | 0.003921039 |  |  |  | 183 | 139.0172 | 0.004012464 |  |  |  | 183 | 137.1598 | 1.724386 | 90.8466 | 0.8246228
184 | 137.4273 | 0.004032538 |  |  |  | 184 | 136.6896 | 0.004050261 |  |  |  | 184 | 139.0764 | 0.004201091 |  |  |  | 184 | 135.05 | 0.004040569 |  |  |  | 184 | 135.3239 | 0.003918854 |  |  |  | 184 | 138.953 | 0.004010609 |  |  |  | 184 | 137.0867 | 1.730398 | 90.79817 | 0.8269474
185 | 137.3412 | 0.004030013 |  |  |  | 185 | 136.6108 | 0.004047924 |  |  |  | 185 | 138.9918 | 0.004198537 |  |  |  | 185 | 134.966 | 0.004038058 |  |  |  | 185 | 135.2449 | 0.003916567 |  |  |  | 185 | 138.8653 | 0.004008078 |  |  |  | 185 | 137.0033 | 1.728119 | 90.74298 | 0.8273167
186 | 137.2688 | 0.004027887 |  |  |  | 186 | 136.5367 | 0.00404573 |  |  |  | 186 | 138.9194 | 0.004196348 |  |  |  | 186 | 134.8834 | 0.004035587 |  |  |  | 186 | 135.1627 | 0.003914186 |  |  |  | 186 | 138.7883 | 0.004005858 |  |  |  | 186 | 136.9266 | 1.731604 | 90.69212 | 0.8297805
187 | 137.1776 | 0.004025213 |  |  |  | 187 | 136.47 | 0.004043753 |  |  |  | 187 | 138.8409 | 0.004193977 |  |  |  | 187 | 134.7836 | 0.0040326 |  |  |  | 187 | 135.0839 | 0.003911905 |  |  |  | 187 | 138.704 | 0.004003424 |  |  |  | 187 | 136.8433 | 1.734455 | 90.63703 | 0.8358578
188 | 137.0875 | 0.004022568 |  |  |  | 188 | 136.3948 | 0.004041524 |  |  |  | 188 | 138.7584 | 0.004191484 |  |  |  | 188 | 134.6937 | 0.00402991 |  |  |  | 188 | 135.019 | 0.003910024 |  |  |  | 188 | 138.612 | 0.004000768 |  |  |  | 188 | 136.7609 | 1.730021 | 90.58245 | 0.8377785
189 | 137.0088 | 0.004020258 |  |  |  | 189 | 136.3076 | 0.004038942 |  |  |  | 189 | 138.6695 | 0.004188799 |  |  |  | 189 | 134.5976 | 0.004027036 |  |  |  | 189 | 134.9422 | 0.003907802 |  |  |  | 189 | 138.5187 | 0.003998077 |  |  |  | 189 | 136.6741 | 1.72868 | 90.52498 | 0.8391729
190 | 136.9428 | 0.004018324 |  |  |  | 190 | 136.2311 | 0.004036675 |  |  |  | 190 | 138.5999 | 0.004186696 |  |  |  | 190 | 134.5048 | 0.004024259 |  |  |  | 190 | 134.8589 | 0.003905389 |  |  |  | 190 | 138.4352 | 0.003995665 |  |  |  | 190 | 136.5955 | 1.734477 | 90.4729 | 0.8442407
191 | 136.855 | 0.004015747 |  |  |  | 191 | 136.1658 | 0.004034738 |  |  |  | 191 | 138.5245 | 0.004184419 |  |  |  | 191 | 134.4196 | 0.00402171 |  |  |  | 191 | 134.781 | 0.003903133 |  |  |  | 191 | 138.3529 | 0.00399329 |  |  |  | 191 | 136.5165 | 1.734984 | 90.4206 | 0.8477848
192 | 136.7786 | 0.004013505 |  |  |  | 192 | 136.0877 | 0.004032425 |  |  |  | 192 | 138.4377 | 0.004181797 |  |  |  | 192 | 134.3235 | 0.004018835 |  |  |  | 192 | 134.6838 | 0.003900317 |  |  |  | 192 | 138.2586 | 0.003990567 |  |  |  | 192 | 136.4283 | 1.737799 | 90.36222 | 0.8516344
193 | 136.6998 | 0.004011193 |  |  |  | 193 | 136.0144 | 0.004030251 |  |  |  | 193 | 138.3738 | 0.004179868 |  |  |  | 193 | 134.2361 | 0.00401622 |  |  |  | 193 | 134.599 | 0.003897863 |  |  |  | 193 | 138.1832 | 0.00398839 |  |  |  | 193 | 136.3511 | 1.745031 | 90.31103 | 0.8564693
194 | 136.623 | 0.004008938 |  |  |  | 194 | 135.9393 | 0.004028027 |  |  |  | 194 | 138.296 | 0.004177517 |  |  |  | 194 | 134.1322 | 0.004013111 |  |  |  | 194 | 134.5437 | 0.003896262 |  |  |  | 194 | 138.1018 | 0.003986043 |  |  |  | 194 | 136.2727 | 1.746094 | 90.25915 | 0.8615123
195 | 136.547 | 0.004006708 |  |  |  | 195 | 135.8647 | 0.004025816 |  |  |  | 195 | 138.2373 | 0.004175744 |  |  |  | 195 | 134.0448 | 0.004010495 |  |  |  | 195 | 134.4542 | 0.003893669 |  |  |  | 195 | 138.0125 | 0.003983465 |  |  |  | 195 | 136.1934 | 1.752784 | 90.20665 | 0.8676641
196 | 136.4678 | 0.004004386 |  |  |  | 196 | 135.7993 | 0.004023879 |  |  |  | 196 | 138.1524 | 0.00417318 |  |  |  | 196 | 133.9679 | 0.004008195 |  |  |  | 196 | 134.381 | 0.00389155 |  |  |  | 196 | 137.9601 | 0.003981954 |  |  |  | 196 | 136.1214 | 1.75478 | 90.15895 | 0.8668922
197 | 136.3852 | 0.00400196 |  |  |  | 197 | 135.7214 | 0.004021571 |  |  |  | 197 | 138.0781 | 0.004170936 |  |  |  | 197 | 133.8596 | 0.004004954 |  |  |  | 197 | 134.3158 | 0.003889662 |  |  |  | 197 | 137.8833 | 0.003979737 |  |  |  | 197 | 136.0406 | 1.760651 | 90.1054 | 0.8732918
198 | 136.3121 | 0.003999815 |  |  |  | 198 | 135.6474 | 0.004019379 |  |  |  | 198 | 137.9787 | 0.004167932 |  |  |  | 198 | 133.7695 | 0.004002258 |  |  |  | 198 | 134.2381 | 0.003887412 |  |  |  | 198 | 137.7826 | 0.00397683 |  |  |  | 198 | 135.9547 | 1.753956 | 90.0486 | 0.8739556
199 | 136.2311 | 0.003997439 |  |  |  | 199 | 135.5724 | 0.004017155 |  |  |  | 199 | 137.9253 | 0.00416632 |  |  |  | 199 | 133.685 | 0.003999731 |  |  |  | 199 | 134.1541 | 0.003884977 |  |  |  | 199 | 137.7225 | 0.003975094 |  |  |  | 199 | 135.8817 | 1.765952 | 90.00019 | 0.8789281
200 | 136.1509 | 0.003995085 |  |  |  | 200 | 135.5 | 0.004015009 |  |  |  | 200 | 137.8495 | 0.004164029 |  |  |  | 200 | 133.5842 | 0.003996715 |  |  |  | 200 | 134.0813 | 0.003882871 |  |  |  | 200 | 137.6302 | 0.00397243 |  |  |  | 200 | 135.7993 | 1.767864 | 89.94565 | 0.8850415
206 | 135.3859 | 0.003972638 |  |  |  | 206 | 134.9854 | 0.003999762 |  |  |  | 206 | 137.2873 | 0.004147048 |  |  |  | 206 | 132.6186 | 0.003967826 |  |  |  | 206 | 133.5813 | 0.003868391 |  |  |  | 206 | 137.2801 | 0.003962325 |  |  |  | 206 | 135.1898 | 1.899853 | 89.54167 | 0.9739454
207 | 135.5068 | 0.003976187 |  |  |  | 207 | 135.0834 | 0.004002665 |  |  |  | 207 | 137.393 | 0.004150239 |  |  |  | 207 | 132.7874 | 0.003972875 |  |  |  | 207 | 133.524 | 0.00386673 |  |  |  | 207 | 137.3035 | 0.003963 |  |  |  | 207 | 135.2663 | 1.894459 | 89.59234 | 0.964697
208 | 135.4328 | 0.003974013 |  |  |  | 208 | 134.9966 | 0.004000094 |  |  |  | 208 | 137.313 | 0.004147825 |  |  |  | 208 | 132.6993 | 0.003970239 |  |  |  | 208 | 133.4422 | 0.003864363 |  |  |  | 208 | 137.2032 | 0.003960106 |  |  |  | 208 | 135.1812 | 1.892855 | 89.53596 | 0.9658744
209 | 135.3304 | 0.003971011 |  |  |  | 209 | 134.908 | 0.003997468 |  |  |  | 209 | 137.2204 | 0.004145027 |  |  |  | 209 | 132.5744 | 0.003966502 |  |  |  | 209 | 133.3598 | 0.003861976 |  |  |  | 209 | 137.0998 | 0.003957121 |  |  |  | 209 | 135.0821 | 1.89686 | 89.47039 | 0.9732502
210 | 135.2401 | 0.003968359 |  |  |  | 210 | 134.8296 | 0.003995146 |  |  |  | 210 | 137.1559 | 0.004143077 |  |  |  | 210 | 132.4741 | 0.003963504 |  |  |  | 210 | 133.2733 | 0.003859472 |  |  |  | 210 | 136.9802 | 0.00395367 |  |  |  | 210 | 134.9922 | 1.898246 | 89.41088 | 0.9808565
211 | 135.1717 | 0.003966352 |  |  |  | 211 | 134.7597 | 0.003993075 |  |  |  | 211 | 137.068 | 0.004140423 |  |  |  | 211 | 132.3798 | 0.003960681 |  |  |  | 211 | 133.1885 | 0.003857016 |  |  |  | 211 | 136.8486 | 0.00394987 |  |  |  | 211 | 134.9027 | 1.890564 | 89.3517 | 0.9851625
212 | 135.0814 | 0.003963704 |  |  |  | 212 | 134.6827 | 0.003990792 |  |  |  | 212 | 136.9937 | 0.00413818 |  |  |  | 212 | 132.3099 | 0.003958591 |  |  |  | 212 | 133.1021 | 0.003854514 |  |  |  | 212 | 136.7618 | 0.003947366 |  |  |  | 212 | 134.822 | 1.888618 | 89.29821 | 0.9843954
213 | 134.9962 | 0.003961204 |  |  |  | 213 | 134.5993 | 0.003988322 |  |  |  | 213 | 136.9055 | 0.004135515 |  |  |  | 213 | 132.1794 | 0.003954685 |  |  |  | 213 | 133.013 | 0.003851934 |  |  |  | 213 | 136.6903 | 0.003945303 |  |  |  | 213 | 134.7306 | 1.903539 | 89.2377 | 0.99408
214 | 134.909 | 0.003958645 |  |  |  | 214 | 134.5075 | 0.003985601 |  |  |  | 214 | 136.8197 | 0.004132922 |  |  |  | 214 | 132.0757 | 0.003951583 |  |  |  | 214 | 132.9145 | 0.003849082 |  |  |  | 214 | 136.5883 | 0.003942358 |  |  |  | 214 | 134.6358 | 1.907328 | 89.17488 | 0.9979128
215 | 134.8181 | 0.003955977 |  |  |  | 215 | 134.4213 | 0.003983048 |  |  |  | 215 | 136.7326 | 0.004130291 |  |  |  | 215 | 131.9732 | 0.003948514 |  |  |  | 215 | 132.8657 | 0.003847666 |  |  |  | 215 | 136.516 | 0.003940271 |  |  |  | 215 | 134.5545 | 1.907579 | 89.12103 | 0.9998481
216 | 134.7336 | 0.003953499 |  |  |  | 216 | 134.3429 | 0.003980723 |  |  |  | 216 | 136.6448 | 0.00412764 |  |  |  | 216 | 131.8676 | 0.003945356 |  |  |  | 216 | 132.7857 | 0.00384535 |  |  |  | 216 | 136.4014 | 0.003936964 |  |  |  | 216 | 134.4627 | 1.905519 | 89.06029 | 1.005148
217 | 134.6497 | 0.003951035 |  |  |  | 217 | 134.2599 | 0.003978264 |  |  |  | 217 | 136.5661 | 0.004125262 |  |  |  | 217 | 131.7643 | 0.003942267 |  |  |  | 217 | 132.695 | 0.003842724 |  |  |  | 217 | 136.2949 | 0.00393389 |  |  |  | 217 | 134.3717 | 1.908587 | 89.00003 | 1.010871
218 | 134.5583 | 0.003948354 |  |  |  | 218 | 134.175 | 0.003975749 |  |  |  | 218 | 136.4944 | 0.004123095 |  |  |  | 218 | 131.6523 | 0.003938914 |  |  |  | 218 | 132.6117 | 0.003840311 |  |  |  | 218 | 136.1848 | 0.003930712 |  |  |  | 218 | 134.2794 | 1.913557 | 88.93897 | 1.019155
219 | 134.4765 | 0.003945952 |  |  |  | 219 | 134.0947 | 0.003973369 |  |  |  | 219 | 136.412 | 0.004120607 |  |  |  | 219 | 131.5357 | 0.003935427 |  |  |  | 219 | 132.5155 | 0.003837525 |  |  |  | 219 | 136.0922 | 0.003928038 |  |  |  | 219 | 134.1877 | 1.923319 | 88.87826 | 1.0276
220 | 134.3842 | 0.003943244 |  |  |  | 220 | 134.0177 | 0.003971087 |  |  |  | 220 | 136.3362 | 0.004118316 |  |  |  | 220 | 131.4345 | 0.003932398 |  |  |  | 220 | 132.4387 | 0.003835301 |  |  |  | 220 | 136.0131 | 0.003925755 |  |  |  | 220 | 134.104 | 1.929382 | 88.82282 | 1.033098
221 | 134.3092 | 0.003941046 |  |  |  | 221 | 133.9384 | 0.003968738 |  |  |  | 221 | 136.261 | 0.004116045 |  |  |  | 221 | 131.347 | 0.00392978 |  |  |  | 221 | 132.3678 | 0.00383325 |  |  |  | 221 | 135.9284 | 0.00392331 |  |  |  | 221 | 134.0253 | 1.930212 | 88.77068 | 1.035323
222 | 134.2262 | 0.003938609 |  |  |  | 222 | 133.8515 | 0.003966163 |  |  |  | 222 | 136.1394 | 0.004112373 |  |  |  | 222 | 131.2308 | 0.003926302 |  |  |  | 222 | 132.2963 | 0.003831178 |  |  |  | 222 | 135.84 | 0.003920759 |  |  |  | 222 | 133.9307 | 1.927604 | 88.70804 | 1.036549
223 | 134.1287 | 0.00393575 |  |  |  | 223 | 133.7576 | 0.003963382 |  |  |  | 223 | 136.0792 | 0.004110553 |  |  |  | 223 | 131.1298 | 0.003923282 |  |  |  | 223 | 132.2245 | 0.003829099 |  |  |  | 223 | 135.7442 | 0.003917995 |  |  |  | 223 | 133.844 | 1.933125 | 88.65064 | 1.042225
224 | 134.0613 | 0.00393377 |  |  |  | 224 | 133.6772 | 0.003960999 |  |  |  | 224 | 135.9812 | 0.004107593 |  |  |  | 224 | 131.0314 | 0.003920339 |  |  |  | 224 | 132.1405 | 0.003826665 |  |  |  | 224 | 135.6542 | 0.003915397 |  |  |  | 224 | 133.7576 | 1.933244 | 88.59344 | 1.044069
225 | 133.992 | 0.003931736 |  |  |  | 225 | 133.5961 | 0.003958596 |  |  |  | 225 | 135.9114 | 0.004105487 |  |  |  | 225 | 130.9242 | 0.003917129 |  |  |  | 225 | 132.0552 | 0.003824195 |  |  |  | 225 | 135.5409 | 0.003912128 |  |  |  | 225 | 133.67 | 1.938089 | 88.53542 | 1.052346
226 | 133.9 | 0.003929037 |  |  |  | 226 | 133.5379 | 0.00395687 |  |  |  | 226 | 135.8154 | 0.004102586 |  |  |  | 226 | 130.8267 | 0.003914213 |  |  |  | 226 | 131.9495 | 0.003821136 |  |  |  | 226 | 135.4618 | 0.003909843 |  |  |  | 226 | 133.5819 | 1.943268 | 88.47708 | 1.057319
227 | 133.8099 | 0.003926395 |  |  |  | 227 | 133.4481 | 0.003954211 |  |  |  | 227 | 135.747 | 0.004100518 |  |  |  | 227 | 130.7428 | 0.003911703 |  |  |  | 227 | 131.873 | 0.003818918 |  |  |  | 227 | 135.3718 | 0.003907246 |  |  |  | 227 | 133.4988 | 1.944254 | 88.42203 | 1.058547
228 | 133.7311 | 0.003924082 |  |  |  | 228 | 133.3607 | 0.00395162 |  |  |  | 228 | 135.6641 | 0.004098014 |  |  |  | 228 | 130.633 | 0.003908417 |  |  |  | 228 | 131.7816 | 0.003816274 |  |  |  | 228 | 135.2611 | 0.003904051 |  |  |  | 228 | 133.4053 | 1.94814 | 88.36012 | 1.064802
229 | 133.6453 | 0.003921562 |  |  |  | 229 | 133.2833 | 0.003949327 |  |  |  | 229 | 135.5754 | 0.004095336 |  |  |  | 229 | 130.5332 | 0.003905431 |  |  |  | 229 | 131.7238 | 0.003814599 |  |  |  | 229 | 135.1819 | 0.003901765 |  |  |  | 229 | 133.3238 | 1.948064 | 88.3062 | 1.067699
230 | 133.5705 | 0.003919369 |  |  |  | 230 | 133.2114 | 0.003947196 |  |  |  | 230 | 135.493 | 0.004092847 |  |  |  | 230 | 130.4419 | 0.0039027 |  |  |  | 230 | 131.661 | 0.00381278 |  |  |  | 230 | 135.0977 | 0.003899335 |  |  |  | 230 | 133.2459 | 1.947294 | 88.25464 | 1.070592
231 | 133.4823 | 0.003916781 |  |  |  | 231 | 133.1298 | 0.00394478 |  |  |  | 231 | 135.4197 | 0.004090634 |  |  |  | 231 | 130.3577 | 0.003900182 |  |  |  | 231 | 131.569 | 0.003810116 |  |  |  | 231 | 135.0218 | 0.003897145 |  |  |  | 231 | 133.1634 | 1.952515 | 88.19996 | 1.072342
232 | 133.3885 | 0.003914028 |  |  |  | 232 | 133.0581 | 0.003942653 |  |  |  | 232 | 135.339 | 0.004088194 |  |  |  | 232 | 130.2508 | 0.003896982 |  |  |  | 232 | 131.4912 | 0.003807864 |  |  |  | 232 | 134.9213 | 0.003894243 |  |  |  | 232 | 133.0748 | 1.955388 | 88.14133 | 1.079617
233 | 133.3038 | 0.003911544 |  |  |  | 233 | 132.9679 | 0.00393998 |  |  |  | 233 | 135.2519 | 0.004085564 |  |  |  | 233 | 130.1512 | 0.003894002 |  |  |  | 233 | 131.4171 | 0.003805717 |  |  |  | 233 | 134.8503 | 0.003892193 |  |  |  | 233 | 132.9904 | 1.960035 | 88.08537 | 1.08136
234 | 133.221 | 0.003909114 |  |  |  | 234 | 132.8924 | 0.003937743 |  |  |  | 234 | 135.1726 | 0.00408317 |  |  |  | 234 | 130.0809 | 0.003891901 |  |  |  | 234 | 131.3442 | 0.003803607 |  |  |  | 234 | 134.746 | 0.003889184 |  |  |  | 234 | 132.9095 | 1.951554 | 88.03189 | 1.08008
235 | 133.1472 | 0.003906948 |  |  |  | 235 | 132.8273 | 0.003935814 |  |  |  | 235 | 135.1019 | 0.004081033 |  |  |  | 235 | 129.9647 | 0.003888424 |  |  |  | 235 | 131.2536 | 0.003800982 |  |  |  | 235 | 134.6905 | 0.003887582 |  |  |  | 235 | 132.8309 | 1.970716 | 87.97974 | 1.091166
236 | 133.0687 | 0.003904646 |  |  |  | 236 | 132.7455 | 0.00393339 |  |  |  | 236 | 135.0117 | 0.004078309 |  |  |  | 236 | 129.8644 | 0.003885422 |  |  |  | 236 | 131.1885 | 0.003799097 |  |  |  | 236 | 134.5913 | 0.003884719 |  |  |  | 236 | 132.745 | 1.968361 | 87.92293 | 1.09417
237 | 132.9717 | 0.003901799 |  |  |  | 237 | 132.6559 | 0.003930736 |  |  |  | 237 | 134.9461 | 0.004076326 |  |  |  | 237 | 129.7558 | 0.003882173 |  |  |  | 237 | 131.1064 | 0.003796719 |  |  |  | 237 | 134.4933 | 0.00388189 |  |  |  | 237 | 132.6549 | 1.976482 | 87.86323 | 1.101711
238 | 132.885 | 0.003899255 |  |  |  | 238 | 132.5799 | 0.003928484 |  |  |  | 238 | 134.8651 | 0.004073881 |  |  |  | 238 | 129.6754 | 0.003879767 |  |  |  | 238 | 131.0228 | 0.003794299 |  |  |  | 238 | 134.4039 | 0.003879309 |  |  |  | 238 | 132.572 | 1.974979 | 87.80837 | 1.102329
239 | 132.7903 | 0.003896475 |  |  |  | 239 | 132.5097 | 0.003926405 |  |  |  | 239 | 134.7847 | 0.004071451 |  |  |  | 239 | 129.5717 | 0.003876664 |  |  |  | 239 | 130.9401 | 0.003791904 |  |  |  | 239 | 134.3617 | 0.003878092 |  |  |  | 239 | 132.493 | 1.988888 | 87.756 | 1.108059
240 | 132.7242 | 0.003894537 |  |  |  | 240 | 132.4344 | 0.003924173 |  |  |  | 240 | 134.7242 | 0.004069623 |  |  |  | 240 | 129.4823 | 0.003873991 |  |  |  | 240 | 130.882 | 0.00379022 |  |  |  | 240 | 134.2659 | 0.003875326 |  |  |  | 240 | 132.4188 | 1.990212 | 87.70689 | 1.11334
241 | 132.6289 | 0.003891738 |  |  |  | 241 | 132.3578 | 0.003921902 |  |  |  | 241 | 134.6228 | 0.00406656 |  |  |  | 241 | 129.3891 | 0.003871202 |  |  |  | 241 | 130.8104 | 0.003788149 |  |  |  | 241 | 134.1576 | 0.0038722 |  |  |  | 241 | 132.3278 | 1.982163 | 87.64664 | 1.114109
242 | 132.5459 | 0.003889303 |  |  |  | 242 | 132.2813 | 0.003919636 |  |  |  | 242 | 134.5404 | 0.004064071 |  |  |  | 242 | 129.3039 | 0.003868653 |  |  |  | 242 | 130.7384 | 0.003786063 |  |  |  | 242 | 134.066 | 0.003869556 |  |  |  | 242 | 132.246 | 1.979719 | 87.5925 | 1.115433
243 | 132.4509 | 0.003886516 |  |  |  | 243 | 132.2052 | 0.003917381 |  |  |  | 243 | 134.4676 | 0.004061873 |  |  |  | 243 | 129.201 | 0.003865573 |  |  |  | 243 | 130.6543 | 0.003783628 |  |  |  | 243 | 133.9986 | 0.003867612 |  |  |  | 243 | 132.1629 | 1.990744 | 87.53748 | 1.121823
244 | 132.3697 | 0.003884133 |  |  |  | 244 | 132.1112 | 0.003914597 |  |  |  | 244 | 134.3656 | 0.004058791 |  |  |  | 244 | 129.0959 | 0.003862431 |  |  |  | 244 | 130.5697 | 0.003781177 |  |  |  | 244 | 133.919 | 0.003865315 |  |  |  | 244 | 132.0719 | 1.993796 | 87.47714 | 1.122775
245 | 132.2874 | 0.003881719 |  |  |  | 245 | 132.038 | 0.003912428 |  |  |  | 245 | 134.2861 | 0.00405639 |  |  |  | 245 | 129.0246 | 0.003860298 |  |  |  | 245 | 130.5125 | 0.003779521 |  |  |  | 245 | 133.8402 | 0.00386304 |  |  |  | 245 | 131.9981 | 1.988067 | 87.42834 | 1.121218
246 | 132.2165 | 0.003879639 |  |  |  | 246 | 131.9428 | 0.003909607 |  |  |  | 246 | 134.1973 | 0.004053707 |  |  |  | 246 | 128.9042 | 0.003856693 |  |  |  | 246 | 130.4181 | 0.003776788 |  |  |  | 246 | 133.7386 | 0.003860107 |  |  |  | 246 | 131.9029 | 1.99654 | 87.36527 | 1.128054
247 | 132.137 | 0.003877306 |  |  |  | 247 | 131.8724 | 0.00390752 |  |  |  | 247 | 134.1369 | 0.004051884 |  |  |  | 247 | 128.8131 | 0.00385397 |  |  |  | 247 | 130.3487 | 0.003774778 |  |  |  | 247 | 133.6369 | 0.003857172 |  |  |  | 247 | 131.8242 | 1.998924 | 87.31317 | 1.134686
248 | 132.0468 | 0.00387466 |  |  |  | 248 | 131.8062 | 0.003905558 |  |  |  | 248 | 134.0496 | 0.004049247 |  |  |  | 248 | 128.7277 | 0.003851414 |  |  |  | 248 | 130.2618 | 0.00377226 |  |  |  | 248 | 133.547 | 0.003854575 |  |  |  | 248 | 131.7398 | 1.997852 | 87.25733 | 1.136848
249 | 131.9619 | 0.003872168 |  |  |  | 249 | 131.7181 | 0.003902948 |  |  |  | 249 | 133.9674 | 0.004046762 |  |  |  | 249 | 128.6316 | 0.003848539 |  |  |  | 249 | 130.1781 | 0.003769838 |  |  |  | 249 | 133.4649 | 0.003852207 |  |  |  | 249 | 131.6537 | 2.002142 | 87.20024 | 1.139209
250 | 131.8846 | 0.003869899 |  |  |  | 250 | 131.6564 | 0.00390112 |  |  |  | 250 | 133.8937 | 0.004044536 |  |  |  | 250 | 128.5358 | 0.003845671 |  |  |  | 250 | 130.0996 | 0.003767564 |  |  |  | 250 | 133.3762 | 0.003849648 |  |  |  | 250 | 131.5744 | 2.006833 | 87.14775 | 1.146117
256 | 131.223 | 0.003850485 |  |  |  | 256 | 131.1485 | 0.003886072 |  |  |  | 256 | 133.3739 | 0.004028836 |  |  |  | 256 | 127.6863 | 0.003820257 |  |  |  | 256 | 129.7373 | 0.00375707 |  |  |  | 256 | 133.1772 | 0.003843902 |  |  |  | 256 | 131.0577 | 2.144869 | 86.80517 | 1.220225
257 | 131.3455 | 0.003854081 |  |  |  | 257 | 131.2689 | 0.003889639 |  |  |  | 257 | 133.4978 | 0.004032578 |  |  |  | 257 | 127.8588 | 0.003825416 |  |  |  | 257 | 129.6315 | 0.003754009 |  |  |  | 257 | 133.2019 | 0.003844617 |  |  |  | 257 | 131.1341 | 2.14063 | 86.85568 | 1.210473
258 | 131.2549 | 0.003851423 |  |  |  | 258 | 131.1847 | 0.003887142 |  |  |  | 258 | 133.4356 | 0.004030697 |  |  |  | 258 | 127.7465 | 0.003822057 |  |  |  | 258 | 129.5547 | 0.003751785 |  |  |  | 258 | 133.0826 | 0.003841171 |  |  |  | 258 | 131.0432 | 2.146201 | 86.79551 | 1.219882
259 | 131.1752 | 0.003849084 |  |  |  | 259 | 131.1123 | 0.003884998 |  |  |  | 259 | 133.3531 | 0.004028208 |  |  |  | 259 | 127.6584 | 0.003819419 |  |  |  | 259 | 129.4806 | 0.003749637 |  |  |  | 259 | 132.9417 | 0.003837107 |  |  |  | 259 | 130.9536 | 2.136035 | 86.73628 | 1.222582
260 | 131.0937 | 0.003846693 |  |  |  | 260 | 131.026 | 0.003882442 |  |  |  | 260 | 133.2741 | 0.00402582 |  |  |  | 260 | 127.5616 | 0.003816526 |  |  |  | 260 | 129.3881 | 0.003746959 |  |  |  | 260 | 132.8085 | 0.003833261 |  |  |  | 260 | 130.8587 | 2.133183 | 86.67351 | 1.226391
261 | 130.9996 | 0.003843932 |  |  |  | 261 | 130.9482 | 0.003880136 |  |  |  | 261 | 133.1889 | 0.004023247 |  |  |  | 261 | 127.4314 | 0.003812629 |  |  |  | 261 | 129.2772 | 0.003743748 |  |  |  | 261 | 132.7085 | 0.003830375 |  |  |  | 261 | 130.759 | 2.147902 | 86.60747 | 1.238247
262 | 130.9197 | 0.003841585 |  |  |  | 262 | 129.0948 | 0.003825217 |  |  |  | 262 | 133.116 | 0.004021045 |  |  |  | 262 | 127.3506 | 0.003810211 |  |  |  | 262 | 129.1792 | 0.00374091 |  |  |  | 262 | 132.6106 | 0.00382755 |  |  |  | 262 | 130.3785 | 2.237133 | 86.35316 | 1.107915
263 | 130.8171 | 0.003838577 |  |  |  | 263 | 130.7323 | 0.003873737 |  |  |  | 263 | 133.0016 | 0.004017589 |  |  |  | 263 | 127.2516 | 0.00380725 |  |  |  | 263 | 129.0871 | 0.003738242 |  |  |  | 263 | 132.5369 | 0.003825423 |  |  |  | 263 | 130.5711 | 2.148475 | 86.48296 | 1.232721
264 | 130.7545 | 0.003836738 |  |  |  | 264 | 130.6511 | 0.003871331 |  |  |  | 264 | 132.9103 | 0.00401483 |  |  |  | 264 | 127.1355 | 0.003803776 |  |  |  | 264 | 129.0363 | 0.003736771 |  |  |  | 264 | 132.4345 | 0.003822467 |  |  |  | 264 | 130.487 | 2.149456 | 86.42733 | 1.239287
265 | 130.6463 | 0.003833565 |  |  |  | 265 | 130.5634 | 0.003868734 |  |  |  | 265 | 132.8366 | 0.004012605 |  |  |  | 265 | 127.0183 | 0.00380027 |  |  |  | 265 | 128.9563 | 0.003734456 |  |  |  | 265 | 132.2803 | 0.003818015 |  |  |  | 265 | 130.3835 | 2.148407 | 86.35891 | 1.248586
266 | 130.585 | 0.003831766 |  |  |  | 266 | 130.4806 | 0.003866281 |  |  |  | 266 | 132.7471 | 0.004009902 |  |  |  | 266 | 126.937 | 0.003797838 |  |  |  | 266 | 128.8771 | 0.00373216 |  |  |  | 266 | 132.1871 | 0.003815324 |  |  |  | 266 | 130.3023 | 2.144647 | 86.30513 | 1.247419
267 | 130.4998 | 0.003829265 |  |  |  | 267 | 130.3729 | 0.003863088 |  |  |  | 267 | 132.6564 | 0.004007162 |  |  |  | 267 | 125.1036 | 0.003742985 |  |  |  | 267 | 127.2188 | 0.003684138 |  |  |  | 267 | 132.0601 | 0.003811659 |  |  |  | 267 | 129.6519 | 2.92137 | 85.87262 | 1.712549
268 | 130.4133 | 0.003826726 |  |  |  | 268 | 130.2926 | 0.003860711 |  |  |  | 268 | 132.57 | 0.004004553 |  |  |  | 268 | 126.763 | 0.003792632 |  |  |  | 268 | 128.6381 | 0.00372524 |  |  |  | 268 | 131.9455 | 0.003808352 |  |  |  | 268 | 130.1038 | 2.140772 | 86.17364 | 1.246915
269 | 130.3244 | 0.003824118 |  |  |  | 269 | 130.2051 | 0.003858117 |  |  |  | 269 | 132.4889 | 0.004002103 |  |  |  | 269 | 126.6774 | 0.00379007 |  |  |  | 269 | 128.5615 | 0.00372302 |  |  |  | 269 | 131.8708 | 0.003806197 |  |  |  | 269 | 130.0214 | 2.142355 | 86.11904 | 1.24691
270 | 130.2514 | 0.003821977 |  |  |  | 270 | 130.1196 | 0.003855584 |  |  |  | 270 | 132.4022 | 0.003999484 |  |  |  | 270 | 126.5813 | 0.003787195 |  |  |  | 270 | 128.4543 | 0.003719918 |  |  |  | 270 | 131.7943 | 0.003803988 |  |  |  | 270 | 129.9339 | 2.150268 | 86.06105 | 1.249384
271 | 130.1708 | 0.003819611 |  |  |  | 271 | 130.0404 | 0.003853236 |  |  |  | 271 | 132.3161 | 0.003996881 |  |  |  | 271 | 126.4983 | 0.003784712 |  |  |  | 271 | 128.3782 | 0.003717714 |  |  |  | 271 | 131.7015 | 0.003801311 |  |  |  | 271 | 129.8509 | 2.14703 | 86.00611 | 1.249391
272 | 130.0913 | 0.003817279 |  |  |  | 272 | 129.9515 | 0.003850602 |  |  |  | 272 | 132.2278 | 0.003994214 |  |  |  | 272 | 126.4016 | 0.00378182 |  |  |  | 272 | 128.2785 | 0.003714825 |  |  |  | 272 | 131.6036 | 0.003798485 |  |  |  | 272 | 129.7591 | 2.149827 | 85.94528 | 1.25156
273 | 130.0115 | 0.003814937 |  |  |  | 273 | 129.8711 | 0.003848219 |  |  |  | 273 | 132.1377 | 0.003991492 |  |  |  | 273 | 126.282 | 0.003778241 |  |  |  | 273 | 128.2026 | 0.003712628 |  |  |  | 273 | 131.5096 | 0.003795772 |  |  |  | 273 | 129.6691 | 2.15696 | 85.88572 | 1.259483
274 | 129.9014 | 0.003811706 |  |  |  | 274 | 129.7856 | 0.003845686 |  |  |  | 274 | 132.0465 | 0.003988738 |  |  |  | 274 | 126.1918 | 0.00377554 |  |  |  | 274 | 128.1185 | 0.003710194 |  |  |  | 274 | 131.4006 | 0.003792625 |  |  |  | 274 | 129.5741 | 2.152187 | 85.82283 | 1.259925
275 | 129.8219 | 0.003809373 |  |  |  | 275 | 129.6955 | 0.003843016 |  |  |  | 275 | 131.9827 | 0.00398681 |  |  |  | 275 | 126.0922 | 0.003772562 |  |  |  | 275 | 128.0375 | 0.003707848 |  |  |  | 275 | 131.2857 | 0.003789308 |  |  |  | 275 | 129.4859 | 2.156143 | 85.76447 | 1.265972
276 | 129.745 | 0.003807117 |  |  |  | 276 | 129.6464 | 0.003841562 |  |  |  | 276 | 131.9255 | 0.003985082 |  |  |  | 276 | 125.9993 | 0.003769781 |  |  |  | 276 | 127.9695 | 0.003705879 |  |  |  | 276 | 131.1979 | 0.003786774 |  |  |  | 276 | 129.4139 | 2.163338 | 85.71685 | 1.275785
277 | 129.6353 | 0.003803898 |  |  |  | 277 | 129.5654 | 0.003839161 |  |  |  | 277 | 131.8081 | 0.003981537 |  |  |  | 277 | 125.8881 | 0.003766455 |  |  |  | 277 | 127.8878 | 0.003703512 |  |  |  | 277 | 131.1391 | 0.003785076 |  |  |  | 277 | 129.3206 | 2.167413 | 85.65503 | 1.277275
278 | 129.6143 | 0.00380328 |  |  |  | 278 | 129.4523 | 0.003835812 |  |  |  | 278 | 131.7175 | 0.003978799 |  |  |  | 278 | 125.7941 | 0.003763643 |  |  |  | 278 | 127.8078 | 0.003701196 |  |  |  | 278 | 131.0328 | 0.003782009 |  |  |  | 278 | 129.2365 | 2.16621 | 85.59929 | 1.275936
279 | 129.4881 | 0.003799579 |  |  |  | 279 | 129.3687 | 0.003833334 |  |  |  | 279 | 131.6291 | 0.003976128 |  |  |  | 279 | 125.7061 | 0.003761011 |  |  |  | 279 | 127.7188 | 0.003698617 |  |  |  | 279 | 130.944 | 0.003779447 |  |  |  | 279 | 129.1425 | 2.164928 | 85.53703 | 1.276003
280 | 129.3812 | 0.003796441 |  |  |  | 280 | 129.2877 | 0.003830933 |  |  |  | 280 | 131.5391 | 0.003973412 |  |  |  | 280 | 125.595 | 0.003757686 |  |  |  | 280 | 127.6374 | 0.003696261 |  |  |  | 280 | 130.8711 | 0.003777343 |  |  |  | 280 | 129.0519 | 2.173049 | 85.47706 | 1.281467
281 | 129.3162 | 0.003794534 |  |  |  | 281 | 129.2148 | 0.003828772 |  |  |  | 281 | 131.4639 | 0.00397114 |  |  |  | 281 | 125.5 | 0.003754842 |  |  |  | 281 | 127.5639 | 0.003694132 |  |  |  | 281 | 130.7554 | 0.003774003 |  |  |  | 281 | 128.969 | 2.172804 | 85.42221 | 1.287062
282 | 129.2125 | 0.003791493 |  |  |  | 282 | 129.1088 | 0.003825631 |  |  |  | 282 | 131.3471 | 0.00396761 |  |  |  | 282 | 125.4403 | 0.003753058 |  |  |  | 282 | 127.4901 | 0.003691996 |  |  |  | 282 | 130.6493 | 0.00377094 |  |  |  | 282 | 128.8747 | 2.151402 | 85.35977 | 1.274374
283 | 129.1442 | 0.003789488 |  |  |  | 283 | 129.0191 | 0.003822973 |  |  |  | 283 | 131.2425 | 0.003964451 |  |  |  | 283 | 125.315 | 0.003749308 |  |  |  | 283 | 127.3812 | 0.00368884 |  |  |  | 283 | 130.5495 | 0.003768058 |  |  |  | 283 | 128.7752 | 2.160907 | 85.29388 | 1.281202
284 | 128.9729 | 0.00378446 |  |  |  | 284 | 128.9424 | 0.003820701 |  |  |  | 284 | 131.1792 | 0.003962541 |  |  |  | 284 | 125.2123 | 0.003746237 |  |  |  | 284 | 127.3095 | 0.003686764 |  |  |  | 284 | 130.4883 | 0.003766293 |  |  |  | 284 | 128.6841 | 2.17134 | 85.23351 | 1.288052
285 | 128.8885 | 0.003781985 |  |  |  | 285 | 128.8648 | 0.003818401 |  |  |  | 285 | 131.0779 | 0.00395948 |  |  |  | 285 | 125.1231 | 0.003743568 |  |  |  | 285 | 127.2292 | 0.003684438 |  |  |  | 285 | 130.3908 | 0.003763479 |  |  |  | 285 | 128.5957 | 2.166474 | 85.175 | 1.287863
286 | 128.8068 | 0.003779588 |  |  |  | 286 | 128.7708 | 0.003815617 |  |  |  | 286 | 130.9843 | 0.003956653 |  |  |  | 286 | 125.007 | 0.003740093 |  |  |  | 286 | 127.1304 | 0.003681577 |  |  |  | 286 | 130.273 | 0.003760078 |  |  |  | 286 | 128.4954 | 2.170697 | 85.10858 | 1.293525
287 | 128.7227 | 0.00377712 |  |  |  | 287 | 128.6978 | 0.003813455 |  |  |  | 287 | 130.9198 | 0.003954703 |  |  |  | 287 | 124.9333 | 0.003737888 |  |  |  | 287 | 127.0706 | 0.003679846 |  |  |  | 287 | 130.2242 | 0.00375867 |  |  |  | 287 | 128.4281 | 2.174875 | 85.06396 | 1.294173
288 | 128.6185 | 0.003774062 |  |  |  | 288 | 128.6258 | 0.003811322 |  |  |  | 288 | 130.8417 | 0.003952344 |  |  |  | 288 | 124.7528 | 0.003732488 |  |  |  | 288 | 126.973 | 0.00367702 |  |  |  | 288 | 130.1115 | 0.003755416 |  |  |  | 288 | 128.3205 | 2.204098 | 84.99279 | 1.31948
289 | 128.5559 | 0.003772225 |  |  |  | 289 | 128.5584 | 0.003809323 |  |  |  | 289 | 130.7452 | 0.003949429 |  |  |  | 289 | 124.6779 | 0.003730246 |  |  |  | 289 | 126.8804 | 0.003674339 |  |  |  | 289 | 130.0289 | 0.003753033 |  |  |  | 289 | 128.2411 | 2.200651 | 84.94019 | 1.317782
290 | 128.5035 | 0.003770687 |  |  |  | 290 | 128.4599 | 0.003806404 |  |  |  | 290 | 130.6601 | 0.003946859 |  |  |  | 290 | 124.5596 | 0.003726709 |  |  |  | 290 | 126.8021 | 0.003672071 |  |  |  | 290 | 129.9338 | 0.003750288 |  |  |  | 290 | 128.1532 | 2.20957 | 84.88193 | 1.324212
291 | 128.4145 | 0.003768075 |  |  |  | 291 | 128.3657 | 0.003803614 |  |  |  | 291 | 130.5814 | 0.003944482 |  |  |  | 291 | 124.4671 | 0.003723941 |  |  |  | 291 | 126.7228 | 0.003669775 |  |  |  | 291 | 129.8461 | 0.003747757 |  |  |  | 291 | 128.0663 | 2.211934 | 84.82437 | 1.325589
292 | 128.2654 | 0.003763702 |  |  |  | 292 | 128.2942 | 0.003801495 |  |  |  | 292 | 130.4907 | 0.003941743 |  |  |  | 292 | 124.3369 | 0.003720044 |  |  |  | 292 | 126.6425 | 0.00366745 |  |  |  | 292 | 129.7688 | 0.003745527 |  |  |  | 292 | 127.9664 | 2.224595 | 84.75827 | 1.336542
293 | 128.1741 | 0.003761021 |  |  |  | 293 | 128.1964 | 0.003798598 |  |  |  | 293 | 130.4164 | 0.003939497 |  |  |  | 293 | 124.2883 | 0.003718589 |  |  |  | 293 | 126.5768 | 0.003665547 |  |  |  | 293 | 129.6693 | 0.003742655 |  |  |  | 293 | 127.8869 | 2.209984 | 84.70559 | 1.327833
294 | 128.1047 | 0.003758985 |  |  |  | 294 | 128.1293 | 0.003796609 |  |  |  | 294 | 130.3041 | 0.003936104 |  |  |  | 294 | 124.2073 | 0.003716168 |  |  |  | 294 | 126.5031 | 0.003663412 |  |  |  | 294 | 129.5876 | 0.003740297 |  |  |  | 294 | 127.806 | 2.20256 | 84.65207 | 1.325358
295 | 127.9951 | 0.003755769 |  |  |  | 295 | 128.0338 | 0.003793779 |  |  |  | 295 | 130.2242 | 0.003933692 |  |  |  | 295 | 124.1316 | 0.003713902 |  |  |  | 295 | 126.4344 | 0.003661424 |  |  |  | 295 | 129.5013 | 0.003737806 |  |  |  | 295 | 127.7201 | 2.197612 | 84.59515 | 1.322342
296 | 127.9071 | 0.003753187 |  |  |  | 296 | 127.9547 | 0.003791435 |  |  |  | 296 | 130.1487 | 0.003931412 |  |  |  | 296 | 123.962 | 0.003708829 |  |  |  | 296 | 126.3539 | 0.003659091 |  |  |  | 296 | 129.3979 | 0.003734821 |  |  |  | 296 | 127.6207 | 2.224129 | 84.52939 | 1.34449
297 | 127.8046 | 0.003750178 |  |  |  | 297 | 127.8717 | 0.003788974 |  |  |  | 297 | 130.0625 | 0.003928807 |  |  |  | 297 | 123.8671 | 0.003705988 |  |  |  | 297 | 126.2623 | 0.003656438 |  |  |  | 297 | 129.2931 | 0.003731797 |  |  |  | 297 | 127.5269 | 2.224332 | 84.46725 | 1.3471
298 | 127.7315 | 0.003748033 |  |  |  | 298 | 127.7849 | 0.003786403 |  |  |  | 298 | 129.9809 | 0.003926341 |  |  |  | 298 | 123.7868 | 0.003703588 |  |  |  | 298 | 126.1925 | 0.003654419 |  |  |  | 298 | 129.205 | 0.003729253 |  |  |  | 298 | 127.4469 | 2.221547 | 84.41431 | 1.346187
299 | 127.639 | 0.003745319 |  |  |  | 299 | 127.6985 | 0.003783844 |  |  |  | 299 | 129.8995 | 0.003923883 |  |  |  | 299 | 123.6653 | 0.003699951 |  |  |  | 299 | 126.0957 | 0.003651615 |  |  |  | 299 | 129.0926 | 0.003726008 |  |  |  | 299 | 127.3484 | 2.231217 | 84.3491 | 1.355507
300 | 127.5361 | 0.0037423 |  |  |  | 300 | 127.6261 | 0.003781699 |  |  |  | 300 | 129.807 | 0.003921091 |  |  |  | 300 | 123.5891 | 0.003697672 |  |  |  | 300 | 126.024 | 0.003649538 |  |  |  | 300 | 129.0224 | 0.003723982 |  |  |  | 300 | 127.2675 | 2.227387 | 84.29548 | 1.353565
[18 empty] | 306 | 122.7809 | 0.00367349 |  |  |  | 306 | 125.7594 | 0.003641876 |  |  |  | 306 | 128.8639 | 0.003719408
[18 empty] | 307 | 122.9273 | 0.003677872 |  |  |  | 307 | 125.6249 | 0.00363798
[18 empty] | 308 | 122.8105 | 0.003674375 |  |  |  | 308 | 125.5547 | 0.003635947

## 10um_1h
10um_1h
df_MH_MA_VZ_3,8_10µm_1h_5_Lebensdauer_Langzeit | [5 empty] | df_MH_MA_VZ_3,8_10µm_1h_6_Lebensdauer_Langzeit | [5 empty] | df_MH_MA_VZ_3,8_10µm_1h_9_Lebensdauer_Langzeit | [5 empty] | df_MH_MA_VZ_3,8_10µm_1h_10_Lebensdauer_Langzeit | [5 empty] | df_MH_MA_VZ_3,8_10µm_1h_11_Lebensdauer_Langzeit | [5 empty] | df_MH_MA_VZ_3,8_10µm_1h_12_Lebensdauer_Langzeit | [5 empty] | Mittelwert 10µm 1h
Zyklus | spezifische Kapazität C/2 | Ah-Step C/2 | Zyklus | spezifische Kapazität C/10 | Ah-Step C/10 | Zyklus | spezifische Kapazität C/2 | Ah-Step C/2 | Zyklus | spezifische Kapazität C/10 | Ah-Step C/10 | Zyklus | spezifische Kapazität C/2 | Ah-Step C/2 | Zyklus | spezifische Kapazität C/10 | Ah-Step C/10 | Zyklus | spezifische Kapazität C/2 | Ah-Step C/2 | Zyklus | spezifische Kapazität C/10 | Ah-Step C/10 | Zyklus | spezifische Kapazität C/2 | Ah-Step C/2 | Zyklus | spezifische Kapazität C/10 | Ah-Step C/10 | Zyklus | spezifische Kapazität C/2 | Ah-Step C/2 | Zyklus | spezifische Kapazität C/10 | Ah-Step C/10 | Zyklus | spezifische Kapazität C/2 | Std spezifische Kapazität C/2 | SOH C/2 | Std SOH C/2 | Zyklus | spezifische Kapazität C/10 | Std spezifische Kapazität C/10 | SOH C/10 | Std SOH C/10
6 | 148.0451 | 0.004457796 | 1 | 171.9774 | 0.005178423 | 6 | 144.4711 | 0.004239226 | 1 | 170.3857 | 0.004999639 | 6 | 147.7515 | 0.004420586 | 1 | 172.9523 | 0.005174572 | 6 | 148.1415 | 0.004432256 | 1 | 172.9356 | 0.005174072 | 6 | 147.6428 | 0.00436064 | 1 | 173.3583 | 0.005120151 | 6 | 143.6674 | 0.004257018 | 1 | 171.8241 | 0.005091331 | 6 | 146.6199 | 2.00039 | 100 | 0 | 1 | 172.2389 | 1.088335 | 100 | 0
7 | 147.9139 | 0.004453847 | 2 | 171.7309 | 0.005171003 | 7 | 144.3251 | 0.004234941 | 2 | 170.04 | 0.004989495 | 7 | 147.6282 | 0.004416899 | 2 | 172.5503 | 0.005162544 | 7 | 148.0226 | 0.0044287 | 2 | 172.2812 | 0.005154493 | 7 | 147.4931 | 0.00435622 | 2 | 172.765 | 0.005102627 | 7 | 143.3333 | 0.00424712 | 2 | 170.9031 | 0.005064042 | 7 | 146.4527 | 2.065023 | 99.88547 | 0.05847092 | 2 | 171.7117 | 1.056968 | 99.69412 | 0.1428077
8 | 147.7512 | 0.004448947 | 101 | 164.9479 | 0.004966757 | 8 | 144.1248 | 0.004229065 | 101 | 163.6016 | 0.004800572 | 8 | 147.564 | 0.004414979 | 101 | 165.7526 | 0.004959164 | 8 | 148.0744 | 0.004430248 | 101 | 166.455 | 0.004980179 | 8 | 147.4789 | 0.004355799 | 101 | 166.65 | 0.00492202 | 8 | 143.3621 | 0.004247972 | 101 | 162.25 | 0.00480764 | 8 | 146.3926 | 2.076215 | 99.84435 | 0.07365998 | 101 | 164.9428 | 1.726703 | 95.76317 | 0.6708371
9 | 147.6098 | 0.00444469 | 102 | 164.8966 | 0.004965215 | 9 | 143.9667 | 0.004224426 | 102 | 163.4812 | 0.004797042 | 9 | 147.4479 | 0.004411504 | 102 | 165.4446 | 0.00494995 | 9 | 148 | 0.004428023 | 102 | 165.928 | 0.004964411 | 9 | 147.3966 | 0.00435337 | 102 | 166.2274 | 0.004909537 | 9 | 143.2581 | 0.004244892 | 102 | 162.2461 | 0.004807526 | 9 | 146.2799 | 2.08905 | 99.76739 | 0.09375607 | 102 | 164.704 | 1.545369 | 95.62496 | 0.5971144
10 | 147.4567 | 0.004440079 | 151 | 160.828 | 0.004842704 | 10 | 143.7915 | 0.004219284 | 151 | 159.8043 | 0.00468915 | 10 | 147.3299 | 0.004407974 | 151 | 160.8988 | 0.004813941 | 10 | 147.9069 | 0.004425236 | 151 | 161.827 | 0.004841713 | 10 | 147.2617 | 0.004349385 | 151 | 161.967 | 0.004783706 | 10 | 143.0212 | 0.00423787 | 151 | 156.7167 | 0.004643684 | 10 | 146.128 | 2.134076 | 99.66342 | 0.1224583 | 151 | 160.3403 | 1.940296 | 93.09177 | 0.9560606
11 | 147.3655 | 0.004437334 | 152 | 160.9118 | 0.004845225 | 11 | 143.6504 | 0.004215144 | 152 | 159.7915 | 0.004688773 | 11 | 147.2024 | 0.00440416 | 152 | 160.8854 | 0.004813543 | 11 | 147.7947 | 0.004421879 | 152 | 161.7845 | 0.004840443 | 11 | 147.1366 | 0.00434569 | 152 | 161.9142 | 0.004782147 | 11 | 142.8354 | 0.004232367 | 152 | 156.9118 | 0.004649466 | 11 | 145.9975 | 2.161401 | 99.57421 | 0.1352079 | 152 | 160.3665 | 1.856778 | 93.1071 | 0.9105322
12 | 147.2751 | 0.004434613 | 201 | 157.0439 | 0.004728761 | 12 | 143.5142 | 0.004211146 | 201 | 156.1043 | 0.004580579 | 12 | 147.0678 | 0.004400132 | 201 | 156.9322 | 0.004695267 | 12 | 147.6637 | 0.00441796 | 201 | 158.0329 | 0.004728199 | 12 | 146.9974 | 0.004341578 | 201 | 158.125 | 0.004670232 | 12 | 142.6281 | 0.004226224 | 201 | 151.9401 | 0.004502149 | 12 | 145.8577 | 2.188895 | 99.47863 | 0.1488356 | 201 | 156.3631 | 2.293889 | 90.78253 | 1.189612
13 | 147.1506 | 0.004430862 | 202 | 157.2787 | 0.00473583 | 13 | 143.3681 | 0.00420686 | 202 | 156.2035 | 0.00458349 | 13 | 146.9566 | 0.004396804 | 202 | 157.0516 | 0.004698838 | 13 | 147.5522 | 0.004414625 | 202 | 158.084 | 0.004729728 | 13 | 146.8723 | 0.004337885 | 202 | 158.1178 | 0.00467002 | 13 | 142.4591 | 0.004221214 | 202 | 152.8587 | 0.004529367 | 13 | 145.7265 | 2.210229 | 99.38894 | 0.1642969 | 202 | 156.599 | 1.965975 | 90.91982 | 1.002727
14 | 147.0425 | 0.004427608 | 251 | 153.7641 | 0.004630003 | 14 | 143.2421 | 0.004203165 | 251 | 152.7431 | 0.004481953 | 14 | 146.8333 | 0.004393117 | 251 | 153.5307 | 0.004593496 | 14 | 147.4259 | 0.004410846 | 251 | 154.458 | 0.004621241 | 14 | 146.7266 | 0.00433358 | 251 | 154.5672 | 0.004565154 | 14 | 142.2733 | 0.004215712 | 251 | 148.6446 | 0.004404498 | 14 | 145.5906 | 2.228479 | 99.29614 | 0.1764994 | 251 | 152.9513 | 2.212189 | 88.80187 | 1.160006
15 | 146.9443 | 0.004424651 | 252 | 154.1571 | 0.004641835 | 15 | 143.1111 | 0.004199319 | 252 | 152.9888 | 0.00448916 | 15 | 146.7165 | 0.004389621 | 252 | 153.958 | 0.004606279 | 15 | 147.3169 | 0.004407586 | 252 | 154.865 | 0.004633418 | 15 | 146.6348 | 0.004330869 | 252 | 154.988 | 0.004577582 | 15 | 142.0968 | 0.004210482 | 252 | 149.2739 | 0.004423147 | 15 | 145.4701 | 2.255564 | 99.21369 | 0.1953969 | 252 | 153.3718 | 2.132665 | 89.04588 | 1.095031
16 | 146.8459 | 0.004421687 | 301 | 151.0398 | 0.00454797 | 16 | 143.0047 | 0.004196198 | 301 | 149.806 | 0.004395768 | 16 | 146.6117 | 0.004386487 | 301 | 151.0589 | 0.004519544 | 16 | 147.2304 | 0.004404996 | 301 | 151.8567 | 0.004543412 | 16 | 146.5173 | 0.004327398 | 301 | 152.0025 | 0.004489404 | 16 | 141.9307 | 0.004205559 | 301 | 145.6632 | 0.004316156 | 16 | 145.3568 | 2.276818 | 99.13624 | 0.2123712 | 301 | 150.2378 | 2.373442 | 87.22589 | 1.217822
17 | 146.7371 | 0.004418412 | 302 | 151.5629 | 0.004563722 | 17 | 142.881 | 0.004192569 | 302 | 150.1956 | 0.004407201 | 17 | 146.4968 | 0.004383048 | 302 | 151.5862 | 0.004535318 | 17 | 147.1136 | 0.004401503 | 302 | 152.5862 | 0.004565237 | 17 | 146.3991 | 0.004323907 | 302 | 152.4499 | 0.00450262 | 17 | 141.7785 | 0.00420105 | 302 | 146.3462 | 0.004336395 | 17 | 145.2344 | 2.290017 | 99.05263 | 0.2224649 | 302 | 150.7878 | 2.33724 | 87.54508 | 1.18133
18 | 146.65 | 0.00441579 | 351 | 148.7619 | 0.004479381 | 18 | 142.7641 | 0.004189137 | 351 | 147.3302 | 0.00432312 | 18 | 146.3764 | 0.004379446 | 351 | 148.4813 | 0.004442421 | 18 | 147.0116 | 0.00439845 | 351 | 149.7143 | 0.004479313 | 18 | 146.2808 | 0.004320413 | 351 | 149.7213 | 0.00442203 | 18 | 141.5992 | 0.004195735 | 351 | 142.9653 | 0.004236216 | 18 | 145.1137 | 2.31479 | 98.97011 | 0.2413597
19 | 146.5568 | 0.004412983 |  |  |  | 19 | 142.6487 | 0.004185752 | 352 | 147.8219 | 0.004337549 | 19 | 146.2658 | 0.004376136 | 352 | 149.2194 | 0.004464505 | 19 | 146.9337 | 0.00439612 |  |  |  | 19 | 146.1537 | 0.00431666 | 352 | 150.4078 | 0.004442306 | 19 | 141.4341 | 0.004190845 | 352 | 143.9959 | 0.004266753 | 19 | 144.9988 | 2.338371 | 98.89158 | 0.2605642
20 | 146.4728 | 0.004410452 |  |  |  | 20 | 142.5435 | 0.004182666 |  |  |  | 20 | 146.1682 | 0.004373217 |  |  |  | 20 | 146.8279 | 0.004392953 |  |  |  | 20 | 146.049 | 0.004313567 |  |  |  | 20 | 141.2859 | 0.004186454 |  |  |  | 20 | 144.8912 | 2.355106 | 98.81805 | 0.2733659
21 | 146.3593 | 0.004407035 |  |  |  | 21 | 142.446 | 0.004179802 |  |  |  | 21 | 146.0842 | 0.004370704 |  |  |  | 21 | 146.7334 | 0.004390127 |  |  |  | 21 | 145.9674 | 0.004311156 |  |  |  | 21 | 141.136 | 0.004182011 |  |  |  | 21 | 144.7877 | 2.372626 | 98.7473 | 0.2881811
22 | 146.273 | 0.004404438 |  |  |  | 22 | 142.3433 | 0.004176789 |  |  |  | 22 | 146.0372 | 0.004369297 |  |  |  | 22 | 146.7365 | 0.00439022 |  |  |  | 22 | 145.9385 | 0.004310304 |  |  |  | 22 | 141.024 | 0.004178692 |  |  |  | 22 | 144.7254 | 2.408619 | 98.70455 | 0.3150491
23 | 146.1793 | 0.004401615 |  |  |  | 23 | 142.2325 | 0.004173538 |  |  |  | 23 | 145.9926 | 0.004367962 |  |  |  | 23 | 146.7093 | 0.004389408 |  |  |  | 23 | 145.879 | 0.004308548 |  |  |  | 23 | 141.0425 | 0.00417924 |  |  |  | 23 | 144.6725 | 2.397834 | 98.66856 | 0.3065523
24 | 146.1039 | 0.004399344 |  |  |  | 24 | 142.1441 | 0.004170944 |  |  |  | 24 | 145.8984 | 0.004365145 |  |  |  | 24 | 146.6565 | 0.004387826 |  |  |  | 24 | 145.8151 | 0.004306658 |  |  |  | 24 | 140.8959 | 0.004174898 |  |  |  | 24 | 144.5856 | 2.425015 | 98.60908 | 0.3278132
25 | 146.0224 | 0.00439689 |  |  |  | 25 | 142.0347 | 0.004167734 |  |  |  | 25 | 145.7669 | 0.004361211 |  |  |  | 25 | 146.4692 | 0.004382224 |  |  |  | 25 | 145.6458 | 0.004301659 |  |  |  | 25 | 140.7743 | 0.004171293 |  |  |  | 25 | 144.4522 | 2.410749 | 98.51817 | 0.3158183
26 | 145.9282 | 0.004394055 |  |  |  | 26 | 141.9349 | 0.004164805 |  |  |  | 26 | 145.6333 | 0.004357213 |  |  |  | 26 | 146.308 | 0.004377401 |  |  |  | 26 | 145.5036 | 0.004297458 |  |  |  | 26 | 140.5134 | 0.004163562 |  |  |  | 26 | 144.3036 | 2.443032 | 98.41652 | 0.3428637
27 | 145.8447 | 0.004391541 |  |  |  | 27 | 141.838 | 0.004161964 |  |  |  | 27 | 145.5438 | 0.004354536 |  |  |  | 27 | 146.1967 | 0.004374071 |  |  |  | 27 | 145.3548 | 0.004293065 |  |  |  | 27 | 140.3109 | 0.004157561 |  |  |  | 27 | 144.1815 | 2.47118 | 98.33305 | 0.3671372
28 | 145.7537 | 0.0043888 |  |  |  | 28 | 141.7342 | 0.004158915 |  |  |  | 28 | 145.4528 | 0.004351814 |  |  |  | 28 | 146.1415 | 0.004372419 |  |  |  | 28 | 145.2903 | 0.004291159 |  |  |  | 28 | 140.2176 | 0.004154799 |  |  |  | 28 | 144.0984 | 2.482716 | 98.27624 | 0.3752168
29 | 145.6673 | 0.004386197 |  |  |  | 29 | 141.6465 | 0.004156344 |  |  |  | 29 | 145.3535 | 0.004348842 |  |  |  | 29 | 146.0665 | 0.004370174 |  |  |  | 29 | 145.19 | 0.004288196 |  |  |  | 29 | 140.1082 | 0.004151556 |  |  |  | 29 | 144.0053 | 2.489292 | 98.21273 | 0.381974
30 | 145.583 | 0.004383661 |  |  |  | 30 | 141.5752 | 0.004154252 |  |  |  | 30 | 145.0042 | 0.004338392 |  |  |  | 30 | 145.4163 | 0.004350722 |  |  |  | 30 | 144.6734 | 0.004272939 |  |  |  | 30 | 139.4164 | 0.004131059 |  |  |  | 30 | 143.6114 | 2.528106 | 97.94391 | 0.4603833
31 | 145.5066 | 0.004381359 |  |  |  | 31 | 141.4846 | 0.004151593 |  |  |  | 31 | 144.8911 | 0.004335006 |  |  |  | 31 | 145.3091 | 0.004347513 |  |  |  | 31 | 144.5494 | 0.004269277 |  |  |  | 31 | 139.1424 | 0.004122939 |  |  |  | 31 | 143.4805 | 2.583936 | 97.85424 | 0.5100902
88 | 140.5594 | 0.004232396 |  |  |  | 88 | 136.2782 | 0.003998822 |  |  |  | 88 | 139.1718 | 0.004163892 |  |  |  | 88 | 139.9018 | 0.004185732 |  |  |  | 88 | 138.8463 | 0.004100836 |  |  |  | 88 | 132.6663 | 0.003931045 |  |  |  | 88 | 137.904 | 2.953461 | 94.04811 | 0.890231
89 | 140.4732 | 0.004229797 |  |  |  | 89 | 136.1921 | 0.003996295 |  |  |  | 89 | 138.9917 | 0.004158504 |  |  |  | 89 | 139.7488 | 0.004181155 |  |  |  | 89 | 138.5849 | 0.004093116 |  |  |  | 89 | 132.5292 | 0.003926981 |  |  |  | 89 | 137.7533 | 2.943942 | 93.94552 | 0.8995849
90 | 140.3773 | 0.00422691 |  |  |  | 90 | 124.3994 | 0.003650259 |  |  |  | 90 | 138.8689 | 0.004154829 |  |  |  | 90 | 139.6386 | 0.004177856 |  |  |  | 90 | 138.4807 | 0.004090038 |  |  |  | 90 | 132.5792 | 0.003928463 |  |  |  | 90 | 135.724 | 6.206516 | 92.54205 | 3.2645
91 | 140.3063 | 0.004224774 |  |  |  | 91 | 136.201 | 0.003996556 |  |  |  | 91 | 138.7655 | 0.004151734 |  |  |  | 91 | 139.8408 | 0.004183907 |  |  |  | 91 | 138.3553 | 0.004086333 |  |  |  | 91 | 131.3837 | 0.003893039 |  |  |  | 91 | 137.4754 | 3.310015 | 93.75377 | 1.188347
92 | 140.1942 | 0.004221397 |  |  |  | 92 | 136.0069 | 0.003990861 |  |  |  | 92 | 138.8797 | 0.004155151 |  |  |  | 92 | 140.115 | 0.004192112 |  |  |  | 92 | 138.5357 | 0.004091661 |  |  |  | 92 | 131.1689 | 0.003886674 |  |  |  | 92 | 137.4834 | 3.446272 | 93.75794 | 1.24972
93 | 140.1108 | 0.004218888 |  |  |  | 93 | 135.9245 | 0.003988444 |  |  |  | 93 | 138.9071 | 0.00415597 |  |  |  | 93 | 140.0512 | 0.004190202 |  |  |  | 93 | 138.6763 | 0.004095815 |  |  |  | 93 | 131.1064 | 0.003884823 |  |  |  | 93 | 137.4627 | 3.46527 | 93.74359 | 1.252476
94 | 140.0331 | 0.004216547 |  |  |  | 94 | 135.8242 | 0.003985498 |  |  |  | 94 | 138.784 | 0.004152288 |  |  |  | 94 | 140.0147 | 0.004189109 |  |  |  | 94 | 138.6336 | 0.004094553 |  |  |  | 94 | 130.8358 | 0.003876806 |  |  |  | 94 | 137.3542 | 3.543044 | 93.66906 | 1.308569
95 | 139.9382 | 0.004213688 |  |  |  | 95 | 135.7522 | 0.003983387 |  |  |  | 95 | 138.6955 | 0.004149641 |  |  |  | 95 | 139.9367 | 0.004186776 |  |  |  | 95 | 138.551 | 0.004092114 |  |  |  | 95 | 131.5323 | 0.003897442 |  |  |  | 95 | 137.401 | 3.25656 | 93.70278 | 1.094224
96 | 139.8475 | 0.004210959 |  |  |  | 96 | 135.679 | 0.003981239 |  |  |  | 96 | 138.6314 | 0.004147723 |  |  |  | 96 | 139.8468 | 0.004184086 |  |  |  | 96 | 138.455 | 0.00408928 |  |  |  | 96 | 131.5692 | 0.003898535 |  |  |  | 96 | 137.3382 | 3.210743 | 93.66024 | 1.061156
97 | 139.7657 | 0.004208495 |  |  |  | 97 | 135.5699 | 0.003978038 |  |  |  | 97 | 138.5275 | 0.004144614 |  |  |  | 97 | 139.8131 | 0.004183078 |  |  |  | 97 | 138.3811 | 0.004087095 |  |  |  | 97 | 131.4167 | 0.003894017 |  |  |  | 97 | 137.2457 | 3.245299 | 93.59689 | 1.084434
98 | 139.6516 | 0.004205059 |  |  |  | 98 | 135.4868 | 0.003975598 |  |  |  | 98 | 138.3918 | 0.004140555 |  |  |  | 98 | 139.6681 | 0.00417874 |  |  |  | 98 | 138.2882 | 0.004084352 |  |  |  | 98 | 131.3931 | 0.00389332 |  |  |  | 98 | 137.1466 | 3.204502 | 93.52962 | 1.058524
99 | 139.5604 | 0.004202312 |  |  |  | 99 | 135.4014 | 0.003973093 |  |  |  | 99 | 138.2638 | 0.004136723 |  |  |  | 99 | 139.5292 | 0.004174584 |  |  |  | 99 | 138.1759 | 0.004081036 |  |  |  | 99 | 131.3048 | 0.003890702 |  |  |  | 99 | 137.0392 | 3.191041 | 93.4565 | 1.053112
100 | 139.4519 | 0.004199046 |  |  |  | 100 | 135.3037 | 0.003970225 |  |  |  | 100 | 138.1688 | 0.004133882 |  |  |  | 100 | 139.432 | 0.004171676 |  |  |  | 100 | 138.0344 | 0.004076855 |  |  |  | 100 | 131.2409 | 0.003888807 |  |  |  | 100 | 136.9386 | 3.174425 | 93.38797 | 1.042919
106 | 138.9756 | 0.004184705 |  |  |  | 106 | 135.2073 | 0.003967398 |  |  |  | 106 | 137.3697 | 0.004109973 |  |  |  | 106 | 138.4357 | 0.004141868 |  |  |  | 106 | 137.0839 | 0.004048782 |  |  |  | 106 | 130.0872 | 0.003854623 |  |  |  | 106 | 136.1932 | 3.261999 | 92.87988 | 1.205155
107 | 139.0194 | 0.004186025 |  |  |  | 107 | 134.5135 | 0.00394704 |  |  |  | 107 | 137.4084 | 0.004111131 |  |  |  | 107 | 138.4852 | 0.004143347 |  |  |  | 107 | 137.0765 | 0.004048564 |  |  |  | 107 | 130.2514 | 0.003859488 |  |  |  | 107 | 136.1257 | 3.274038 | 92.83292 | 1.129969
108 | 138.9172 | 0.004182946 |  |  |  | 108 | 134.6389 | 0.003950719 |  |  |  | 108 | 137.2919 | 0.004107645 |  |  |  | 108 | 138.5361 | 0.004144871 |  |  |  | 108 | 136.9526 | 0.004044904 |  |  |  | 108 | 130.0894 | 0.003854688 |  |  |  | 108 | 136.071 | 3.294718 | 92.79568 | 1.168018
109 | 138.8106 | 0.004179736 |  |  |  | 109 | 134.5224 | 0.003947299 |  |  |  | 109 | 137.1967 | 0.004104799 |  |  |  | 109 | 138.4652 | 0.004142751 |  |  |  | 109 | 136.8925 | 0.00404313 |  |  |  | 109 | 129.962 | 0.003850912 |  |  |  | 109 | 135.9749 | 3.311894 | 92.72996 | 1.176913
110 | 138.6994 | 0.004176389 |  |  |  | 110 | 134.4209 | 0.003944321 |  |  |  | 110 | 137.055 | 0.004100557 |  |  |  | 110 | 138.2881 | 0.004137452 |  |  |  | 110 | 136.8386 | 0.004041539 |  |  |  | 110 | 129.6998 | 0.003843143 |  |  |  | 110 | 135.8336 | 3.357354 | 92.63332 | 1.213073
111 | 138.5912 | 0.00417313 |  |  |  | 111 | 134.3109 | 0.003941093 |  |  |  | 111 | 136.9289 | 0.004096785 |  |  |  | 111 | 138.2124 | 0.004135188 |  |  |  | 111 | 136.6822 | 0.004036919 |  |  |  | 111 | 129.4464 | 0.003835635 |  |  |  | 111 | 135.6953 | 3.411259 | 92.53866 | 1.255108
112 | 138.4758 | 0.004169655 |  |  |  | 112 | 134.2199 | 0.003938425 |  |  |  | 112 | 136.8213 | 0.004093567 |  |  |  | 112 | 138.0266 | 0.004129628 |  |  |  | 112 | 136.6101 | 0.004034789 |  |  |  | 112 | 129.4219 | 0.00383491 |  |  |  | 112 | 135.5959 | 3.368795 | 92.47116 | 1.227223
113 | 138.3458 | 0.004165739 |  |  |  | 113 | 134.1181 | 0.003935438 |  |  |  | 113 | 136.6851 | 0.004089492 |  |  |  | 113 | 137.9129 | 0.004126227 |  |  |  | 113 | 136.4306 | 0.004029489 |  |  |  | 113 | 129.3558 | 0.003832951 |  |  |  | 113 | 135.4747 | 3.342102 | 92.3887 | 1.213224
114 | 138.2556 | 0.004163026 |  |  |  | 114 | 134.0137 | 0.003932375 |  |  |  | 114 | 136.5438 | 0.004085264 |  |  |  | 114 | 137.7666 | 0.004121848 |  |  |  | 114 | 136.2534 | 0.004024255 |  |  |  | 114 | 129.2265 | 0.003829118 |  |  |  | 114 | 135.3433 | 3.34087 | 92.29909 | 1.218571
115 | 138.1424 | 0.004159617 |  |  |  | 115 | 133.91 | 0.003929331 |  |  |  | 115 | 136.4025 | 0.004081037 |  |  |  | 115 | 137.6526 | 0.004118437 |  |  |  | 115 | 136.1448 | 0.004021046 |  |  |  | 115 | 129.0078 | 0.003822641 |  |  |  | 115 | 135.21 | 3.37692 | 92.20799 | 1.247754
116 | 138.061 | 0.004157166 |  |  |  | 116 | 133.8071 | 0.00392631 |  |  |  | 116 | 136.2922 | 0.004077735 |  |  |  | 116 | 137.605 | 0.004117013 |  |  |  | 116 | 136.0276 | 0.004017586 |  |  |  | 116 | 128.8971 | 0.003819358 |  |  |  | 116 | 135.115 | 3.390315 | 92.14307 | 1.257388
117 | 137.9475 | 0.004153746 |  |  |  | 117 | 133.7027 | 0.003923247 |  |  |  | 117 | 136.2175 | 0.004075501 |  |  |  | 117 | 137.4754 | 0.004113136 |  |  |  | 117 | 136.0046 | 0.004016907 |  |  |  | 117 | 128.593 | 0.003810347 |  |  |  | 117 | 134.9901 | 3.465238 | 92.05737 | 1.309499
118 | 137.8522 | 0.004150878 |  |  |  | 118 | 133.6061 | 0.003920415 |  |  |  | 118 | 136.0802 | 0.004071393 |  |  |  | 118 | 137.3719 | 0.004110039 |  |  |  | 118 | 135.8831 | 0.004013318 |  |  |  | 118 | 128.4188 | 0.003805187 |  |  |  | 118 | 134.8687 | 3.48881 | 91.97445 | 1.330092
119 | 137.7478 | 0.004147733 |  |  |  | 119 | 133.5201 | 0.00391789 |  |  |  | 119 | 135.9712 | 0.004068131 |  |  |  | 119 | 137.2485 | 0.004106347 |  |  |  | 119 | 135.703 | 0.004007998 |  |  |  | 119 | 128.2902 | 0.003801376 |  |  |  | 119 | 134.7468 | 3.489118 | 91.89133 | 1.336489
120 | 137.6575 | 0.004145015 |  |  |  | 120 | 133.4184 | 0.003914905 |  |  |  | 120 | 135.8345 | 0.004064044 |  |  |  | 120 | 137.1385 | 0.004103057 |  |  |  | 120 | 135.5653 | 0.004003932 |  |  |  | 120 | 128.1646 | 0.003797656 |  |  |  | 120 | 134.6298 | 3.494369 | 91.81154 | 1.34381
121 | 137.5744 | 0.004142513 |  |  |  | 121 | 133.3302 | 0.003912317 |  |  |  | 121 | 135.7347 | 0.004061055 |  |  |  | 121 | 137.061 | 0.004100739 |  |  |  | 121 | 135.5173 | 0.004002513 |  |  |  | 121 | 128.2511 | 0.003800218 |  |  |  | 121 | 134.5781 | 3.433672 | 91.77665 | 1.298722
122 | 137.4727 | 0.004139451 |  |  |  | 122 | 133.2319 | 0.003909434 |  |  |  | 122 | 135.6341 | 0.004058047 |  |  |  | 122 | 136.9593 | 0.004097696 |  |  |  | 122 | 135.3931 | 0.003998845 |  |  |  | 122 | 127.9354 | 0.003790863 |  |  |  | 122 | 134.4378 | 3.51135 | 91.68043 | 1.357196
123 | 137.3642 | 0.004136184 |  |  |  | 123 | 133.1415 | 0.003906781 |  |  |  | 123 | 135.5296 | 0.004054919 |  |  |  | 123 | 136.8563 | 0.004094613 |  |  |  | 123 | 135.3127 | 0.003996472 |  |  |  | 123 | 127.7879 | 0.003786493 |  |  |  | 123 | 134.332 | 3.527174 | 91.60822 | 1.370009
124 | 137.246 | 0.004132624 |  |  |  | 124 | 133.045 | 0.003903948 |  |  |  | 124 | 135.4057 | 0.004051214 |  |  |  | 124 | 136.7293 | 0.004090815 |  |  |  | 124 | 135.1825 | 0.003992625 |  |  |  | 124 | 127.6443 | 0.003782236 |  |  |  | 124 | 134.2088 | 3.532879 | 91.52415 | 1.378116
125 | 137.1561 | 0.004129918 |  |  |  | 125 | 132.9568 | 0.003901362 |  |  |  | 125 | 135.2609 | 0.00404688 |  |  |  | 125 | 136.591 | 0.004086675 |  |  |  | 125 | 135.0755 | 0.003989465 |  |  |  | 125 | 127.5261 | 0.003778735 |  |  |  | 125 | 134.0944 | 3.531762 | 91.44618 | 1.382165
126 | 137.0306 | 0.004126137 |  |  |  | 126 | 132.8583 | 0.003898471 |  |  |  | 126 | 135.1565 | 0.004043758 |  |  |  | 126 | 136.4338 | 0.004081971 |  |  |  | 126 | 134.8984 | 0.003984234 |  |  |  | 126 | 127.4123 | 0.003775364 |  |  |  | 126 | 133.965 | 3.519813 | 91.35802 | 1.379195
127 | 136.9628 | 0.004124098 |  |  |  | 127 | 132.7589 | 0.003895554 |  |  |  | 127 | 135.0272 | 0.004039887 |  |  |  | 127 | 136.3916 | 0.004080709 |  |  |  | 127 | 134.8513 | 0.003982842 |  |  |  | 127 | 127.2737 | 0.003771257 |  |  |  | 127 | 133.8776 | 3.548831 | 91.29819 | 1.398169
128 | 136.8653 | 0.004121161 |  |  |  | 128 | 132.6528 | 0.003892441 |  |  |  | 128 | 134.9457 | 0.00403745 |  |  |  | 128 | 136.251 | 0.004076504 |  |  |  | 128 | 134.6943 | 0.003978205 |  |  |  | 128 | 127.0862 | 0.0037657 |  |  |  | 128 | 133.7492 | 3.574678 | 91.21049 | 1.419422
129 | 136.7632 | 0.004118086 |  |  |  | 129 | 132.5652 | 0.003889869 |  |  |  | 129 | 134.7999 | 0.004033087 |  |  |  | 129 | 136.1489 | 0.004073448 |  |  |  | 129 | 134.6033 | 0.003975517 |  |  |  | 129 | 127.0101 | 0.003763447 |  |  |  | 129 | 133.6484 | 3.561787 | 91.14185 | 1.4135
130 | 136.6678 | 0.004115213 |  |  |  | 130 | 132.4771 | 0.003887286 |  |  |  | 130 | 134.6957 | 0.00402997 |  |  |  | 130 | 136.0361 | 0.004070073 |  |  |  | 130 | 134.4729 | 0.003971668 |  |  |  | 130 | 126.7865 | 0.003756821 |  |  |  | 130 | 133.5227 | 3.604345 | 91.05586 | 1.447717
131 | 136.5733 | 0.004112368 |  |  |  | 131 | 132.3824 | 0.003884506 |  |  |  | 131 | 134.5744 | 0.004026342 |  |  |  | 131 | 135.9068 | 0.004066205 |  |  |  | 131 | 134.3812 | 0.003968959 |  |  |  | 131 | 126.5864 | 0.003750891 |  |  |  | 131 | 133.4007 | 3.637484 | 90.97249 | 1.474104
132 | 136.4565 | 0.00410885 |  |  |  | 132 | 132.2887 | 0.003881757 |  |  |  | 132 | 134.4403 | 0.004022328 |  |  |  | 132 | 135.8012 | 0.004063045 |  |  |  | 132 | 134.2805 | 0.003965984 |  |  |  | 132 | 126.4891 | 0.003748007 |  |  |  | 132 | 133.2927 | 3.630202 | 90.89885 | 1.471743
133 | 136.365 | 0.004106095 |  |  |  | 133 | 132.1908 | 0.003878885 |  |  |  | 133 | 134.3308 | 0.004019054 |  |  |  | 133 | 135.6571 | 0.004058736 |  |  |  | 133 | 134.1271 | 0.003961454 |  |  |  | 133 | 126.3522 | 0.003743951 |  |  |  | 133 | 133.1705 | 3.635886 | 90.81552 | 1.480117
134 | 136.27 | 0.004103237 |  |  |  | 134 | 132.0888 | 0.003875892 |  |  |  | 134 | 134.1983 | 0.004015088 |  |  |  | 134 | 135.5361 | 0.004055113 |  |  |  | 134 | 133.9956 | 0.00395757 |  |  |  | 134 | 126.2039 | 0.003739557 |  |  |  | 134 | 133.0488 | 3.648421 | 90.73245 | 1.492437
135 | 136.1856 | 0.004100694 |  |  |  | 135 | 131.9994 | 0.003873269 |  |  |  | 135 | 134.0869 | 0.004011756 |  |  |  | 135 | 135.4028 | 0.004051125 |  |  |  | 135 | 133.8801 | 0.003954158 |  |  |  | 135 | 126.0853 | 0.003736044 |  |  |  | 135 | 132.94 | 3.651555 | 90.65828 | 1.498238
136 | 136.0703 | 0.004097223 |  |  |  | 136 | 131.8958 | 0.003870229 |  |  |  | 136 | 133.9825 | 0.004008632 |  |  |  | 136 | 135.3256 | 0.004048817 |  |  |  | 136 | 133.7479 | 0.003950254 |  |  |  | 136 | 125.9303 | 0.003731449 |  |  |  | 136 | 132.8254 | 3.670895 | 90.57998 | 1.513105
137 | 135.9706 | 0.004094222 |  |  |  | 137 | 131.8008 | 0.003867442 |  |  |  | 137 | 133.8579 | 0.004004903 |  |  |  | 137 | 135.2175 | 0.004045581 |  |  |  | 137 | 133.6324 | 0.003946844 |  |  |  | 137 | 125.7622 | 0.003726468 |  |  |  | 137 | 132.7069 | 3.692874 | 90.49904 | 1.53166
138 | 135.8657 | 0.004091061 |  |  |  | 138 | 131.7201 | 0.003865073 |  |  |  | 138 | 133.7468 | 0.004001579 |  |  |  | 138 | 135.0872 | 0.004041682 |  |  |  | 138 | 133.535 | 0.003943966 |  |  |  | 138 | 125.6638 | 0.003723554 |  |  |  | 138 | 132.6031 | 3.685772 | 90.42831 | 1.530404
139 | 135.7879 | 0.004088718 |  |  |  | 139 | 131.6192 | 0.003862111 |  |  |  | 139 | 133.6171 | 0.003997699 |  |  |  | 139 | 134.991 | 0.004038806 |  |  |  | 139 | 133.4278 | 0.0039408 |  |  |  | 139 | 125.5778 | 0.003721004 |  |  |  | 139 | 132.5034 | 3.682846 | 90.36037 | 1.529902
140 | 135.6967 | 0.004085973 |  |  |  | 140 | 131.5255 | 0.003859362 |  |  |  | 140 | 133.5005 | 0.003994213 |  |  |  | 140 | 134.9033 | 0.004036182 |  |  |  | 140 | 133.3351 | 0.003938062 |  |  |  | 140 | 125.3479 | 0.003714193 |  |  |  | 140 | 132.3848 | 3.734047 | 90.27916 | 1.567665
141 | 135.5922 | 0.004082828 |  |  |  | 141 | 131.4239 | 0.00385638 |  |  |  | 141 | 133.3969 | 0.003991112 |  |  |  | 141 | 134.7997 | 0.004033081 |  |  |  | 141 | 133.2067 | 0.003934271 |  |  |  | 141 | 125.1729 | 0.003709006 |  |  |  | 141 | 132.2654 | 3.759493 | 90.19753 | 1.587527
142 | 135.4886 | 0.004079707 |  |  |  | 142 | 131.3378 | 0.003853855 |  |  |  | 142 | 133.2884 | 0.003987864 |  |  |  | 142 | 134.6769 | 0.004029409 |  |  |  | 142 | 133.1059 | 0.003931291 |  |  |  | 142 | 125.0425 | 0.003705142 |  |  |  | 142 | 132.1567 | 3.7661 | 90.12336 | 1.595274
143 | 135.394 | 0.004076859 |  |  |  | 143 | 131.2373 | 0.003850907 |  |  |  | 143 | 133.1498 | 0.003983717 |  |  |  | 143 | 134.5567 | 0.00402581 |  |  |  | 143 | 132.9703 | 0.003927287 |  |  |  | 143 | 124.8951 | 0.003700777 |  |  |  | 143 | 132.0339 | 3.778179 | 90.03956 | 1.607558
144 | 135.3012 | 0.004074065 |  |  |  | 144 | 131.1484 | 0.003848296 |  |  |  | 144 | 133.048 | 0.003980674 |  |  |  | 144 | 134.4709 | 0.004023244 |  |  |  | 144 | 132.8597 | 0.003924019 |  |  |  | 144 | 124.7646 | 0.003696907 |  |  |  | 144 | 131.9321 | 3.791833 | 89.97009 | 1.61895
145 | 135.2013 | 0.004071057 |  |  |  | 145 | 131.0508 | 0.003845433 |  |  |  | 145 | 132.9255 | 0.003977008 |  |  |  | 145 | 134.3271 | 0.004018941 |  |  |  | 145 | 132.7546 | 0.003920916 |  |  |  | 145 | 124.6342 | 0.003693046 |  |  |  | 145 | 131.8156 | 3.795817 | 89.89061 | 1.62487
146 | 135.1118 | 0.004068363 |  |  |  | 146 | 130.9606 | 0.003842786 |  |  |  | 146 | 132.842 | 0.003974509 |  |  |  | 146 | 134.2243 | 0.004015867 |  |  |  | 146 | 132.6125 | 0.003916721 |  |  |  | 146 | 124.4925 | 0.003688847 |  |  |  | 146 | 131.7073 | 3.811657 | 89.81667 | 1.638532
147 | 135.009 | 0.004065266 |  |  |  | 147 | 130.8828 | 0.003840504 |  |  |  | 147 | 132.6972 | 0.003970178 |  |  |  | 147 | 134.112 | 0.004012507 |  |  |  | 147 | 132.4971 | 0.003913311 |  |  |  | 147 | 124.4136 | 0.003686509 |  |  |  | 147 | 131.602 | 3.797331 | 89.74497 | 1.633646
148 | 134.9129 | 0.004062372 |  |  |  | 148 | 130.7838 | 0.003837597 |  |  |  | 148 | 132.6024 | 0.003967342 |  |  |  | 148 | 134.009 | 0.004009426 |  |  |  | 148 | 132.3962 | 0.003910332 |  |  |  | 148 | 124.1951 | 0.003680033 |  |  |  | 148 | 131.4832 | 3.842789 | 89.6637 | 1.666469
149 | 134.8281 | 0.004059817 |  |  |  | 149 | 130.6933 | 0.003834944 |  |  |  | 149 | 132.4785 | 0.003963633 |  |  |  | 149 | 133.8952 | 0.004006019 |  |  |  | 149 | 132.2691 | 0.003906577 |  |  |  | 149 | 124.0923 | 0.003676987 |  |  |  | 149 | 131.3761 | 3.841738 | 89.59065 | 1.669293
150 | 134.7499 | 0.004057464 |  |  |  | 150 | 130.5844 | 0.003831748 |  |  |  | 150 | 132.3602 | 0.003960093 |  |  |  | 150 | 133.4616 | 0.003993046 |  |  |  | 150 | 132.1703 | 0.00390366 |  |  |  | 150 | 123.8883 | 0.003670943 |  |  |  | 150 | 131.2024 | 3.843014 | 89.47235 | 1.680704
156 | 134.5245 | 0.004050678 |  |  |  | 156 | 130.492 | 0.003829035 |  |  |  | 156 | 131.9345 | 0.003947357 |  |  |  | 156 | 133.1622 | 0.00398409 |  |  |  | 156 | 131.5799 | 0.003886221 |  |  |  | 156 | 123.4705 | 0.003658562 |  |  |  | 156 | 130.8606 | 3.876666 | 89.23949 | 1.740023
157 | 134.5615 | 0.00405179 |  |  |  | 157 | 130.0061 | 0.00381478 |  |  |  | 157 | 131.9897 | 0.003949008 |  |  |  | 157 | 133.2929 | 0.003988 |  |  |  | 157 | 131.6351 | 0.003887852 |  |  |  | 157 | 123.3925 | 0.003656253 |  |  |  | 157 | 130.813 | 3.949073 | 89.20572 | 1.736557
158 | 134.4065 | 0.004047124 |  |  |  | 158 | 130.1122 | 0.003817892 |  |  |  | 158 | 131.8259 | 0.003944108 |  |  |  | 158 | 133.1493 | 0.003983703 |  |  |  | 158 | 131.4598 | 0.003882675 |  |  |  | 158 | 123.2719 | 0.003652679 |  |  |  | 158 | 130.7043 | 3.926934 | 89.1321 | 1.746854
159 | 134.2543 | 0.004042539 |  |  |  | 159 | 129.977 | 0.003813923 |  |  |  | 159 | 131.6555 | 0.003939011 |  |  |  | 159 | 132.9997 | 0.003979228 |  |  |  | 159 | 131.3439 | 0.00387925 |  |  |  | 159 | 123.1549 | 0.003649211 |  |  |  | 159 | 130.5642 | 3.913821 | 89.03664 | 1.739501
160 | 134.1219 | 0.004038554 |  |  |  | 160 | 129.8601 | 0.003810495 |  |  |  | 160 | 131.5009 | 0.003934384 |  |  |  | 160 | 132.8656 | 0.003975214 |  |  |  | 160 | 131.1771 | 0.003874326 |  |  |  | 160 | 122.936 | 0.003642726 |  |  |  | 160 | 130.4103 | 3.943335 | 88.93151 | 1.7644
161 | 133.9863 | 0.004034472 |  |  |  | 161 | 129.7312 | 0.003806712 |  |  |  | 161 | 131.3429 | 0.003929657 |  |  |  | 161 | 132.733 | 0.003971247 |  |  |  | 161 | 131.0139 | 0.003869506 |  |  |  | 161 | 122.7335 | 0.003636724 |  |  |  | 161 | 130.2568 | 3.966619 | 88.82672 | 1.783719
162 | 133.8788 | 0.004031233 |  |  |  | 162 | 129.6189 | 0.003803416 |  |  |  | 162 | 131.2181 | 0.003925924 |  |  |  | 162 | 132.6434 | 0.003968568 |  |  |  | 162 | 130.9258 | 0.003866902 |  |  |  | 162 | 122.6059 | 0.003632943 |  |  |  | 162 | 130.1485 | 3.976414 | 88.75275 | 1.790188
163 | 133.7602 | 0.004027662 |  |  |  | 163 | 129.4993 | 0.003799909 |  |  |  | 163 | 131.1006 | 0.003922408 |  |  |  | 163 | 132.5492 | 0.00396575 |  |  |  | 163 | 130.7976 | 0.003863117 |  |  |  | 163 | 122.5163 | 0.003630291 |  |  |  | 163 | 130.0372 | 3.968186 | 88.67691 | 1.784656
164 | 133.651 | 0.004024376 |  |  |  | 164 | 129.4041 | 0.003797115 |  |  |  | 164 | 130.9917 | 0.003919149 |  |  |  | 164 | 132.4511 | 0.003962815 |  |  |  | 164 | 130.7123 | 0.003860596 |  |  |  | 164 | 122.3564 | 0.003625552 |  |  |  | 164 | 129.9278 | 3.989401 | 88.60213 | 1.800359
165 | 133.5194 | 0.004020413 |  |  |  | 165 | 129.2919 | 0.003793821 |  |  |  | 165 | 130.8904 | 0.003916121 |  |  |  | 165 | 132.3548 | 0.003959933 |  |  |  | 165 | 130.6197 | 0.003857862 |  |  |  | 165 | 122.2676 | 0.003622919 |  |  |  | 165 | 129.824 | 3.980312 | 88.53135 | 1.793321
166 | 133.4079 | 0.004017054 |  |  |  | 166 | 129.1961 | 0.003791009 |  |  |  | 166 | 130.7611 | 0.003912251 |  |  |  | 166 | 132.194 | 0.003955121 |  |  |  | 166 | 130.496 | 0.003854209 |  |  |  | 166 | 122.0229 | 0.00361567 |  |  |  | 166 | 129.6797 | 4.022853 | 88.4327 | 1.827613
167 | 133.3018 | 0.004013859 |  |  |  | 167 | 129.0847 | 0.003787743 |  |  |  | 167 | 130.6165 | 0.003907926 |  |  |  | 167 | 132.0916 | 0.003952058 |  |  |  | 167 | 130.3583 | 0.003850141 |  |  |  | 167 | 121.9167 | 0.003612523 |  |  |  | 167 | 129.5616 | 4.020175 | 88.35222 | 1.828073
168 | 133.215 | 0.004011246 |  |  |  | 168 | 128.9717 | 0.003784427 |  |  |  | 168 | 130.4927 | 0.003904221 |  |  |  | 168 | 131.9861 | 0.003948902 |  |  |  | 168 | 130.2099 | 0.003845759 |  |  |  | 168 | 121.759 | 0.003607849 |  |  |  | 168 | 129.4391 | 4.041082 | 88.26853 | 1.844519
169 | 133.1133 | 0.004008183 |  |  |  | 169 | 128.8622 | 0.003781211 |  |  |  | 169 | 130.3928 | 0.003901231 |  |  |  | 169 | 131.5056 | 0.003934524 |  |  |  | 169 | 130.12 | 0.003843104 |  |  |  | 169 | 121.5897 | 0.003602834 |  |  |  | 169 | 129.2639 | 4.022539 | 88.14932 | 1.842354
170 | 133.0042 | 0.004004898 |  |  |  | 170 | 128.758 | 0.003778156 |  |  |  | 170 | 130.1524 | 0.003894038 |  |  |  | 170 | 131.3716 | 0.003930517 |  |  |  | 170 | 129.811 | 0.003833977 |  |  |  | 170 | 121.5029 | 0.003600261 |  |  |  | 170 | 129.1 | 3.996215 | 88.03789 | 1.836609
171 | 132.9038 | 0.004001876 |  |  |  | 171 | 128.6698 | 0.003775568 |  |  |  | 171 | 129.9797 | 0.003888872 |  |  |  | 171 | 131.2342 | 0.003926405 |  |  |  | 171 | 129.5856 | 0.00382732 |  |  |  | 171 | 121.4504 | 0.003598706 |  |  |  | 171 | 128.9706 | 3.9657 | 87.94994 | 1.825099
172 | 132.7864 | 0.003998341 |  |  |  | 172 | 128.5826 | 0.003773008 |  |  |  | 172 | 129.8328 | 0.003884478 |  |  |  | 172 | 131.1031 | 0.003922485 |  |  |  | 172 | 129.4828 | 0.003824284 |  |  |  | 172 | 121.323 | 0.003594931 |  |  |  | 172 | 128.8518 | 3.966494 | 87.86897 | 1.830088
173 | 132.6687 | 0.003994795 |  |  |  | 173 | 128.4661 | 0.00376959 |  |  |  | 173 | 129.7205 | 0.003881118 |  |  |  | 173 | 131.2133 | 0.003925779 |  |  |  | 173 | 129.407 | 0.003822046 |  |  |  | 173 | 121.2625 | 0.003593139 |  |  |  | 173 | 128.7897 | 3.973172 | 87.82642 | 1.826984
174 | 132.5786 | 0.003992082 |  |  |  | 174 | 128.3785 | 0.00376702 |  |  |  | 174 | 129.6509 | 0.003879036 |  |  |  | 174 | 131.1767 | 0.003924685 |  |  |  | 174 | 129.2147 | 0.003816366 |  |  |  | 174 | 120.9945 | 0.003585198 |  |  |  | 174 | 128.6657 | 4.045163 | 87.74141 | 1.878629
175 | 132.4772 | 0.003989031 |  |  |  | 175 | 128.269 | 0.003763806 |  |  |  | 175 | 129.6183 | 0.003878059 |  |  |  | 175 | 131.1218 | 0.003923043 |  |  |  | 175 | 129.3193 | 0.003819455 |  |  |  | 175 | 120.8841 | 0.003581925 |  |  |  | 175 | 128.615 | 4.064239 | 87.7065 | 1.88119
176 | 132.3703 | 0.003985813 |  |  |  | 176 | 128.1534 | 0.003760414 |  |  |  | 176 | 129.5308 | 0.003875442 |  |  |  | 176 | 131.0187 | 0.003919958 |  |  |  | 176 | 129.2534 | 0.00381751 |  |  |  | 176 | 120.7232 | 0.003577157 |  |  |  | 176 | 128.5083 | 4.087848 | 87.63356 | 1.895374
177 | 132.272 | 0.003982851 |  |  |  | 177 | 128.0606 | 0.00375769 |  |  |  | 177 | 129.4331 | 0.003872518 |  |  |  | 177 | 130.9431 | 0.003917695 |  |  |  | 177 | 129.1856 | 0.003815505 |  |  |  | 177 | 120.2474 | 0.003563058 |  |  |  | 177 | 128.3569 | 4.235881 | 87.52939 | 1.997931
178 | 132.1876 | 0.003980311 |  |  |  | 178 | 127.962 | 0.003754798 |  |  |  | 178 | 129.3119 | 0.003868891 |  |  |  | 178 | 130.8975 | 0.003916331 |  |  |  | 178 | 129.0756 | 0.003812256 |  |  |  | 178 | 119.873 | 0.003551965 |  |  |  | 178 | 128.2179 | 4.349117 | 87.43387 | 2.077038
179 | 132.0765 | 0.003976965 |  |  |  | 179 | 127.8619 | 0.003751862 |  |  |  | 179 | 129.2381 | 0.003866684 |  |  |  | 179 | 130.7834 | 0.003912919 |  |  |  | 179 | 128.9905 | 0.003809743 |  |  |  | 179 | 119.7484 | 0.003548273 |  |  |  | 179 | 128.1165 | 4.356745 | 87.3646 | 2.082225
180 | 131.9745 | 0.003973892 |  |  |  | 180 | 127.7638 | 0.003748983 |  |  |  | 180 | 129.1494 | 0.003864031 |  |  |  | 180 | 130.6929 | 0.003910212 |  |  |  | 180 | 128.9267 | 0.003807858 |  |  |  | 180 | 119.6904 | 0.003546554 |  |  |  | 180 | 128.0329 | 4.343442 | 87.30768 | 2.072131
181 | 131.8864 | 0.003971242 |  |  |  | 181 | 127.6562 | 0.003745824 |  |  |  | 181 | 129.0439 | 0.003860874 |  |  |  | 181 | 130.5651 | 0.003906387 |  |  |  | 181 | 128.8007 | 0.003804139 |  |  |  | 181 | 119.4625 | 0.003539801 |  |  |  | 181 | 127.9025 | 4.390123 | 87.21841 | 2.106249
182 | 131.7899 | 0.003968334 |  |  |  | 182 | 127.5766 | 0.003743488 |  |  |  | 182 | 128.9088 | 0.003856831 |  |  |  | 182 | 130.4688 | 0.003903507 |  |  |  | 182 | 128.6762 | 0.003800462 |  |  |  | 182 | 119.6204 | 0.003544481 |  |  |  | 182 | 127.8401 | 4.289167 | 87.17655 | 2.039701
183 | 131.7027 | 0.00396571 |  |  |  | 183 | 127.4579 | 0.003740006 |  |  |  | 183 | 128.8013 | 0.003853614 |  |  |  | 183 | 130.3182 | 0.003899 |  |  |  | 183 | 128.5704 | 0.003797336 |  |  |  | 183 | 119.6041 | 0.003543997 |  |  |  | 183 | 127.7424 | 4.25298 | 87.11013 | 2.015157
184 | 131.5991 | 0.003962589 |  |  |  | 184 | 127.3534 | 0.003736939 |  |  |  | 184 | 128.6958 | 0.00385046 |  |  |  | 184 | 130.2967 | 0.003898357 |  |  |  | 184 | 128.4466 | 0.00379368 |  |  |  | 184 | 119.5474 | 0.003542317 |  |  |  | 184 | 127.6565 | 4.244267 | 87.05155 | 2.008115
185 | 131.5092 | 0.003959882 |  |  |  | 185 | 127.2671 | 0.003734406 |  |  |  | 185 | 128.5794 | 0.003846978 |  |  |  | 185 | 130.1692 | 0.003894542 |  |  |  | 185 | 128.3614 | 0.003791163 |  |  |  | 185 | 119.3964 | 0.003537842 |  |  |  | 185 | 127.5471 | 4.26181 | 86.97685 | 2.022844
186 | 131.4191 | 0.003957169 |  |  |  | 186 | 127.1704 | 0.003731571 |  |  |  | 186 | 128.4888 | 0.003844266 |  |  |  | 186 | 130.0689 | 0.003891542 |  |  |  | 186 | 128.2363 | 0.003787468 |  |  |  | 186 | 119.3486 | 0.003536426 |  |  |  | 186 | 127.4553 | 4.243141 | 86.91439 | 2.011144
187 | 131.3034 | 0.003953686 |  |  |  | 187 | 127.0604 | 0.003728343 |  |  |  | 187 | 128.382 | 0.003841071 |  |  |  | 187 | 129.9725 | 0.003888657 |  |  |  | 187 | 128.1339 | 0.003784444 |  |  |  | 187 | 119.2835 | 0.003534499 |  |  |  | 187 | 127.356 | 4.227009 | 86.84669 | 1.999931
188 | 131.2102 | 0.00395088 |  |  |  | 188 | 126.9814 | 0.003726024 |  |  |  | 188 | 128.2846 | 0.003838158 |  |  |  | 188 | 129.849 | 0.003884961 |  |  |  | 188 | 128.0349 | 0.003781521 |  |  |  | 188 | 119.1758 | 0.003531308 |  |  |  | 188 | 127.256 | 4.228204 | 86.77853 | 2.003645
189 | 131.1007 | 0.003947584 |  |  |  | 189 | 126.8814 | 0.003723089 |  |  |  | 189 | 128.1828 | 0.00383511 |  |  |  | 189 | 129.6917 | 0.003880256 |  |  |  | 189 | 127.9367 | 0.00377862 |  |  |  | 189 | 119.0653 | 0.003528031 |  |  |  | 189 | 127.1431 | 4.223481 | 86.70156 | 2.002548
190 | 131.0178 | 0.003945085 |  |  |  | 190 | 126.795 | 0.003720556 |  |  |  | 190 | 128.0631 | 0.003831531 |  |  |  | 190 | 129.6183 | 0.003878059 |  |  |  | 190 | 127.8294 | 0.00377545 |  |  |  | 190 | 118.9002 | 0.00352314 |  |  |  | 190 | 127.0373 | 4.253394 | 86.62924 | 2.025133
191 | 130.9408 | 0.003942767 |  |  |  | 191 | 126.7042 | 0.00371789 |  |  |  | 191 | 127.9542 | 0.003828272 |  |  |  | 191 | 129.4731 | 0.003873715 |  |  |  | 191 | 127.7023 | 0.003771696 |  |  |  | 191 | 118.828 | 0.003521001 |  |  |  | 191 | 126.9338 | 4.240109 | 86.55874 | 2.01945
192 | 130.8401 | 0.003939735 |  |  |  | 192 | 126.5974 | 0.003714756 |  |  |  | 192 | 127.8526 | 0.003825232 |  |  |  | 192 | 129.0823 | 0.003862022 |  |  |  | 192 | 127.5501 | 0.003767201 |  |  |  | 192 | 118.6276 | 0.003515064 |  |  |  | 192 | 126.7583 | 4.243116 | 86.43924 | 2.031348
193 | 130.758 | 0.003937262 |  |  |  | 193 | 126.5122 | 0.003712255 |  |  |  | 193 | 127.6244 | 0.003818402 |  |  |  | 193 | 128.9456 | 0.003857933 |  |  |  | 193 | 127.4516 | 0.003764291 |  |  |  | 193 | 118.4356 | 0.003509373 |  |  |  | 193 | 126.6212 | 4.271485 | 86.34564 | 2.057606
194 | 130.6538 | 0.003934126 |  |  |  | 194 | 126.4192 | 0.003709527 |  |  |  | 194 | 127.4487 | 0.003813148 |  |  |  | 194 | 128.782 | 0.003853037 |  |  |  | 194 | 127.1254 | 0.003754658 |  |  |  | 194 | 118.3627 | 0.003507213 |  |  |  | 194 | 126.4653 | 4.24188 | 86.23969 | 2.049237
195 | 130.5313 | 0.003930437 |  |  |  | 195 | 126.3352 | 0.003707062 |  |  |  | 195 | 127.34 | 0.003809895 |  |  |  | 195 | 128.6596 | 0.003849376 |  |  |  | 195 | 126.9795 | 0.003750349 |  |  |  | 195 | 118.3202 | 0.003505954 |  |  |  | 195 | 126.361 | 4.21121 | 86.16877 | 2.032599
196 | 130.4469 | 0.003927895 |  |  |  | 196 | 126.227 | 0.003703888 |  |  |  | 196 | 127.2289 | 0.00380657 |  |  |  | 196 | 128.8441 | 0.003854896 |  |  |  | 196 | 126.8625 | 0.003746894 |  |  |  | 196 | 118.1476 | 0.003500839 |  |  |  | 196 | 126.2928 | 4.273533 | 86.12178 | 2.068048
197 | 130.3651 | 0.003925432 |  |  |  | 197 | 126.1434 | 0.003701435 |  |  |  | 197 | 127.1187 | 0.003803274 |  |  |  | 197 | 128.7667 | 0.003852579 |  |  |  | 197 | 126.738 | 0.003743217 |  |  |  | 197 | 118.0296 | 0.003497345 |  |  |  | 197 | 126.1936 | 4.285482 | 86.05406 | 2.078655
198 | 130.2619 | 0.003922326 |  |  |  | 198 | 126.0393 | 0.003698379 |  |  |  | 198 | 127.131 | 0.003803642 |  |  |  | 198 | 128.6696 | 0.003849674 |  |  |  | 198 | 126.78 | 0.003744456 |  |  |  | 198 | 117.8955 | 0.003493369 |  |  |  | 198 | 126.1295 | 4.307256 | 86.01006 | 2.086036
199 | 130.1755 | 0.003919725 |  |  |  | 199 | 125.9224 | 0.003694951 |  |  |  | 199 | 127.0911 | 0.003802449 |  |  |  | 199 | 128.7055 | 0.003850749 |  |  |  | 199 | 126.7064 | 0.003742282 |  |  |  | 199 | 117.753 | 0.003489149 |  |  |  | 199 | 126.059 | 4.346078 | 85.96157 | 2.105867
200 | 130.0896 | 0.003917138 |  |  |  | 200 | 125.8419 | 0.003692587 |  |  |  | 200 | 126.9678 | 0.003798759 |  |  |  | 200 | 128.676 | 0.003849868 |  |  |  | 200 | 126.7013 | 0.003742132 |  |  |  | 200 | 117.6484 | 0.003486049 |  |  |  | 200 | 125.9875 | 4.360913 | 85.91267 | 2.114412
206 | 130.4035 | 0.003926589 |  |  |  | 206 | 125.7524 | 0.003689962 |  |  |  | 206 | 127.2016 | 0.003805753 |  |  |  | 206 | 128.3049 | 0.003838765 |  |  |  | 206 | 126.6522 | 0.003740681 |  |  |  | 206 | 119.2891 | 0.003534663 |  |  |  | 206 | 126.2673 | 3.7747 | 86.10708 | 1.708857
207 | 130.3759 | 0.003925758 |  |  |  | 207 | 125.6343 | 0.003686495 |  |  |  | 207 | 126.7231 | 0.003791438 |  |  |  | 207 | 128.339 | 0.003839784 |  |  |  | 207 | 126.5548 | 0.003737804 |  |  |  | 207 | 118.2435 | 0.003503681 |  |  |  | 207 | 125.9784 | 4.141127 | 85.90792 | 1.966489
208 | 130.1787 | 0.003919819 |  |  |  | 208 | 125.7044 | 0.003688554 |  |  |  | 208 | 126.9624 | 0.003798597 |  |  |  | 208 | 128.423 | 0.003842298 |  |  |  | 208 | 126.4021 | 0.003733294 |  |  |  | 208 | 117.7579 | 0.003489294 |  |  |  | 208 | 125.9048 | 4.298483 | 85.85669 | 2.075297
209 | 130.017 | 0.00391495 |  |  |  | 209 | 125.5503 | 0.003684031 |  |  |  | 209 | 126.7435 | 0.003792048 |  |  |  | 209 | 128.3951 | 0.003841462 |  |  |  | 209 | 126.223 | 0.003728006 |  |  |  | 209 | 117.441 | 0.003479901 |  |  |  | 209 | 125.7283 | 4.370164 | 85.73589 | 2.125052
210 | 129.8662 | 0.003910409 |  |  |  | 210 | 125.4012 | 0.003679656 |  |  |  | 210 | 126.6916 | 0.003790496 |  |  |  | 210 | 128.2328 | 0.003836606 |  |  |  | 210 | 126.1586 | 0.003726102 |  |  |  | 210 | 117.1854 | 0.003472328 |  |  |  | 210 | 125.5893 | 4.415436 | 85.64066 | 2.1522
211 | 129.7129 | 0.003905794 |  |  |  | 211 | 125.2437 | 0.003675035 |  |  |  | 211 | 126.5685 | 0.003786812 |  |  |  | 211 | 127.8377 | 0.003824785 |  |  |  | 211 | 126.1281 | 0.003725202 |  |  |  | 211 | 117.202 | 0.003472822 |  |  |  | 211 | 125.4488 | 4.327942 | 85.5454 | 2.094175
212 | 129.5796 | 0.003901781 |  |  |  | 212 | 125.1138 | 0.003671225 |  |  |  | 212 | 126.4197 | 0.00378236 |  |  |  | 212 | 127.5456 | 0.003816047 |  |  |  | 212 | 126.0023 | 0.003721487 |  |  |  | 212 | 117.2591 | 0.003474513 |  |  |  | 212 | 125.32 | 4.23776 | 85.4582 | 2.0378
213 | 129.4384 | 0.003897529 |  |  |  | 213 | 124.982 | 0.003667356 |  |  |  | 213 | 126.1749 | 0.003775035 |  |  |  | 213 | 127.4476 | 0.003813113 |  |  |  | 213 | 125.8934 | 0.00371827 |  |  |  | 213 | 117.1284 | 0.003470639 |  |  |  | 213 | 125.1774 | 4.234207 | 85.36097 | 2.037789
214 | 129.3215 | 0.003894008 |  |  |  | 214 | 124.8437 | 0.003663297 |  |  |  | 214 | 125.9454 | 0.00376817 |  |  |  | 214 | 127.2854 | 0.003808261 |  |  |  | 214 | 125.4575 | 0.003705398 |  |  |  | 214 | 116.9936 | 0.003466645 |  |  |  | 214 | 124.9745 | 4.221962 | 85.22289 | 2.04278
215 | 129.1959 | 0.003890228 |  |  |  | 215 | 124.7418 | 0.003660306 |  |  |  | 215 | 125.7999 | 0.003763816 |  |  |  | 215 | 127.1703 | 0.003804817 |  |  |  | 215 | 125.3157 | 0.003701209 |  |  |  | 215 | 116.4504 | 0.003450551 |  |  |  | 215 | 124.779 | 4.38006 | 85.08861 | 2.154442
216 | 129.0646 | 0.003886273 |  |  |  | 216 | 124.625 | 0.003656882 |  |  |  | 216 | 125.6738 | 0.003760043 |  |  |  | 216 | 127.0423 | 0.003800989 |  |  |  | 216 | 125.1848 | 0.003697343 |  |  |  | 216 | 116.1238 | 0.003440872 |  |  |  | 216 | 124.6191 | 4.455054 | 84.97907 | 2.207574
217 | 128.979 | 0.003883696 |  |  |  | 217 | 124.4976 | 0.003653143 |  |  |  | 217 | 125.5202 | 0.003755449 |  |  |  | 217 | 126.9347 | 0.003797767 |  |  |  | 217 | 125.0716 | 0.003693998 |  |  |  | 217 | 115.8905 | 0.003433958 |  |  |  | 217 | 124.4823 | 4.505081 | 84.88545 | 2.242355
218 | 128.8399 | 0.003879506 |  |  |  | 218 | 124.3883 | 0.003649935 |  |  |  | 218 | 125.4132 | 0.003752246 |  |  |  | 218 | 126.8476 | 0.003795163 |  |  |  | 218 | 124.9369 | 0.003690021 |  |  |  | 218 | 115.7488 | 0.003429761 |  |  |  | 218 | 124.3624 | 4.513379 | 84.80367 | 2.24884
219 | 128.7494 | 0.003876781 |  |  |  | 219 | 124.284 | 0.003646873 |  |  |  | 219 | 125.2969 | 0.003748766 |  |  |  | 219 | 126.7215 | 0.00379139 |  |  |  | 219 | 124.8278 | 0.003686797 |  |  |  | 219 | 115.5736 | 0.003424569 |  |  |  | 219 | 124.2422 | 4.540124 | 84.72148 | 2.268829
220 | 128.6295 | 0.003873173 |  |  |  | 220 | 124.1671 | 0.003643445 |  |  |  | 220 | 125.1782 | 0.003745216 |  |  |  | 220 | 126.5788 | 0.003787119 |  |  |  | 220 | 124.7294 | 0.003683891 |  |  |  | 220 | 115.8786 | 0.003433606 |  |  |  | 220 | 124.1936 | 4.376374 | 84.68934 | 2.157409
221 | 128.5258 | 0.00387005 |  |  |  | 221 | 124.0712 | 0.003640629 |  |  |  | 221 | 125.0623 | 0.003741749 |  |  |  | 221 | 126.491 | 0.003784495 |  |  |  | 221 | 124.6135 | 0.003680468 |  |  |  | 221 | 115.8251 | 0.003432022 |  |  |  | 221 | 124.0982 | 4.358196 | 84.62437 | 2.146485
222 | 128.3837 | 0.003865772 |  |  |  | 222 | 123.9665 | 0.003637559 |  |  |  | 222 | 124.9426 | 0.003738168 |  |  |  | 222 | 126.3996 | 0.003781759 |  |  |  | 222 | 124.4678 | 0.003676167 |  |  |  | 222 | 115.7104 | 0.003428625 |  |  |  | 222 | 123.9785 | 4.354257 | 84.54278 | 2.145767
223 | 128.285 | 0.003862799 |  |  |  | 223 | 123.8498 | 0.003634134 |  |  |  | 223 | 124.8282 | 0.003734743 |  |  |  | 223 | 126.4224 | 0.003782442 |  |  |  | 223 | 124.3676 | 0.003673207 |  |  |  | 223 | 115.5851 | 0.00342491 |  |  |  | 223 | 123.8897 | 4.377463 | 84.482 | 2.158062
224 | 128.1829 | 0.003859725 |  |  |  | 224 | 123.7593 | 0.003631478 |  |  |  | 224 | 124.7151 | 0.003731361 |  |  |  | 224 | 126.4155 | 0.003782233 |  |  |  | 224 | 124.288 | 0.003670854 |  |  |  | 224 | 114.9432 | 0.003405891 |  |  |  | 224 | 123.7173 | 4.594114 | 84.36307 | 2.305687
225 | 128.061 | 0.003856053 |  |  |  | 225 | 123.6441 | 0.003628098 |  |  |  | 225 | 124.6408 | 0.003729137 |  |  |  | 225 | 126.3549 | 0.003780422 |  |  |  | 225 | 124.1608 | 0.003667098 |  |  |  | 225 | 114.7445 | 0.003400004 |  |  |  | 225 | 123.601 | 4.63268 | 84.28346 | 2.330913
226 | 127.9886 | 0.003853874 |  |  |  | 226 | 123.5476 | 0.003625266 |  |  |  | 226 | 124.5798 | 0.003727313 |  |  |  | 226 | 126.285 | 0.003778331 |  |  |  | 226 | 124.1836 | 0.003667771 |  |  |  | 226 | 114.6337 | 0.003396719 |  |  |  | 226 | 123.5364 | 4.650666 | 84.23915 | 2.339001
227 | 127.8877 | 0.003850837 |  |  |  | 227 | 123.4366 | 0.003622009 |  |  |  | 227 | 124.5136 | 0.003725331 |  |  |  | 227 | 126.1381 | 0.003773935 |  |  |  | 227 | 124.1264 | 0.003666082 |  |  |  | 227 | 114.517 | 0.003393261 |  |  |  | 227 | 123.4366 | 4.654156 | 84.171 | 2.340296
228 | 127.7972 | 0.003848111 |  |  |  | 228 | 123.342 | 0.003619233 |  |  |  | 228 | 124.4128 | 0.003722317 |  |  |  | 228 | 126.0742 | 0.003772024 |  |  |  | 228 | 124.0532 | 0.003663919 |  |  |  | 228 | 114.3134 | 0.003387229 |  |  |  | 228 | 123.3321 | 4.700666 | 84.09946 | 2.371942
229 | 127.688 | 0.003844822 |  |  |  | 229 | 123.2428 | 0.003616321 |  |  |  | 229 | 124.2814 | 0.003718384 |  |  |  | 229 | 126.0136 | 0.00377021 |  |  |  | 229 | 123.9541 | 0.003660994 |  |  |  | 229 | 114.2427 | 0.003385135 |  |  |  | 229 | 123.2371 | 4.690896 | 84.03468 | 2.365753
230 | 127.5907 | 0.003841892 |  |  |  | 230 | 123.1334 | 0.003613113 |  |  |  | 230 | 124.1817 | 0.003715401 |  |  |  | 230 | 125.887 | 0.003766421 |  |  |  | 230 | 123.8742 | 0.003658633 |  |  |  | 230 | 114.0283 | 0.00337878 |  |  |  | 230 | 123.1159 | 4.732827 | 83.95172 | 2.394837
231 | 127.496 | 0.003839042 |  |  |  | 231 | 123.0342 | 0.0036102 |  |  |  | 231 | 124.0936 | 0.003712765 |  |  |  | 231 | 125.7947 | 0.003763661 |  |  |  | 231 | 123.7724 | 0.003655628 |  |  |  | 231 | 114.01 | 0.003378239 |  |  |  | 231 | 123.0335 | 4.703867 | 83.89569 | 2.374946
232 | 127.4024 | 0.003836222 |  |  |  | 232 | 122.9484 | 0.003607683 |  |  |  | 232 | 124.0125 | 0.00371034 |  |  |  | 232 | 125.6805 | 0.003760243 |  |  |  | 232 | 123.6804 | 0.00365291 |  |  |  | 232 | 113.8444 | 0.003373331 |  |  |  | 232 | 122.9281 | 4.729717 | 83.82365 | 2.394143
233 | 127.3132 | 0.003833538 |  |  |  | 233 | 122.8463 | 0.003604687 |  |  |  | 233 | 123.897 | 0.003706885 |  |  |  | 233 | 125.5753 | 0.003757097 |  |  |  | 233 | 123.5744 | 0.00364978 |  |  |  | 233 | 113.7318 | 0.003369996 |  |  |  | 233 | 122.823 | 4.735091 | 83.75196 | 2.398941
234 | 127.2304 | 0.003831043 |  |  |  | 234 | 122.7448 | 0.00360171 |  |  |  | 234 | 123.8013 | 0.003704019 |  |  |  | 234 | 125.4732 | 0.003754042 |  |  |  | 234 | 123.4684 | 0.003646649 |  |  |  | 234 | 113.7432 | 0.003370334 |  |  |  | 234 | 122.7436 | 4.695374 | 83.69799 | 2.37192
235 | 127.1099 | 0.003827416 |  |  |  | 235 | 122.6401 | 0.003598637 |  |  |  | 235 | 123.6919 | 0.003700748 |  |  |  | 235 | 125.09 | 0.003742578 |  |  |  | 235 | 123.3299 | 0.003642558 |  |  |  | 235 | 113.4734 | 0.003362337 |  |  |  | 235 | 122.5559 | 4.723354 | 83.56997 | 2.399789
236 | 127.0273 | 0.003824928 |  |  |  | 236 | 122.539 | 0.00359567 |  |  |  | 236 | 123.5839 | 0.003697515 |  |  |  | 236 | 124.95 | 0.003738388 |  |  |  | 236 | 123.2256 | 0.003639477 |  |  |  | 236 | 113.4502 | 0.003361651 |  |  |  | 236 | 122.4627 | 4.69238 | 83.50659 | 2.38015
237 | 126.9218 | 0.003821753 |  |  |  | 237 | 122.4526 | 0.003593134 |  |  |  | 237 | 123.4181 | 0.003692556 |  |  |  | 237 | 124.8403 | 0.003735107 |  |  |  | 237 | 123.1406 | 0.003636967 |  |  |  | 237 | 113.475 | 0.003362386 |  |  |  | 237 | 122.3747 | 4.639868 | 83.447 | 2.347085
238 | 126.8078 | 0.00381832 |  |  |  | 238 | 122.3622 | 0.003590483 |  |  |  | 238 | 123.2209 | 0.003686655 |  |  |  | 238 | 124.7426 | 0.003732182 |  |  |  | 238 | 122.7981 | 0.00362685 |  |  |  | 238 | 113.3855 | 0.003359733 |  |  |  | 238 | 122.2195 | 4.62205 | 83.34144 | 2.345024
239 | 126.7124 | 0.003815448 |  |  |  | 239 | 122.2624 | 0.003587554 |  |  |  | 239 | 123.1424 | 0.003684308 |  |  |  | 239 | 124.6521 | 0.003729476 |  |  |  | 239 | 122.6732 | 0.003623162 |  |  |  | 239 | 113.2999 | 0.003357197 |  |  |  | 239 | 122.1237 | 4.618838 | 83.27613 | 2.34327
240 | 126.6334 | 0.003813067 |  |  |  | 240 | 122.1644 | 0.00358468 |  |  |  | 240 | 122.9986 | 0.003680003 |  |  |  | 240 | 124.8138 | 0.003734313 |  |  |  | 240 | 122.5702 | 0.003620119 |  |  |  | 240 | 113.1314 | 0.003352205 |  |  |  | 240 | 122.052 | 4.676983 | 83.22672 | 2.378847
241 | 126.5266 | 0.00380985 |  |  |  | 241 | 122.0712 | 0.003581944 |  |  |  | 241 | 122.9333 | 0.003678051 |  |  |  | 241 | 124.815 | 0.003734348 |  |  |  | 241 | 122.4562 | 0.003616753 |  |  |  | 241 | 113.0505 | 0.003349806 |  |  |  | 241 | 121.9755 | 4.68164 | 83.17445 | 2.380341
242 | 126.4549 | 0.003807692 |  |  |  | 242 | 121.9749 | 0.003579117 |  |  |  | 242 | 122.8968 | 0.003676957 |  |  |  | 242 | 124.6653 | 0.00372987 |  |  |  | 242 | 122.3862 | 0.003614684 |  |  |  | 242 | 112.9902 | 0.00334802 |  |  |  | 242 | 121.8947 | 4.669343 | 83.1194 | 2.371271
243 | 126.3713 | 0.003805177 |  |  |  | 243 | 121.8697 | 0.003576032 |  |  |  | 243 | 122.879 | 0.003676427 |  |  |  | 243 | 124.3931 | 0.003721725 |  |  |  | 243 | 122.488 | 0.003617693 |  |  |  | 243 | 112.9216 | 0.003345988 |  |  |  | 243 | 121.8205 | 4.649452 | 83.06879 | 2.354293
244 | 126.2713 | 0.003802164 |  |  |  | 244 | 121.7736 | 0.003573211 |  |  |  | 244 | 122.7805 | 0.00367348 |  |  |  | 244 | 124.2072 | 0.003716166 |  |  |  | 244 | 122.4291 | 0.003615953 |  |  |  | 244 | 112.8003 | 0.003342393 |  |  |  | 244 | 121.7103 | 4.64957 | 82.99369 | 2.356323
245 | 126.1783 | 0.003799363 |  |  |  | 245 | 121.6696 | 0.003570159 |  |  |  | 245 | 122.7041 | 0.003671193 |  |  |  | 245 | 124.1461 | 0.003714336 |  |  |  | 245 | 122.3038 | 0.003612251 |  |  |  | 245 | 112.6498 | 0.003337935 |  |  |  | 245 | 121.6086 | 4.67478 | 82.92412 | 2.373079
246 | 126.0649 | 0.003795948 |  |  |  | 246 | 121.5604 | 0.003566955 |  |  |  | 246 | 122.4621 | 0.003663951 |  |  |  | 246 | 124.0208 | 0.003710587 |  |  |  | 246 | 122.0711 | 0.003605378 |  |  |  | 246 | 112.5767 | 0.003335769 |  |  |  | 246 | 121.4593 | 4.648936 | 82.82261 | 2.362947
247 | 125.9691 | 0.003793065 |  |  |  | 247 | 121.4914 | 0.00356493 |  |  |  | 247 | 122.3479 | 0.003660534 |  |  |  | 247 | 124.1415 | 0.0037142 |  |  |  | 247 | 121.8891 | 0.003600004 |  |  |  | 247 | 112.4682 | 0.003332553 |  |  |  | 247 | 121.3845 | 4.675775 | 82.77143 | 2.381601
248 | 125.8896 | 0.003790669 |  |  |  | 248 | 121.3952 | 0.003562109 |  |  |  | 248 | 122.2617 | 0.003657957 |  |  |  | 248 | 124.141 | 0.003714183 |  |  |  | 248 | 121.8443 | 0.00359868 |  |  |  | 248 | 112.2889 | 0.003327242 |  |  |  | 248 | 121.3034 | 4.723653 | 82.71575 | 2.411298
249 | 125.8087 | 0.003788234 |  |  |  | 249 | 121.3002 | 0.003559321 |  |  |  | 249 | 122.1555 | 0.00365478 |  |  |  | 249 | 124.0846 | 0.003712495 |  |  |  | 249 | 121.7147 | 0.003594851 |  |  |  | 249 | 112.133 | 0.003322622 |  |  |  | 249 | 121.1994 | 4.753066 | 82.64464 | 2.432447
250 | 125.7337 | 0.003785976 |  |  |  | 250 | 121.2023 | 0.003556447 |  |  |  | 250 | 122.2192 | 0.003656686 |  |  |  | 250 | 124.0149 | 0.00371041 |  |  |  | 250 | 121.7445 | 0.003595732 |  |  |  | 250 | 111.605 | 0.003306975 |  |  |  | 250 | 121.0866 | 4.935593 | 82.56635 | 2.551293
256 | 126.5896 | 0.003811748 |  |  |  | 256 | 121.091 | 0.003553183 |  |  |  | 256 | 123.2515 | 0.003687569 |  |  |  | 256 | 124.4088 | 0.003722197 |  |  |  | 256 | 122.5438 | 0.00361934 |  |  |  | 256 | 114.1822 | 0.003383341 |  |  |  | 256 | 122.0112 | 4.258448 | 83.19984 | 2.013087
257 | 126.568 | 0.003811097 |  |  |  | 257 | 121.5213 | 0.003565809 |  |  |  | 257 | 123.1783 | 0.003685379 |  |  |  | 257 | 124.3996 | 0.003721922 |  |  |  | 257 | 122.4522 | 0.003616635 |  |  |  | 257 | 113.8495 | 0.003373482 |  |  |  | 257 | 121.9948 | 4.356084 | 83.18882 | 2.117963
258 | 126.3396 | 0.003804221 |  |  |  | 258 | 121.5285 | 0.003566021 |  |  |  | 258 | 122.9223 | 0.00367772 |  |  |  | 258 | 124.1921 | 0.003715711 |  |  |  | 258 | 122.2414 | 0.003610408 |  |  |  | 258 | 113.4205 | 0.003360772 |  |  |  | 258 | 121.7741 | 4.428758 | 83.03815 | 2.187164
259 | 126.1295 | 0.003797895 |  |  |  | 259 | 121.3358 | 0.003560364 |  |  |  | 259 | 122.6859 | 0.003670648 |  |  |  | 259 | 123.9955 | 0.003709831 |  |  |  | 259 | 121.9583 | 0.003602046 |  |  |  | 259 | 113.0568 | 0.003349993 |  |  |  | 259 | 121.527 | 4.485251 | 82.86933 | 2.231219
260 | 125.9487 | 0.00379245 |  |  |  | 260 | 121.1662 | 0.003555388 |  |  |  | 260 | 122.4697 | 0.003664181 |  |  |  | 260 | 123.9391 | 0.003708143 |  |  |  | 260 | 121.7752 | 0.003596639 |  |  |  | 260 | 112.8085 | 0.003342636 |  |  |  | 260 | 121.3512 | 4.522776 | 82.74921 | 2.256924
261 | 125.7891 | 0.003787644 |  |  |  | 261 | 120.9874 | 0.003550141 |  |  |  | 261 | 122.2752 | 0.00365836 |  |  |  | 261 | 123.9204 | 0.003707583 |  |  |  | 261 | 121.5979 | 0.003591401 |  |  |  | 261 | 112.7313 | 0.00334035 |  |  |  | 261 | 121.2169 | 4.506356 | 82.65759 | 2.243225
262 | 125.6333 | 0.003782953 |  |  |  | 262 | 120.8528 | 0.003546192 |  |  |  | 262 | 122.101 | 0.003653149 |  |  |  | 262 | 123.78 | 0.003703384 |  |  |  | 262 | 121.4199 | 0.003586144 |  |  |  | 262 | 112.6953 | 0.003339283 |  |  |  | 262 | 121.0804 | 4.461728 | 82.56482 | 2.215773
263 | 125.4823 | 0.003778407 |  |  |  | 263 | 120.7069 | 0.003541911 |  |  |  | 263 | 122.0154 | 0.003650586 |  |  |  | 263 | 123.6509 | 0.00369952 |  |  |  | 263 | 121.2965 | 0.003582501 |  |  |  | 263 | 112.6222 | 0.003337116 |  |  |  | 263 | 120.9624 | 4.438519 | 82.48439 | 2.197975
264 | 125.3487 | 0.003774384 |  |  |  | 264 | 120.53 | 0.00353672 |  |  |  | 264 | 121.9169 | 0.00364764 |  |  |  | 264 | 123.5284 | 0.003695856 |  |  |  | 264 | 121.302 | 0.003582662 |  |  |  | 264 | 111.9384 | 0.003316856 |  |  |  | 264 | 120.7607 | 4.652427 | 82.34535 | 2.338672
265 | 125.2157 | 0.003770379 |  |  |  | 265 | 120.4098 | 0.003533194 |  |  |  | 265 | 121.751 | 0.003642678 |  |  |  | 265 | 123.3827 | 0.003691497 |  |  |  | 265 | 121.1976 | 0.00357958 |  |  |  | 265 | 111.7875 | 0.003312383 |  |  |  | 265 | 120.6241 | 4.656677 | 82.25212 | 2.343713
266 | 125.0749 | 0.003766138 |  |  |  | 266 | 120.2727 | 0.003529172 |  |  |  | 266 | 121.6068 | 0.003638363 |  |  |  | 266 | 123.269 | 0.003688095 |  |  |  | 266 | 121.0533 | 0.003575319 |  |  |  | 266 | 111.5899 | 0.003306528 |  |  |  | 266 | 120.4778 | 4.681173 | 82.15218 | 2.36146
267 | 124.9416 | 0.003762126 |  |  |  | 267 | 120.1484 | 0.003525523 |  |  |  | 267 | 121.4637 | 0.003634082 |  |  |  | 267 | 123.0929 | 0.003682825 |  |  |  | 267 | 120.8978 | 0.003570725 |  |  |  | 267 | 111.372 | 0.003300071 |  |  |  | 267 | 120.3194 | 4.707162 | 82.04404 | 2.382787
268 | 124.821 | 0.003758494 |  |  |  | 268 | 120.0262 | 0.003521936 |  |  |  | 268 | 121.3329 | 0.003630167 |  |  |  | 268 | 122.9648 | 0.003678992 |  |  |  | 268 | 120.7884 | 0.003567493 |  |  |  | 268 | 111.1601 | 0.003293792 |  |  |  | 268 | 120.1822 | 4.740801 | 81.95025 | 2.406953
269 | 124.7186 | 0.00375541 |  |  |  | 269 | 119.9149 | 0.003518671 |  |  |  | 269 | 121.2035 | 0.003626298 |  |  |  | 269 | 122.8827 | 0.003676537 |  |  |  | 269 | 120.7084 | 0.003565131 |  |  |  | 269 | 110.9726 | 0.003288238 |  |  |  | 269 | 120.0668 | 4.774915 | 81.87129 | 2.430351
270 | 124.5854 | 0.0037514 |  |  |  | 270 | 119.7853 | 0.003514869 |  |  |  | 270 | 121.0636 | 0.003622111 |  |  |  | 270 | 122.7467 | 0.003672467 |  |  |  | 270 | 120.5447 | 0.003560296 |  |  |  | 270 | 110.7701 | 0.003282236 |  |  |  | 270 | 119.916 | 4.799859 | 81.76828 | 2.44979
271 | 124.4729 | 0.003748014 |  |  |  | 271 | 119.6822 | 0.003511843 |  |  |  | 271 | 120.9474 | 0.003618633 |  |  |  | 271 | 122.66 | 0.003669873 |  |  |  | 271 | 120.3969 | 0.003555932 |  |  |  | 271 | 110.6185 | 0.003277745 |  |  |  | 271 | 119.7963 | 4.816692 | 81.6866 | 2.463257
272 | 124.3685 | 0.003744869 |  |  |  | 272 | 119.5693 | 0.003508532 |  |  |  | 272 | 120.8149 | 0.003614671 |  |  |  | 272 | 122.5834 | 0.003667582 |  |  |  | 272 | 120.2896 | 0.003552761 |  |  |  | 272 | 110.5288 | 0.003275086 |  |  |  | 272 | 119.6924 | 4.813065 | 81.61574 | 2.460962
273 | 124.2523 | 0.003741369 |  |  |  | 273 | 119.4617 | 0.003505374 |  |  |  | 273 | 120.7274 | 0.003612053 |  |  |  | 273 | 122.4741 | 0.003664312 |  |  |  | 273 | 120.1888 | 0.003549784 |  |  |  | 273 | 110.4065 | 0.003271463 |  |  |  | 273 | 119.5851 | 4.817891 | 81.54251 | 2.464417
274 | 124.139 | 0.003737958 |  |  |  | 274 | 119.3587 | 0.003502352 |  |  |  | 274 | 120.627 | 0.003609048 |  |  |  | 274 | 122.3798 | 0.003661489 |  |  |  | 274 | 120.0885 | 0.003546821 |  |  |  | 274 | 110.2334 | 0.003266334 |  |  |  | 274 | 119.4711 | 4.843846 | 81.46452 | 2.482867
275 | 124.052 | 0.003735339 |  |  |  | 275 | 119.2505 | 0.003499175 |  |  |  | 275 | 120.4702 | 0.003604357 |  |  |  | 275 | 122.2342 | 0.003657135 |  |  |  | 275 | 120.0053 | 0.003544366 |  |  |  | 275 | 110.0932 | 0.003262179 |  |  |  | 275 | 119.3509 | 4.854077 | 81.38253 | 2.491918
276 | 123.9543 | 0.003732396 |  |  |  | 276 | 119.1534 | 0.003496328 |  |  |  | 276 | 120.3913 | 0.003601995 |  |  |  | 276 | 122.1222 | 0.003653783 |  |  |  | 276 | 119.8861 | 0.003540846 |  |  |  | 276 | 110.0432 | 0.003260698 |  |  |  | 276 | 119.2584 | 4.834473 | 81.31958 | 2.479328
277 | 123.8283 | 0.003728604 |  |  |  | 277 | 119.0352 | 0.003492859 |  |  |  | 277 | 120.2684 | 0.003598318 |  |  |  | 277 | 122.0233 | 0.003650825 |  |  |  | 277 | 119.7856 | 0.003537876 |  |  |  | 277 | 109.9869 | 0.003259031 |  |  |  | 277 | 119.1546 | 4.811905 | 81.24889 | 2.463663
278 | 123.7528 | 0.00372633 |  |  |  | 278 | 118.9353 | 0.003489929 |  |  |  | 278 | 120.1581 | 0.00359502 |  |  |  | 278 | 121.9013 | 0.003647173 |  |  |  | 278 | 119.6452 | 0.003533729 |  |  |  | 278 | 110.101 | 0.00326241 |  |  |  | 278 | 119.0823 | 4.731172 | 81.20008 | 2.40984
279 | 123.6477 | 0.003723164 |  |  |  | 279 | 118.8341 | 0.003486956 |  |  |  | 279 | 120.0605 | 0.003592099 |  |  |  | 279 | 121.7857 | 0.003643714 |  |  |  | 279 | 119.5552 | 0.003531072 |  |  |  | 279 | 109.9888 | 0.003259085 |  |  |  | 279 | 118.9786 | 4.733306 | 81.12937 | 2.411905
280 | 123.5369 | 0.003719828 |  |  |  | 280 | 118.7272 | 0.003483821 |  |  |  | 280 | 119.9621 | 0.003589156 |  |  |  | 280 | 121.2733 | 0.003628384 |  |  |  | 280 | 119.4433 | 0.003527766 |  |  |  | 280 | 109.8793 | 0.00325584 |  |  |  | 280 | 118.8037 | 4.68838 | 81.01049 | 2.390823
281 | 123.4459 | 0.003717087 |  |  |  | 281 | 118.6423 | 0.003481329 |  |  |  | 281 | 119.8599 | 0.003586096 |  |  |  | 281 | 121.1565 | 0.003624891 |  |  |  | 281 | 119.3811 | 0.003525929 |  |  |  | 281 | 109.6827 | 0.003250017 |  |  |  | 281 | 118.6947 | 4.726121 | 80.93595 | 2.418152
282 | 123.3413 | 0.003713938 |  |  |  | 282 | 118.5474 | 0.003478544 |  |  |  | 282 | 119.7548 | 0.003582952 |  |  |  | 282 | 121.044 | 0.003621525 |  |  |  | 282 | 119.2063 | 0.003520767 |  |  |  | 282 | 109.6099 | 0.003247858 |  |  |  | 282 | 118.5839 | 4.711216 | 80.86054 | 2.411096
283 | 123.2409 | 0.003710916 |  |  |  | 283 | 118.4409 | 0.003475419 |  |  |  | 283 | 119.4855 | 0.003574897 |  |  |  | 283 | 120.9241 | 0.003617938 |  |  |  | 283 | 119.0737 | 0.003516851 |  |  |  | 283 | 109.4836 | 0.003244118 |  |  |  | 283 | 118.4415 | 4.710221 | 80.76348 | 2.415968
284 | 123.1524 | 0.00370825 |  |  |  | 284 | 118.3475 | 0.00347268 |  |  |  | 284 | 119.3147 | 0.003569784 |  |  |  | 284 | 121.0356 | 0.003621272 |  |  |  | 284 | 118.6633 | 0.003504728 |  |  |  | 284 | 109.3643 | 0.003240581 |  |  |  | 284 | 118.3129 | 4.733683 | 80.67583 | 2.438068
285 | 123.0554 | 0.003705329 |  |  |  | 285 | 118.2541 | 0.003469939 |  |  |  | 285 | 119.2445 | 0.003567685 |  |  |  | 285 | 121.1237 | 0.003623909 |  |  |  | 285 | 118.5911 | 0.003502596 |  |  |  | 285 | 109.3375 | 0.003239787 |  |  |  | 285 | 118.2677 | 4.73045 | 80.64487 | 2.431329
286 | 122.9738 | 0.003702872 |  |  |  | 286 | 118.1594 | 0.003467159 |  |  |  | 286 | 119.1353 | 0.003564418 |  |  |  | 286 | 121.0181 | 0.003620749 |  |  |  | 286 | 118.4678 | 0.003498956 |  |  |  | 286 | 109.0752 | 0.003232016 |  |  |  | 286 | 118.1383 | 4.794103 | 80.55622 | 2.477075
287 | 122.8793 | 0.003700028 |  |  |  | 287 | 118.0661 | 0.003464424 |  |  |  | 287 | 119.0986 | 0.00356332 |  |  |  | 287 | 120.9047 | 0.003617355 |  |  |  | 287 | 118.3778 | 0.003496296 |  |  |  | 287 | 109.0324 | 0.003230747 |  |  |  | 287 | 118.0598 | 4.774839 | 80.5028 | 2.463339
288 | 122.7944 | 0.00369747 |  |  |  | 288 | 117.9661 | 0.003461488 |  |  |  | 288 | 119.0927 | 0.003563142 |  |  |  | 288 | 120.6088 | 0.003608503 |  |  |  | 288 | 118.4394 | 0.003498116 |  |  |  | 288 | 108.8801 | 0.003226234 |  |  |  | 288 | 117.9636 | 4.782148 | 80.43702 | 2.466783
289 | 122.6958 | 0.003694501 |  |  |  | 289 | 117.8591 | 0.003458348 |  |  |  | 289 | 119.0105 | 0.003560683 |  |  |  | 289 | 120.3889 | 0.003601923 |  |  |  | 289 | 118.4453 | 0.00349829 |  |  |  | 289 | 108.8164 | 0.003224348 |  |  |  | 289 | 117.8693 | 4.758808 | 80.37284 | 2.450501
290 | 122.5856 | 0.003691183 |  |  |  | 290 | 117.7702 | 0.00345574 |  |  |  | 290 | 118.9434 | 0.003558676 |  |  |  | 290 | 120.3251 | 0.003600015 |  |  |  | 290 | 118.3837 | 0.003496472 |  |  |  | 290 | 108.7099 | 0.003221191 |  |  |  | 290 | 117.7863 | 4.765617 | 80.31614 | 2.454023
291 | 122.4982 | 0.003688551 |  |  |  | 291 | 117.6637 | 0.003452614 |  |  |  | 291 | 118.7432 | 0.003552688 |  |  |  | 291 | 120.1891 | 0.003595946 |  |  |  | 291 | 118.2394 | 0.00349221 |  |  |  | 291 | 108.5111 | 0.003215301 |  |  |  | 291 | 117.6408 | 4.796098 | 80.21678 | 2.479546
292 | 122.4148 | 0.003686042 |  |  |  | 292 | 117.5799 | 0.003450156 |  |  |  | 292 | 118.5993 | 0.003548382 |  |  |  | 292 | 120.1398 | 0.003594471 |  |  |  | 292 | 117.9901 | 0.003484845 |  |  |  | 292 | 108.4766 | 0.003214277 |  |  |  | 292 | 117.5334 | 4.774828 | 80.14379 | 2.470152
293 | 122.3333 | 0.003683587 |  |  |  | 293 | 117.4959 | 0.003447689 |  |  |  | 293 | 118.5008 | 0.003545435 |  |  |  | 293 | 120.3461 | 0.003600643 |  |  |  | 293 | 117.8067 | 0.00347943 |  |  |  | 293 | 108.2932 | 0.003208845 |  |  |  | 293 | 117.4627 | 4.84382 | 80.09505 | 2.514776
294 | 122.2589 | 0.003681347 |  |  |  | 294 | 117.411 | 0.003445199 |  |  |  | 294 | 118.4206 | 0.003543034 |  |  |  | 294 | 120.2779 | 0.003598604 |  |  |  | 294 | 117.7435 | 0.003477562 |  |  |  | 294 | 108.2632 | 0.003207954 |  |  |  | 294 | 117.3958 | 4.827693 | 80.04954 | 2.503127
295 | 122.1653 | 0.003678527 |  |  |  | 295 | 117.3065 | 0.003442134 |  |  |  | 295 | 118.3015 | 0.00353947 |  |  |  | 295 | 120.1414 | 0.003594518 |  |  |  | 295 | 117.6184 | 0.003473867 |  |  |  | 295 | 108.1217 | 0.003203763 |  |  |  | 295 | 117.2758 | 4.839123 | 79.96761 | 2.513189
296 | 122.0879 | 0.003676198 |  |  |  | 296 | 117.2189 | 0.003439563 |  |  |  | 296 | 118.32 | 0.003540026 |  |  |  | 296 | 119.8664 | 0.003586291 |  |  |  | 296 | 117.4759 | 0.003469658 |  |  |  | 296 | 108.0251 | 0.003200901 |  |  |  | 296 | 117.1657 | 4.827075 | 79.89266 | 2.508396
297 | 121.9861 | 0.003673133 |  |  |  | 297 | 117.1117 | 0.003436418 |  |  |  | 297 | 118.2599 | 0.003538228 |  |  |  | 297 | 119.6386 | 0.003579475 |  |  |  | 297 | 117.6216 | 0.003473963 |  |  |  | 297 | 107.8765 | 0.003196496 |  |  |  | 297 | 117.0824 | 4.837512 | 79.83564 | 2.511483
298 | 121.8855 | 0.003670103 |  |  |  | 298 | 117.0362 | 0.003434202 |  |  |  | 298 | 118.2102 | 0.003536738 |  |  |  | 298 | 119.5718 | 0.003577478 |  |  |  | 298 | 117.569 | 0.00347241 |  |  |  | 298 | 107.7802 | 0.003193643 |  |  |  | 298 | 117.0088 | 4.843058 | 79.78536 | 2.514507
299 | 121.7899 | 0.003667225 |  |  |  | 299 | 116.9479 | 0.003431611 |  |  |  | 299 | 118.1147 | 0.003533884 |  |  |  | 299 | 119.5124 | 0.003575699 |  |  |  | 299 | 117.4576 | 0.003469119 |  |  |  | 299 | 107.2324 | 0.00317741 |  |  |  | 299 | 116.8425 | 5.019311 | 79.67083 | 2.637249
300 | 121.728 | 0.003665362 |  |  |  | 300 | 116.8482 | 0.003428684 |  |  |  | 300 | 117.8759 | 0.003526737 |  |  |  | 300 | 119.4044 | 0.003572468 |  |  |  | 300 | 117.3157 | 0.003464928 |  |  |  | 300 | 106.9411 | 0.003168781 |  |  |  | 300 | 116.6856 | 5.091418 | 79.56347 | 2.691822
306 | 123.157 | 0.003708389 |  |  |  | 306 | 116.7863 | 0.003426869 |  |  |  | 306 | 119.9273 | 0.003588112 |  |  |  | 306 | 121.2328 | 0.003627174 |  |  |  | 306 | 118.9674 | 0.00351371 |  |  |  | 306 | 110.1637 | 0.003264269 |  |  |  | 306 | 118.3724 | 4.555088 | 80.7146 | 2.186273
307 | 123.1397 | 0.003707867 |  |  |  | 307 | 117.8389 | 0.003457757 |  |  |  | 307 | 119.8416 | 0.00358555 |  |  |  | 307 | 121.2563 | 0.003627875 |  |  |  | 307 | 118.83 | 0.003509653 |  |  |  | 307 | 109.8239 | 0.003254201 |  |  |  | 307 | 118.4551 | 4.620203 | 80.77214 | 2.302862
308 | 122.9078 | 0.003700884 |  |  |  | 308 | 117.8321 | 0.003457557 |  |  |  | 308 | 117.7528 | 0.003523055 |  |  |  | 308 | 121.0266 | 0.003621004 |  |  |  | 308 | 118.5067 | 0.003500105 |  |  |  | 308 | 109.5064 | 0.003244793 |  |  |  | 308 | 117.9221 | 4.597753 | 80.41046 | 2.360611
309 | 122.7086 | 0.003694888 |  |  |  | 309 | 117.5875 | 0.003450378 |  |  |  | 309 | 117.4224 | 0.003513169 |  |  |  | 309 | 120.8294 | 0.003615105 |  |  |  | 309 | 118.3151 | 0.003494444 |  |  |  | 309 | 109.0647 | 0.003231703 |  |  |  | 309 | 117.6546 | 4.688377 | 80.22748 | 2.424287
310 | 122.5274 | 0.00368943 |  |  |  | 310 | 117.3772 | 0.003444209 |  |  |  | 310 | 117.2774 | 0.00350883 |  |  |  | 310 | 120.5235 | 0.003605951 |  |  |  | 310 | 118.2037 | 0.003491153 |  |  |  | 310 | 109.2671 | 0.003237701 |  |  |  | 310 | 117.5294 | 4.533231 | 80.14295 | 2.317834
311 | 122.3587 | 0.003684351 |  |  |  | 311 | 117.2091 | 0.003439274 |  |  |  | 311 | 117.0755 | 0.003502791 |  |  |  | 311 | 120.4355 | 0.003603318 |  |  |  | 311 | 118.1037 | 0.003488201 |  |  |  | 311 | 109.1924 | 0.003235488 |  |  |  | 311 | 117.3958 | 4.512293 | 80.05194 | 2.302861
312 | 122.1925 | 0.003679348 |  |  |  | 312 | 117.0376 | 0.003434243 |  |  |  | 312 | 116.8691 | 0.003496614 |  |  |  | 312 | 120.3233 | 0.00359996 |  |  |  | 312 | 117.945 | 0.003483514 |  |  |  | 312 | 108.9578 | 0.003228535 |  |  |  | 312 | 117.2209 | 4.545389 | 79.9324 | 2.326162
313 | 122.0297 | 0.003674444 |  |  |  | 313 | 116.871 | 0.003429354 |  |  |  | 313 | 116.6753 | 0.003490815 |  |  |  | 313 | 120.1828 | 0.003595757 |  |  |  | 313 | 117.7518 | 0.003477807 |  |  |  | 313 | 108.8061 | 0.00322404 |  |  |  | 313 | 117.0528 | 4.543976 | 79.81777 | 2.327442
314 | 121.8789 | 0.003669904 |  |  |  | 314 | 116.725 | 0.003425069 |  |  |  | 314 | 116.4986 | 0.00348553 |  |  |  | 314 | 119.9855 | 0.003589855 |  |  |  | 314 | 117.594 | 0.003473147 |  |  |  | 314 | 108.1421 | 0.003204367 |  |  |  | 314 | 116.804 | 4.724998 | 79.64699 | 2.452761
315 | 121.7395 | 0.003665706 |  |  |  | 315 | 116.5842 | 0.003420938 |  |  |  | 315 | 116.3374 | 0.003480709 |  |  |  | 315 | 119.8402 | 0.003585507 |  |  |  | 315 | 117.3953 | 0.00346728 |  |  |  | 315 | 107.8554 | 0.003195871 |  |  |  | 315 | 116.6253 | 4.776597 | 79.52484 | 2.490642
316 | 121.5943 | 0.003661336 |  |  |  | 316 | 116.4334 | 0.003416515 |  |  |  | 316 | 116.175 | 0.003475848 |  |  |  | 316 | 119.6771 | 0.003580628 |  |  |  | 316 | 117.3144 | 0.003464889 |  |  |  | 316 | 107.7122 | 0.003191628 |  |  |  | 316 | 116.4844 | 4.775849 | 79.42869 | 2.490103
317 | 121.4842 | 0.00365802 |  |  |  | 317 | 116.3054 | 0.003412758 |  |  |  | 317 | 116.0209 | 0.003471238 |  |  |  | 317 | 119.5487 | 0.003576786 |  |  |  | 317 | 117.1592 | 0.003460305 |  |  |  | 317 | 107.4387 | 0.003183525 |  |  |  | 317 | 116.3262 | 4.832475 | 79.32045 | 2.530793
318 | 121.3696 | 0.003654569 |  |  |  | 318 | 116.1769 | 0.003408987 |  |  |  | 318 | 115.889 | 0.00346729 |  |  |  | 318 | 119.3886 | 0.003571997 |  |  |  | 318 | 117.0243 | 0.003456321 |  |  |  | 318 | 107.3385 | 0.003180555 |  |  |  | 318 | 116.1978 | 4.820683 | 79.23298 | 2.524371
319 | 121.2072 | 0.003649679 |  |  |  | 319 | 116.0594 | 0.00340554 |  |  |  | 319 | 115.7119 | 0.003461992 |  |  |  | 319 | 119.259 | 0.003568118 |  |  |  | 319 | 116.8576 | 0.003451399 |  |  |  | 319 | 107.5026 | 0.003185416 |  |  |  | 319 | 116.0996 | 4.705425 | 79.1668 | 2.450389
320 | 121.0924 | 0.003646223 |  |  |  | 320 | 115.9165 | 0.003401346 |  |  |  | 320 | 115.5503 | 0.003457157 |  |  |  | 320 | 119.3008 | 0.003569369 |  |  |  | 320 | 116.729 | 0.003447599 |  |  |  | 320 | 107.4102 | 0.00318268 |  |  |  | 320 | 115.9999 | 4.719169 | 79.09863 | 2.45791
321 | 120.9501 | 0.003641937 |  |  |  | 321 | 115.8113 | 0.00339826 |  |  |  | 321 | 115.4162 | 0.003453145 |  |  |  | 321 | 119.1151 | 0.003563813 |  |  |  | 321 | 116.5964 | 0.003443684 |  |  |  | 321 | 107.2561 | 0.003178112 |  |  |  | 321 | 115.8575 | 4.717499 | 79.00161 | 2.460254
322 | 120.8282 | 0.003638266 |  |  |  | 322 | 115.6854 | 0.003394566 |  |  |  | 322 | 115.2842 | 0.003449196 |  |  |  | 322 | 118.9113 | 0.003557717 |  |  |  | 322 | 116.4582 | 0.003439601 |  |  |  | 322 | 107.1669 | 0.003175471 |  |  |  | 322 | 115.7224 | 4.694018 | 78.9096 | 2.446945
323 | 120.7297 | 0.003635301 |  |  |  | 323 | 115.5862 | 0.003391654 |  |  |  | 323 | 115.1506 | 0.003445198 |  |  |  | 323 | 118.794 | 0.003554206 |  |  |  | 323 | 116.3558 | 0.003436578 |  |  |  | 323 | 106.5211 | 0.003156333 |  |  |  | 323 | 115.5229 | 4.892453 | 78.7723 | 2.583192
324 | 120.5666 | 0.003630389 |  |  |  | 324 | 115.4535 | 0.003387761 |  |  |  | 324 | 115.133 | 0.003444672 |  |  |  | 324 | 118.6855 | 0.003550959 |  |  |  | 324 | 116.3271 | 0.003435728 |  |  |  | 324 | 106.3034 | 0.003149884 |  |  |  | 324 | 115.4115 | 4.922776 | 78.69595 | 2.5982
325 | 120.4753 | 0.003627642 |  |  |  | 325 | 115.3847 | 0.00338574 |  |  |  | 325 | 114.9769 | 0.003440003 |  |  |  | 325 | 118.5555 | 0.003547071 |  |  |  | 325 | 116.249 | 0.003433422 |  |  |  | 325 | 106.1961 | 0.003146705 |  |  |  | 325 | 115.3063 | 4.924935 | 78.62425 | 2.604147
326 | 120.3581 | 0.003624113 |  |  |  | 326 | 115.257 | 0.003381993 |  |  |  | 326 | 114.7784 | 0.003434063 |  |  |  | 326 | 118.1004 | 0.003533453 |  |  |  | 326 | 116.0364 | 0.003427143 |  |  |  | 326 | 106.0213 | 0.003141523 |  |  |  | 326 | 115.0919 | 4.900581 | 78.47844 | 2.598229
327 | 120.2395 | 0.00362054 |  |  |  | 327 | 115.1362 | 0.003378451 |  |  |  | 327 | 114.6605 | 0.003430535 |  |  |  | 327 | 117.8207 | 0.003525085 |  |  |  | 327 | 115.8838 | 0.003422636 |  |  |  | 327 | 105.9488 | 0.003139375 |  |  |  | 327 | 114.9482 | 4.862758 | 78.38074 | 2.576916
328 | 120.1292 | 0.003617218 |  |  |  | 328 | 115.0267 | 0.003375236 |  |  |  | 328 | 114.5521 | 0.003427292 |  |  |  | 328 | 117.687 | 0.003521086 |  |  |  | 328 | 115.7433 | 0.003418488 |  |  |  | 328 | 106.1375 | 0.003144967 |  |  |  | 328 | 114.8793 | 4.748459 | 78.33446 | 2.50146
329 | 120.0406 | 0.003614551 |  |  |  | 329 | 114.9268 | 0.003372305 |  |  |  | 329 | 114.4228 | 0.003423424 |  |  |  | 329 | 117.623 | 0.00351917 |  |  |  | 329 | 115.6488 | 0.003415694 |  |  |  | 329 | 106.1758 | 0.003146102 |  |  |  | 329 | 114.8063 | 4.705079 | 78.28494 | 2.473069
330 | 119.9411 | 0.003611554 |  |  |  | 330 | 114.8143 | 0.003369003 |  |  |  | 330 | 114.3423 | 0.003421016 |  |  |  | 330 | 117.4645 | 0.003514429 |  |  |  | 330 | 115.5728 | 0.003413452 |  |  |  | 330 | 106.0865 | 0.003143458 |  |  |  | 330 | 114.7036 | 4.6948 | 78.21493 | 2.465848
331 | 119.8574 | 0.003609034 |  |  |  | 331 | 114.7194 | 0.003366219 |  |  |  | 331 | 113.9438 | 0.003409094 |  |  |  | 331 | 117.3725 | 0.003511678 |  |  |  | 331 | 115.0751 | 0.003398751 |  |  |  | 331 | 105.9562 | 0.003139597 |  |  |  | 331 | 114.4874 | 4.703961 | 78.06796 | 2.492348
332 | 119.75 | 0.003605801 |  |  |  | 332 | 114.5801 | 0.003362132 |  |  |  | 332 | 113.8327 | 0.003405768 |  |  |  | 332 | 117.5756 | 0.003517754 |  |  |  | 332 | 114.8286 | 0.003391472 |  |  |  | 332 | 105.8329 | 0.003135943 |  |  |  | 332 | 114.4 | 4.746363 | 78.00799 | 2.517087
333 | 119.6388 | 0.003602454 |  |  |  | 333 | 114.4959 | 0.003359663 |  |  |  | 333 | 113.7396 | 0.003402982 |  |  |  | 333 | 117.6188 | 0.003519044 |  |  |  | 333 | 114.7522 | 0.003389214 |  |  |  | 333 | 105.6175 | 0.003129561 |  |  |  | 333 | 114.3105 | 4.805393 | 77.9465 | 2.554916
334 | 119.5393 | 0.003599457 |  |  |  | 334 | 114.4001 | 0.003356849 |  |  |  | 334 | 113.6014 | 0.003398848 |  |  |  | 334 | 117.6102 | 0.003518787 |  |  |  | 334 | 114.6373 | 0.00338582 |  |  |  | 334 | 105.7137 | 0.003132412 |  |  |  | 334 | 114.2503 | 4.748227 | 77.90587 | 2.51805
335 | 119.4463 | 0.003596657 |  |  |  | 335 | 114.2858 | 0.003353497 |  |  |  | 335 | 113.4768 | 0.003395122 |  |  |  | 335 | 117.0279 | 0.003501367 |  |  |  | 335 | 114.4916 | 0.003381518 |  |  |  | 335 | 105.6171 | 0.003129549 |  |  |  | 335 | 114.0576 | 4.683603 | 77.77501 | 2.484555
336 | 119.3633 | 0.003594156 |  |  |  | 336 | 114.1846 | 0.003350528 |  |  |  | 336 | 113.4674 | 0.003394841 |  |  |  | 336 | 116.9255 | 0.003498301 |  |  |  | 336 | 114.4041 | 0.003378934 |  |  |  | 336 | 105.5042 | 0.003126204 |  |  |  | 336 | 113.9749 | 4.68995 | 77.71843 | 2.485777
337 | 119.2493 | 0.003590724 |  |  |  | 337 | 114.087 | 0.003347664 |  |  |  | 337 | 113.4848 | 0.003395361 |  |  |  | 337 | 116.8324 | 0.003495516 |  |  |  | 337 | 114.5855 | 0.00338429 |  |  |  | 337 | 105.3671 | 0.003122139 |  |  |  | 337 | 113.9343 | 4.705203 | 77.69038 | 2.48559
338 | 119.1465 | 0.003587628 |  |  |  | 338 | 114.0267 | 0.003345893 |  |  |  | 338 | 113.4053 | 0.003392981 |  |  |  | 338 | 116.7864 | 0.00349414 |  |  |  | 338 | 114.6036 | 0.003384825 |  |  |  | 338 | 105.2542 | 0.003118795 |  |  |  | 338 | 113.8704 | 4.719261 | 77.64665 | 2.493819
339 | 119.0531 | 0.003584816 |  |  |  | 339 | 113.9283 | 0.003343007 |  |  |  | 339 | 113.1649 | 0.003385788 |  |  |  | 339 | 116.655 | 0.00349021 |  |  |  | 339 | 114.566 | 0.003383714 |  |  |  | 339 | 105.1854 | 0.003116755 |  |  |  | 339 | 113.7588 | 4.710717 | 77.57066 | 2.493041
340 | 118.9774 | 0.003582538 |  |  |  | 340 | 113.829 | 0.003340091 |  |  |  | 340 | 113.0182 | 0.003381399 |  |  |  | 340 | 116.5664 | 0.003487559 |  |  |  | 340 | 114.0532 | 0.003368568 |  |  |  | 340 | 105.0586 | 0.003113 |  |  |  | 340 | 113.5838 | 4.717324 | 77.45157 | 2.509046
341 | 118.8858 | 0.003579779 |  |  |  | 341 | 113.7277 | 0.00333712 |  |  |  | 341 | 112.9314 | 0.003378802 |  |  |  | 341 | 116.4625 | 0.003484448 |  |  |  | 341 | 113.9558 | 0.003365694 |  |  |  | 341 | 104.9025 | 0.003108374 |  |  |  | 341 | 113.4776 | 4.738769 | 77.37899 | 2.523337
342 | 118.8155 | 0.003577662 |  |  |  | 342 | 113.6449 | 0.003334692 |  |  |  | 342 | 112.8335 | 0.003375874 |  |  |  | 342 | 116.397 | 0.003482491 |  |  |  | 342 | 113.848 | 0.00336251 |  |  |  | 342 | 104.818 | 0.003105871 |  |  |  | 342 | 113.3928 | 4.744286 | 77.32116 | 2.528352
343 | 118.7275 | 0.003575012 |  |  |  | 343 | 113.5602 | 0.003332206 |  |  |  | 343 | 112.7454 | 0.003373237 |  |  |  | 343 | 116.3324 | 0.003480557 |  |  |  | 343 | 113.7755 | 0.003360366 |  |  |  | 343 | 104.8708 | 0.003107433 |  |  |  | 343 | 113.3353 | 4.696787 | 77.2822 | 2.496753
344 | 118.6248 | 0.003571918 |  |  |  | 344 | 113.4577 | 0.003329197 |  |  |  | 344 | 112.6419 | 0.00337014 |  |  |  | 344 | 116.2342 | 0.003477621 |  |  |  | 344 | 113.684 | 0.003357664 |  |  |  | 344 | 104.8875 | 0.00310793 |  |  |  | 344 | 113.255 | 4.654583 | 77.22769 | 2.469038
345 | 118.5372 | 0.003569284 |  |  |  | 345 | 113.3711 | 0.003326657 |  |  |  | 345 | 112.5398 | 0.003367087 |  |  |  | 345 | 116.1533 | 0.003475199 |  |  |  | 345 | 113.5783 | 0.003354544 |  |  |  | 345 | 104.6236 | 0.003100111 |  |  |  | 345 | 113.1339 | 4.718982 | 77.1447 | 2.513122
346 | 118.4421 | 0.003566419 |  |  |  | 346 | 113.272 | 0.003323747 |  |  |  | 346 | 112.4312 | 0.003363837 |  |  |  | 346 | 116.0957 | 0.003473476 |  |  |  | 346 | 113.4711 | 0.003351377 |  |  |  | 346 | 104.3868 | 0.003093094 |  |  |  | 346 | 113.0165 | 4.775026 | 77.06424 | 2.550751
347 | 118.3649 | 0.003564093 |  |  |  | 347 | 113.1771 | 0.003320964 |  |  |  | 347 | 112.3633 | 0.003361805 |  |  |  | 347 | 116.0024 | 0.003470684 |  |  |  | 347 | 113.3702 | 0.003348397 |  |  |  | 347 | 104.2966 | 0.00309042 |  |  |  | 347 | 112.9291 | 4.776804 | 77.00459 | 2.551715
348 | 118.284 | 0.003561659 |  |  |  | 348 | 113.0819 | 0.00331817 |  |  |  | 348 | 112.279 | 0.003359285 |  |  |  | 348 | 115.9292 | 0.003468494 |  |  |  | 348 | 113.2983 | 0.003346272 |  |  |  | 348 | 104.2391 | 0.003088716 |  |  |  | 348 | 112.8519 | 4.76946 | 76.95198 | 2.546112
349 | 118.1878 | 0.003558762 |  |  |  | 349 | 112.998 | 0.003315709 |  |  |  | 349 | 112.1966 | 0.003356818 |  |  |  | 349 | 115.8219 | 0.003465283 |  |  |  | 349 | 113.2205 | 0.003343976 |  |  |  | 349 | 104.1184 | 0.003085141 |  |  |  | 349 | 112.7572 | 4.777005 | 76.88732 | 2.551743
350 | 118.0987 | 0.00355608 |  |  |  | 350 | 112.916 | 0.003313301 |  |  |  | 350 | 112.0965 | 0.003353823 |  |  |  | 350 | 115.7483 | 0.003463083 |  |  |  | 350 | 113.1457 | 0.003341767 |  |  |  | 350 | 104.0185 | 0.00308218 |  |  |  | 350 | 112.6706 | 4.783537 | 76.82822 | 2.556834
[6 empty] | 356 | 112.8383 | 0.003311022 | [21 empty] | 356 | 107.1556 | 0.003175136
[30 empty] | 357 | 106.5514 | 0.003157231
[30 empty] | 358 | 106.1597 | 0.003145625
[30 empty] | 359 | 105.8634 | 0.003136846
[30 empty] | 360 | 105.5765 | 0.003128346
[30 empty] | 361 | 105.332 | 0.003121099
[30 empty] | 362 | 105.1642 | 0.003116127
[30 empty] | 363 | 104.861 | 0.003107145
[30 empty] | 364 | 104.7038 | 0.003102487
[30 empty] | 365 | 104.4816 | 0.003095903
[30 empty] | 366 | 104.2993 | 0.003090499
[30 empty] | 367 | 103.1242 | 0.00305568
[30 empty] | 368 | 103.8412 | 0.003076925
[30 empty] | 369 | 103.7783 | 0.003075061
[30 empty] | 370 | 103.5783 | 0.003069136
[30 empty] | 371 | 103.3603 | 0.003062678
[30 empty] | 372 | 103.2586 | 0.003059662
[30 empty] | 373 | 103.1356 | 0.003056019
[30 empty] | 374 | 103.0559 | 0.003053656
[30 empty] | 375 | 102.986 | 0.003051584

## 10um_24h
10um_24h
df_MH_MA_VZ_3,8_10µm_24h_2_Lebensdauer_Langzeit | [5 empty] | df_MH_MA_VZ_3,8_10µm_24h_3_Lebensdauer_Langzeit | [5 empty] | df_MH_MA_VZ_3,8_10µm_24h_4_Lebensdauer_Langzeit | [5 empty] | Mittelwert 10µm 24h
Zyklus | spezifische Kapazität C/2 | Ah-Step C/2 | Zyklus | spezifische Kapazität C/10 | Ah-Step C/10 | Zyklus | spezifische Kapazität C/2 | Ah-Step C/2 | Zyklus | spezifische Kapazität C/10 | Ah-Step C/10 | Zyklus | spezifische Kapazität C/2 | Ah-Step C/2 | Zyklus | spezifische Kapazität C/10 | Ah-Step C/10 | Zyklus | spezifische Kapazität C/2 | Std spezifische Kapazität C/2 | SOH C/2 | Std SOH C/2 | Zyklus | spezifische Kapazität C/10 | Std spezifische Kapazität C/10 | SOH C/10 | Std SOH C/10
6 | 145.1808 | 0.004204302 | 1 | 174.9218 | 0.005065573 | 6 | 144.6987 | 0.004190339 | 1 | 175.5343 | 0.005083309 | 6 | 152.9469 | 0.0044292 | 1 | 178.473 | 0.005168412 | 6 | 147.6088 | 4.629208 | 100 | 0 | 1 | 176.3097 | 1.898337 | 100 | 0
7 | 144.6191 | 0.004188035 | 2 | 174.4468 | 0.005051817 | 7 | 143.9899 | 0.004169815 | 2 | 175.1407 | 0.005071912 | 7 | 152.6846 | 0.004421605 | 2 | 178.3238 | 0.00516409 | 7 | 147.0979 | 4.848456 | 99.65061 | 0.1624338 | 2 | 175.9704 | 2.067372 | 99.80687 | 0.09774976
8 | 144.5384 | 0.004185697 | 101 | 167.0909 | 0.004838798 | 8 | 143.9125 | 0.004167572 | 101 | 168.1569 | 0.004869669 | 8 | 152.6026 | 0.004419229 | 101 | 171.5747 | 0.004968645 | 8 | 147.0178 | 4.846669 | 99.59635 | 0.1626284 | 101 | 168.9409 | 2.342454 | 95.81842 | 0.3063758
9 | 144.4358 | 0.004182727 | 102 | 166.8422 | 0.004831594 | 9 | 143.7841 | 0.004163854 | 102 | 167.9633 | 0.004864061 | 9 | 152.4274 | 0.004414156 | 102 | 171.4498 | 0.004965027 | 9 | 146.8824 | 4.813112 | 99.50506 | 0.1470404 | 102 | 168.7517 | 2.40287 | 95.71091 | 0.342551
10 | 144.307 | 0.004178997 | 151 | 162.2088 | 0.004697416 | 10 | 143.6493 | 0.004159949 | 151 | 163.6339 | 0.004738686 | 10 | 152.2505 | 0.004409033 | 151 | 166.7697 | 0.004829496 | 10 | 146.7356 | 4.787368 | 99.40586 | 0.1351284 | 151 | 164.2041 | 2.333317 | 93.13174 | 0.3634097
11 | 144.2023 | 0.004175965 | 152 | 162.0897 | 0.004693969 | 11 | 143.5028 | 0.004155709 | 152 | 163.5227 | 0.004735464 | 11 | 152.0979 | 0.004404615 | 152 | 166.7874 | 0.00483001 | 11 | 146.601 | 4.773284 | 99.31485 | 0.1360212 | 152 | 164.1333 | 2.407643 | 93.09124 | 0.3982942
12 | 144.0897 | 0.004172703 | 201 | 157.8463 | 0.004571082 | 12 | 143.3739 | 0.004151976 | 201 | 159.3258 | 0.004613928 | 12 | 151.9536 | 0.004400434 | 201 | 162.4273 | 0.004703744 | 12 | 146.4724 | 4.760319 | 99.22782 | 0.134222 | 201 | 159.8665 | 2.337876 | 90.6713 | 0.3942989
13 | 143.9868 | 0.004169724 | 202 | 157.8478 | 0.004571126 | 13 | 143.2409 | 0.004148123 | 202 | 159.3934 | 0.004615884 | 13 | 151.8005 | 0.004396 | 202 | 162.6229 | 0.004709407 | 13 | 146.3427 | 4.741236 | 99.14019 | 0.1329482 | 202 | 159.9547 | 2.436513 | 90.72094 | 0.4459255
14 | 143.8873 | 0.004166842 | 251 | 154.1167 | 0.004463076 | 14 | 143.1114 | 0.004144373 | 251 | 155.5986 | 0.004505991 | 14 | 151.6486 | 0.004391602 | 251 | 158.9206 | 0.004602194 | 14 | 146.2157 | 4.720937 | 99.0544 | 0.1327592 | 251 | 156.212 | 2.460007 | 88.59785 | 0.4709165
15 | 143.7853 | 0.00416389 | 252 | 154.3207 | 0.004468985 | 15 | 142.9798 | 0.004140563 | 252 | 155.7577 | 0.004510599 | 15 | 151.5243 | 0.004388003 | 252 | 159.3297 | 0.004614042 | 15 | 146.0965 | 4.717839 | 98.9736 | 0.1406984 | 252 | 156.4694 | 2.579236 | 88.74336 | 0.5256637
16 | 143.6693 | 0.004160528 | 301 | 151.2495 | 0.004380045 | 16 | 142.8543 | 0.004136929 | 301 | 152.4076 | 0.004413582 | 16 | 151.3795 | 0.004383811 | 301 | 156.0315 | 0.004518527 | 16 | 145.9677 | 4.704456 | 98.8865 | 0.1397462 | 301 | 153.2295 | 2.494703 | 86.90591 | 0.4845503
17 | 143.5906 | 0.004158251 | 302 | 151.4818 | 0.004386773 | 17 | 142.7318 | 0.00413338 | 302 | 152.6872 | 0.00442168 | 17 | 151.2496 | 0.004380049 | 302 | 156.5893 | 0.00453468 | 17 | 145.8573 | 4.689552 | 98.81189 | 0.1484223 | 302 | 153.5861 | 2.669733 | 87.10746 | 0.5792162
18 | 143.4829 | 0.004155132 | 351 | 148.8593 | 0.004310827 | 18 | 142.6095 | 0.004129837 | 351 | 149.8033 | 0.004338164 | 18 | 151.1318 | 0.004376635 | 351 | 153.6918 | 0.004450773 | 18 | 145.7414 | 4.688587 | 98.7333 | 0.1536425
19 | 143.3905 | 0.004152455 | 352 | 149.1423 | 0.004319023 | 19 | 142.5022 | 0.004126733 | 352 | 150.1007 | 0.004346778 | 19 | 150.9919 | 0.004372584 | 352 | 154.3099 | 0.004468673 | 19 | 145.6282 | 4.666251 | 98.65689 | 0.1530582
20 | 143.2736 | 0.00414907 |  |  |  | 20 | 142.3658 | 0.004122781 |  |  |  | 20 | 150.8601 | 0.004368768 |  |  |  | 20 | 145.4998 | 4.664272 | 98.56989 | 0.1597538
21 | 143.1926 | 0.004146725 |  |  |  | 21 | 142.2708 | 0.00412003 |  |  |  | 21 | 150.7478 | 0.004365518 |  |  |  | 21 | 145.4037 | 4.651012 | 98.50496 | 0.1619844
22 | 143.1071 | 0.004144248 |  |  |  | 22 | 142.1536 | 0.004116637 |  |  |  | 22 | 150.6368 | 0.004362301 |  |  |  | 22 | 145.2992 | 4.647033 | 98.43412 | 0.1720889
23 | 143.0158 | 0.004141604 |  |  |  | 23 | 142.0603 | 0.004113935 |  |  |  | 23 | 150.5477 | 0.004359722 |  |  |  | 23 | 145.2079 | 4.648986 | 98.37225 | 0.1737379
24 | 142.9211 | 0.004138861 |  |  |  | 24 | 141.9653 | 0.004111185 |  |  |  | 24 | 150.4296 | 0.004356302 |  |  |  | 24 | 145.1053 | 4.635643 | 98.30289 | 0.172056
25 | 142.8262 | 0.004136115 |  |  |  | 25 | 141.8584 | 0.004108088 |  |  |  | 25 | 150.3004 | 0.004352561 |  |  |  | 25 | 144.995 | 4.620032 | 98.22834 | 0.1742369
26 | 142.7385 | 0.004133576 |  |  |  | 26 | 141.721 | 0.004104107 |  |  |  | 26 | 150.1678 | 0.004348719 |  |  |  | 26 | 144.8758 | 4.611173 | 98.14762 | 0.1902983
27 | 142.6392 | 0.0041307 |  |  |  | 27 | 141.6053 | 0.004100758 |  |  |  | 27 | 150.0439 | 0.004345132 |  |  |  | 27 | 144.7628 | 4.602682 | 98.07118 | 0.1954062
28 | 142.5454 | 0.004127982 |  |  |  | 28 | 141.4919 | 0.004097474 |  |  |  | 28 | 149.9486 | 0.004342372 |  |  |  | 28 | 144.662 | 4.608562 | 98.00274 | 0.2029856
29 | 142.4404 | 0.004124941 |  |  |  | 29 | 141.4084 | 0.004095057 |  |  |  | 29 | 149.8194 | 0.004338631 |  |  |  | 29 | 144.5561 | 4.587294 | 97.93125 | 0.1942271
30 | 142.277 | 0.00412021 |  |  |  | 30 | 141.2985 | 0.004091872 |  |  |  | 30 | 149.5948 | 0.004332128 |  |  |  | 30 | 144.3901 | 4.533913 | 97.81946 | 0.1751172
31 | 142.1595 | 0.004116806 |  |  |  | 31 | 141.0836 | 0.004085651 |  |  |  | 31 | 149.4859 | 0.004328972 |  |  |  | 31 | 144.243 | 4.57222 | 97.71924 | 0.2091815
88 | 135.8687 | 0.00393463 |  |  |  | 88 | 134.1737 | 0.003885545 |  |  |  | 88 | 142.5783 | 0.004128935 |  |  |  | 88 | 137.5402 | 4.444646 | 93.17763 | 0.4313936
89 | 135.7695 | 0.003931759 |  |  |  | 89 | 134.0834 | 0.003882932 |  |  |  | 89 | 142.4035 | 0.004123873 |  |  |  | 89 | 137.4188 | 4.398404 | 93.09598 | 0.4269059
90 | 135.7044 | 0.003929874 |  |  |  | 90 | 134.0169 | 0.003881005 |  |  |  | 90 | 137.8026 | 0.003990635 |  |  |  | 90 | 135.8413 | 1.89656 | 92.06299 | 1.754292
91 | 135.4883 | 0.003923614 |  |  |  | 91 | 133.9217 | 0.003878247 |  |  |  | 91 | 142.1848 | 0.004117539 |  |  |  | 91 | 137.1982 | 4.388939 | 92.94647 | 0.3861303
92 | 135.3968 | 0.003920965 |  |  |  | 92 | 133.681 | 0.003871279 |  |  |  | 92 | 142.1433 | 0.004116338 |  |  |  | 92 | 137.0737 | 4.473432 | 92.861 | 0.4423335
93 | 135.1344 | 0.003913367 |  |  |  | 93 | 133.0907 | 0.003854185 |  |  |  | 93 | 142.0462 | 0.004113526 |  |  |  | 93 | 136.7571 | 4.693063 | 92.64361 | 0.5857773
94 | 135.1519 | 0.003913872 |  |  |  | 94 | 133.6983 | 0.00387178 |  |  |  | 94 | 141.9483 | 0.004110691 |  |  |  | 94 | 136.9328 | 4.403906 | 92.76625 | 0.3491138
95 | 135.1465 | 0.003913716 |  |  |  | 95 | 133.6641 | 0.003870787 |  |  |  | 95 | 141.8275 | 0.004107194 |  |  |  | 95 | 136.8794 | 4.348875 | 92.7308 | 0.3571477
96 | 135.0535 | 0.003911024 |  |  |  | 96 | 133.6247 | 0.003869646 |  |  |  | 96 | 141.7072 | 0.004103708 |  |  |  | 96 | 136.7951 | 4.313544 | 92.67414 | 0.3393246
97 | 134.9353 | 0.003907603 |  |  |  | 97 | 133.5896 | 0.003868631 |  |  |  | 97 | 141.6166 | 0.004101086 |  |  |  | 97 | 136.7139 | 4.298909 | 92.61921 | 0.3110573
98 | 134.8684 | 0.003905663 |  |  |  | 98 | 133.4873 | 0.003865668 |  |  |  | 98 | 141.5023 | 0.004097775 |  |  |  | 98 | 136.6193 | 4.284783 | 92.55534 | 0.3241326
99 | 134.7572 | 0.003902442 |  |  |  | 99 | 133.3819 | 0.003862616 |  |  |  | 99 | 141.3824 | 0.004094304 |  |  |  | 99 | 136.5072 | 4.277738 | 92.47941 | 0.3224826
100 | 134.6576 | 0.003899558 |  |  |  | 100 | 133.246 | 0.003858682 |  |  |  | 100 | 141.2895 | 0.004091613 |  |  |  | 100 | 136.3977 | 4.294821 | 92.40499 | 0.3340233
106 | 133.7615 | 0.003873609 |  |  |  | 106 | 132.0764 | 0.003824811 |  |  |  | 106 | 140.1629 | 0.004058988 |  |  |  | 106 | 135.3336 | 4.266325 | 91.6843 | 0.430367
107 | 133.5053 | 0.00386619 |  |  |  | 107 | 131.5473 | 0.003809488 |  |  |  | 107 | 139.8494 | 0.004049909 |  |  |  | 107 | 134.9673 | 4.339854 | 91.43525 | 0.5233709
108 | 133.3731 | 0.003862361 |  |  |  | 108 | 131.4678 | 0.003807185 |  |  |  | 108 | 139.7583 | 0.00404727 |  |  |  | 108 | 134.8664 | 4.342291 | 91.36672 | 0.5053879
109 | 133.2908 | 0.003859978 |  |  |  | 109 | 131.3814 | 0.003804685 |  |  |  | 109 | 139.6832 | 0.004045095 |  |  |  | 109 | 134.7851 | 4.347916 | 91.31156 | 0.5070078
110 | 133.1988 | 0.003857314 |  |  |  | 110 | 131.3286 | 0.003803156 |  |  |  | 110 | 139.538 | 0.004040891 |  |  |  | 110 | 134.6885 | 4.302639 | 91.24664 | 0.4935094
111 | 133.0921 | 0.003854223 |  |  |  | 111 | 131.246 | 0.003800761 |  |  |  | 111 | 139.4534 | 0.00403844 |  |  |  | 111 | 134.5971 | 4.30573 | 91.18464 | 0.4852154
112 | 132.981 | 0.003851007 |  |  |  | 112 | 131.1582 | 0.003798221 |  |  |  | 112 | 139.2933 | 0.004033804 |  |  |  | 112 | 134.4775 | 4.268989 | 91.10405 | 0.4780054
113 | 132.8839 | 0.003848195 |  |  |  | 113 | 131.0535 | 0.003795188 |  |  |  | 113 | 139.1906 | 0.00403083 |  |  |  | 113 | 134.376 | 4.268803 | 91.03525 | 0.4806772
114 | 132.7652 | 0.003844756 |  |  |  | 114 | 130.9499 | 0.003792188 |  |  |  | 114 | 139.117 | 0.004028699 |  |  |  | 114 | 134.2774 | 4.2884 | 90.96808 | 0.4749717
115 | 132.6561 | 0.003841599 |  |  |  | 115 | 130.8464 | 0.00378919 |  |  |  | 115 | 138.9924 | 0.00402509 |  |  |  | 115 | 134.165 | 4.277458 | 90.89203 | 0.4733202
116 | 132.535 | 0.003838092 |  |  |  | 116 | 130.77 | 0.003786977 |  |  |  | 116 | 138.8891 | 0.004022101 |  |  |  | 116 | 134.0647 | 4.270268 | 90.82413 | 0.4580069
117 | 132.4629 | 0.003836003 |  |  |  | 117 | 130.6772 | 0.003784292 |  |  |  | 117 | 138.7635 | 0.004018461 |  |  |  | 117 | 133.9679 | 4.24799 | 90.75882 | 0.4658574
118 | 132.3667 | 0.003833217 |  |  |  | 118 | 130.5807 | 0.003781497 |  |  |  | 118 | 138.6313 | 0.004014635 |  |  |  | 118 | 133.8596 | 4.227829 | 90.6857 | 0.4668963
119 | 132.2368 | 0.003829454 |  |  |  | 119 | 130.4938 | 0.003778978 |  |  |  | 119 | 138.5259 | 0.004011583 |  |  |  | 119 | 133.7522 | 4.225079 | 90.61286 | 0.4519693
120 | 132.1356 | 0.003826525 |  |  |  | 120 | 130.3713 | 0.003775432 |  |  |  | 120 | 138.3829 | 0.004007439 |  |  |  | 120 | 133.6299 | 4.209631 | 90.53025 | 0.4602671
121 | 132.022 | 0.003823235 |  |  |  | 121 | 130.2761 | 0.003772675 |  |  |  | 121 | 138.287 | 0.004004663 |  |  |  | 121 | 133.5284 | 4.212528 | 90.46133 | 0.4535708
122 | 131.8989 | 0.003819669 |  |  |  | 122 | 130.1676 | 0.003769533 |  |  |  | 122 | 138.1649 | 0.004001128 |  |  |  | 122 | 133.4105 | 4.207497 | 90.38146 | 0.4486607
123 | 131.8183 | 0.003817335 |  |  |  | 123 | 130.0595 | 0.003766402 |  |  |  | 123 | 138.0656 | 0.003998251 |  |  |  | 123 | 133.3144 | 4.207519 | 90.3164 | 0.4582048
124 | 131.7123 | 0.003814267 |  |  |  | 124 | 129.9638 | 0.00376363 |  |  |  | 124 | 137.9377 | 0.003994548 |  |  |  | 124 | 133.2046 | 4.19119 | 90.24215 | 0.4556024
125 | 131.6122 | 0.003811367 |  |  |  | 125 | 129.8698 | 0.003760908 |  |  |  | 125 | 137.8405 | 0.003991734 |  |  |  | 125 | 133.1075 | 4.190493 | 90.17634 | 0.4534076
126 | 131.5257 | 0.003808862 |  |  |  | 126 | 129.7446 | 0.003757282 |  |  |  | 126 | 137.6843 | 0.003987208 |  |  |  | 126 | 132.9848 | 4.166115 | 90.09357 | 0.4687561
127 | 131.4077 | 0.003805446 |  |  |  | 127 | 129.6569 | 0.003754744 |  |  |  | 127 | 137.5795 | 0.003984175 |  |  |  | 127 | 132.8814 | 4.161803 | 90.02347 | 0.4583293
128 | 131.296 | 0.003802209 |  |  |  | 128 | 129.566 | 0.00375211 |  |  |  | 128 | 137.4422 | 0.0039802 |  |  |  | 128 | 132.7681 | 4.139355 | 89.94694 | 0.4530346
129 | 131.2042 | 0.003799553 |  |  |  | 129 | 129.4476 | 0.003748681 |  |  |  | 129 | 137.3481 | 0.003977474 |  |  |  | 129 | 132.6666 | 4.14834 | 89.87809 | 0.4612785
130 | 131.0913 | 0.003796282 |  |  |  | 130 | 129.3539 | 0.003745969 |  |  |  | 130 | 137.2298 | 0.003974048 |  |  |  | 130 | 132.5583 | 4.137829 | 89.8048 | 0.4553324
131 | 130.9986 | 0.003793599 |  |  |  | 131 | 129.2611 | 0.003743281 |  |  |  | 131 | 137.1246 | 0.003971002 |  |  |  | 131 | 132.4615 | 4.130813 | 89.73922 | 0.4559312
132 | 130.8754 | 0.003790031 |  |  |  | 132 | 129.1691 | 0.003740617 |  |  |  | 132 | 137.0077 | 0.003967616 |  |  |  | 132 | 132.3507 | 4.122311 | 89.66426 | 0.4456447
133 | 130.7679 | 0.003786918 |  |  |  | 133 | 129.0453 | 0.003737033 |  |  |  | 133 | 136.9096 | 0.003964774 |  |  |  | 133 | 132.2409 | 4.133871 | 89.58968 | 0.4499134
134 | 130.6483 | 0.003783452 |  |  |  | 134 | 128.962 | 0.00373462 |  |  |  | 134 | 136.7626 | 0.003960519 |  |  |  | 134 | 132.1243 | 4.104448 | 89.51098 | 0.440121
135 | 130.5571 | 0.003780812 |  |  |  | 135 | 128.865 | 0.003731811 |  |  |  | 135 | 136.6279 | 0.003956616 |  |  |  | 135 | 132.0166 | 4.082059 | 89.43833 | 0.4448212
136 | 130.4563 | 0.003777895 |  |  |  | 136 | 128.7638 | 0.00372888 |  |  |  | 136 | 136.5274 | 0.003953707 |  |  |  | 136 | 131.9159 | 4.082408 | 89.37 | 0.4446104
137 | 130.3256 | 0.003774109 |  |  |  | 137 | 128.6531 | 0.003725673 |  |  |  | 137 | 136.427 | 0.0039508 |  |  |  | 137 | 131.8019 | 4.091852 | 89.2926 | 0.4359971
138 | 130.2174 | 0.003770976 |  |  |  | 138 | 128.5648 | 0.003723116 |  |  |  | 138 | 136.2811 | 0.003946574 |  |  |  | 138 | 131.6878 | 4.062873 | 89.21561 | 0.4326631
139 | 130.1077 | 0.003767799 |  |  |  | 139 | 128.4471 | 0.00371971 |  |  |  | 139 | 136.1872 | 0.003943855 |  |  |  | 139 | 131.5807 | 4.074852 | 89.14286 | 0.4333696
140 | 129.9941 | 0.003764508 |  |  |  | 140 | 128.352 | 0.003716954 |  |  |  | 140 | 136.0669 | 0.003940372 |  |  |  | 140 | 131.471 | 4.064002 | 89.06864 | 0.4280306
141 | 129.8785 | 0.003761161 |  |  |  | 141 | 128.2488 | 0.003713967 |  |  |  | 141 | 135.9329 | 0.00393649 |  |  |  | 141 | 131.3534 | 4.048786 | 88.98913 | 0.4255454
142 | 129.7768 | 0.003758215 |  |  |  | 142 | 128.1568 | 0.003711303 |  |  |  | 142 | 135.8241 | 0.00393334 |  |  |  | 142 | 131.2526 | 4.041067 | 88.92087 | 0.4229694
143 | 129.6616 | 0.00375488 |  |  |  | 143 | 128.057 | 0.003708412 |  |  |  | 143 | 135.6709 | 0.003928905 |  |  |  | 143 | 131.1299 | 4.013703 | 88.83805 | 0.4218051
144 | 129.5693 | 0.003752207 |  |  |  | 144 | 127.9551 | 0.003705461 |  |  |  | 144 | 135.5767 | 0.003926177 |  |  |  | 144 | 131.0337 | 4.016308 | 88.77285 | 0.4242529
145 | 129.4543 | 0.003748876 |  |  |  | 145 | 127.896 | 0.003703748 |  |  |  | 145 | 135.4544 | 0.003922635 |  |  |  | 145 | 130.9349 | 3.990845 | 88.70617 | 0.4091348
146 | 129.3574 | 0.003746071 |  |  |  | 146 | 127.7569 | 0.003699721 |  |  |  | 146 | 135.3315 | 0.003919073 |  |  |  | 146 | 130.8153 | 3.992171 | 88.62509 | 0.4229982
147 | 129.2423 | 0.003742737 |  |  |  | 147 | 127.6509 | 0.003696651 |  |  |  | 147 | 135.2077 | 0.003915489 |  |  |  | 147 | 130.7003 | 3.983799 | 88.54726 | 0.4209015
148 | 129.1389 | 0.003739742 |  |  |  | 148 | 127.547 | 0.003693643 |  |  |  | 148 | 135.1084 | 0.003912614 |  |  |  | 148 | 130.5981 | 3.986305 | 88.47794 | 0.4200422
149 | 129.0068 | 0.003735918 |  |  |  | 149 | 127.4762 | 0.003691593 |  |  |  | 149 | 134.9952 | 0.003909335 |  |  |  | 149 | 130.4927 | 3.973613 | 88.40664 | 0.4007181
150 | 128.9097 | 0.003733105 |  |  |  | 150 | 127.3526 | 0.003688013 |  |  |  | 150 | 134.8701 | 0.003905713 |  |  |  | 150 | 130.3775 | 3.967873 | 88.32861 | 0.4105211
156 | 128.3339 | 0.00371643 |  |  |  | 156 | 126.69 | 0.003668824 |  |  |  | 156 | 134.2505 | 0.003887771 |  |  |  | 156 | 129.7581 | 3.976421 | 87.90872 | 0.4362071
157 | 128.1092 | 0.003709922 |  |  |  | 157 | 126.0985 | 0.003651697 |  |  |  | 157 | 133.8092 | 0.003874992 |  |  |  | 157 | 129.339 | 3.999763 | 87.62471 | 0.5605055
158 | 127.9556 | 0.003705477 |  |  |  | 158 | 126.0015 | 0.003648885 |  |  |  | 158 | 133.6827 | 0.003871327 |  |  |  | 158 | 129.2133 | 3.992072 | 87.53952 | 0.5411701
159 | 127.831 | 0.003701867 |  |  |  | 159 | 125.9202 | 0.003646531 |  |  |  | 159 | 133.5323 | 0.003866971 |  |  |  | 159 | 129.0945 | 3.960221 | 87.45939 | 0.5304236
160 | 127.6912 | 0.003697818 |  |  |  | 160 | 125.8233 | 0.003643725 |  |  |  | 160 | 133.4238 | 0.00386383 |  |  |  | 160 | 128.9794 | 3.960654 | 87.38133 | 0.5146648
161 | 127.5662 | 0.0036942 |  |  |  | 161 | 125.6851 | 0.003639723 |  |  |  | 161 | 133.278 | 0.003859606 |  |  |  | 161 | 128.8431 | 3.954203 | 87.28902 | 0.5199035
162 | 127.4332 | 0.003690348 |  |  |  | 162 | 125.6016 | 0.003637305 |  |  |  | 162 | 133.1729 | 0.003856564 |  |  |  | 162 | 128.7359 | 3.950201 | 87.21635 | 0.502616
163 | 127.3256 | 0.003687233 |  |  |  | 163 | 125.514 | 0.003634769 |  |  |  | 163 | 133.0563 | 0.003853187 |  |  |  | 163 | 128.632 | 3.937193 | 87.14606 | 0.4973772
164 | 127.2064 | 0.003683779 |  |  |  | 164 | 125.3988 | 0.003631432 |  |  |  | 164 | 132.9389 | 0.003849787 |  |  |  | 164 | 128.5147 | 3.936639 | 87.06654 | 0.4955485
165 | 127.103 | 0.003680785 |  |  |  | 165 | 125.3142 | 0.003628984 |  |  |  | 165 | 132.8089 | 0.003846023 |  |  |  | 165 | 128.4087 | 3.914241 | 86.99501 | 0.4925526
166 | 127.0021 | 0.003677864 |  |  |  | 166 | 125.2202 | 0.003626261 |  |  |  | 166 | 132.7055 | 0.003843027 |  |  |  | 166 | 128.3093 | 3.910082 | 86.92764 | 0.4904702
167 | 126.8892 | 0.003674592 |  |  |  | 167 | 125.1084 | 0.003623023 |  |  |  | 167 | 132.5832 | 0.003839486 |  |  |  | 167 | 128.1936 | 3.904386 | 86.8493 | 0.4906009
168 | 126.767 | 0.003671054 |  |  |  | 168 | 125.0044 | 0.003620011 |  |  |  | 168 | 132.4549 | 0.003835771 |  |  |  | 168 | 128.0754 | 3.893788 | 86.76932 | 0.485719
169 | 126.6519 | 0.003667721 |  |  |  | 169 | 124.9018 | 0.003617041 |  |  |  | 169 | 132.3455 | 0.003832602 |  |  |  | 169 | 127.9664 | 3.892026 | 86.69543 | 0.4811138
170 | 126.5551 | 0.003664918 |  |  |  | 170 | 124.7922 | 0.003613865 |  |  |  | 170 | 132.2266 | 0.00382916 |  |  |  | 170 | 127.858 | 3.884707 | 86.62204 | 0.4865815
171 | 126.4591 | 0.003662137 |  |  |  | 171 | 124.6969 | 0.003611106 |  |  |  | 171 | 132.0409 | 0.003823783 |  |  |  | 171 | 127.7323 | 3.833993 | 86.53757 | 0.4970244
172 | 126.3657 | 0.003659433 |  |  |  | 172 | 124.6072 | 0.003608509 |  |  |  | 172 | 131.9058 | 0.00381987 |  |  |  | 172 | 127.6262 | 3.809084 | 86.46602 | 0.50136
173 | 126.257 | 0.003656285 |  |  |  | 173 | 124.4844 | 0.003604954 |  |  |  | 173 | 131.7958 | 0.003816683 |  |  |  | 173 | 127.5124 | 3.813904 | 86.3888 | 0.504235
174 | 126.1428 | 0.003652978 |  |  |  | 174 | 124.4041 | 0.003602627 |  |  |  | 174 | 131.6917 | 0.003813669 |  |  |  | 174 | 127.4128 | 3.806176 | 86.32139 | 0.493739
175 | 126.0391 | 0.003649976 |  |  |  | 175 | 124.3112 | 0.003599936 |  |  |  | 175 | 131.5554 | 0.003809721 |  |  |  | 175 | 127.3019 | 3.783594 | 86.24647 | 0.4952966
176 | 125.8662 | 0.003644969 |  |  |  | 176 | 124.2074 | 0.00359693 |  |  |  | 176 | 131.5044 | 0.003808246 |  |  |  | 176 | 127.1927 | 3.825102 | 86.17176 | 0.4596657
177 | 125.7908 | 0.003642784 |  |  |  | 177 | 124.0887 | 0.003593495 |  |  |  | 177 | 131.3794 | 0.003804625 |  |  |  | 177 | 127.0863 | 3.814074 | 86.09986 | 0.4767484
178 | 125.6336 | 0.003638234 |  |  |  | 178 | 123.9534 | 0.003589576 |  |  |  | 178 | 131.2656 | 0.003801329 |  |  |  | 178 | 126.9509 | 3.829906 | 86.0078 | 0.4644588
179 | 125.5296 | 0.003635221 |  |  |  | 179 | 123.826 | 0.003585885 |  |  |  | 179 | 131.1467 | 0.003797888 |  |  |  | 179 | 126.8341 | 3.830761 | 85.92866 | 0.4717555
180 | 125.4291 | 0.00363231 |  |  |  | 180 | 123.7185 | 0.003582774 |  |  |  | 180 | 131.0468 | 0.003794993 |  |  |  | 180 | 126.7315 | 3.833784 | 85.85905 | 0.4729078
181 | 125.3644 | 0.003630436 |  |  |  | 181 | 123.6327 | 0.003580287 |  |  |  | 181 | 130.9421 | 0.00379196 |  |  |  | 181 | 126.6464 | 3.81961 | 85.80158 | 0.4830379
182 | 125.2736 | 0.003627807 |  |  |  | 182 | 123.5794 | 0.003578745 |  |  |  | 182 | 130.8336 | 0.00378882 |  |  |  | 182 | 126.5622 | 3.794893 | 85.74484 | 0.4753561
183 | 125.1649 | 0.003624659 |  |  |  | 183 | 123.4879 | 0.003576095 |  |  |  | 183 | 130.7146 | 0.003785373 |  |  |  | 183 | 126.4558 | 3.782333 | 85.67285 | 0.4718641
184 | 125.088 | 0.003622434 |  |  |  | 184 | 123.3658 | 0.003572559 |  |  |  | 184 | 130.6074 | 0.003782269 |  |  |  | 184 | 126.3538 | 3.783073 | 85.60373 | 0.4867336
185 | 124.9777 | 0.003619237 |  |  |  | 185 | 123.3016 | 0.003570699 |  |  |  | 185 | 130.5084 | 0.003779402 |  |  |  | 185 | 126.2625 | 3.771299 | 85.54201 | 0.4731087
186 | 124.8884 | 0.003616653 |  |  |  | 186 | 123.1732 | 0.003566981 |  |  |  | 186 | 130.3693 | 0.003775375 |  |  |  | 186 | 126.1436 | 3.758714 | 85.46164 | 0.4892232
187 | 124.7843 | 0.003613637 |  |  |  | 187 | 123.087 | 0.003564486 |  |  |  | 187 | 130.2601 | 0.003772211 |  |  |  | 187 | 126.0438 | 3.748734 | 85.39407 | 0.4849798
188 | 124.6838 | 0.003610726 |  |  |  | 188 | 122.9869 | 0.003561587 |  |  |  | 188 | 130.1506 | 0.003769039 |  |  |  | 188 | 125.9404 | 3.743503 | 85.32406 | 0.4855172
189 | 124.6069 | 0.003608501 |  |  |  | 189 | 122.9086 | 0.003559318 |  |  |  | 189 | 130.0346 | 0.003765681 |  |  |  | 189 | 125.85 | 3.7221 | 85.26309 | 0.4914639
190 | 124.4805 | 0.003604839 |  |  |  | 190 | 122.8323 | 0.003557108 |  |  |  | 190 | 129.9169 | 0.003762274 |  |  |  | 190 | 125.7432 | 3.707301 | 85.19084 | 0.4778163
191 | 124.3848 | 0.003602068 |  |  |  | 191 | 122.7276 | 0.003554078 |  |  |  | 191 | 129.8445 | 0.003760178 |  |  |  | 191 | 125.6523 | 3.72393 | 85.12899 | 0.4751918
192 | 124.29 | 0.003599322 |  |  |  | 192 | 122.6017 | 0.003550432 |  |  |  | 192 | 129.7161 | 0.003756458 |  |  |  | 192 | 125.5359 | 3.717242 | 85.05023 | 0.486918
193 | 124.1437 | 0.003595087 |  |  |  | 193 | 122.5095 | 0.003547763 |  |  |  | 193 | 129.6281 | 0.003753909 |  |  |  | 193 | 125.4271 | 3.728774 | 84.97623 | 0.4641306
194 | 124.0477 | 0.003592307 |  |  |  | 194 | 122.4063 | 0.003544772 |  |  |  | 194 | 129.5136 | 0.003750594 |  |  |  | 194 | 125.3225 | 3.721207 | 84.90546 | 0.4679892
195 | 123.9617 | 0.003589817 |  |  |  | 195 | 122.3347 | 0.003542699 |  |  |  | 195 | 129.3554 | 0.003746014 |  |  |  | 195 | 125.2173 | 3.674923 | 84.83474 | 0.4762454
196 | 123.8703 | 0.003587169 |  |  |  | 196 | 122.2451 | 0.003540106 |  |  |  | 196 | 129.2385 | 0.003742627 |  |  |  | 196 | 125.118 | 3.659829 | 84.76763 | 0.4796372
197 | 123.7475 | 0.003583612 |  |  |  | 197 | 122.1453 | 0.003537214 |  |  |  | 197 | 129.1189 | 0.003739162 |  |  |  | 197 | 125.0039 | 3.652609 | 84.69036 | 0.4732407
198 | 123.6454 | 0.003580656 |  |  |  | 198 | 122.0679 | 0.003534972 |  |  |  | 198 | 129.0053 | 0.003735874 |  |  |  | 198 | 124.9062 | 3.636525 | 84.62434 | 0.4695613
199 | 123.5341 | 0.003577433 |  |  |  | 199 | 121.9583 | 0.003531799 |  |  |  | 199 | 128.9333 | 0.003733788 |  |  |  | 199 | 124.8086 | 3.657982 | 84.55785 | 0.4607644
200 | 123.4505 | 0.003575013 |  |  |  | 200 | 121.815 | 0.00352765 |  |  |  | 200 | 128.8048 | 0.003730069 |  |  |  | 200 | 124.6901 | 3.656067 | 84.47767 | 0.4805366
206 | 123.5158 | 0.003576904 |  |  |  | 206 | 121.8341 | 0.003528204 |  |  |  | 206 | 129.0161 | 0.003736187 |  |  |  | 206 | 124.7887 | 3.756374 | 84.54311 | 0.4690274
207 | 123.2275 | 0.003568554 |  |  |  | 207 | 121.177 | 0.003509172 |  |  |  | 207 | 128.4571 | 0.003719998 |  |  |  | 207 | 124.2872 | 3.753973 | 84.20368 | 0.59709
208 | 123.0143 | 0.00356238 |  |  |  | 208 | 120.9478 | 0.003502537 |  |  |  | 208 | 128.2132 | 0.003712935 |  |  |  | 208 | 124.0584 | 3.743541 | 84.04879 | 0.6037987
209 | 122.8561 | 0.003557799 |  |  |  | 209 | 120.7937 | 0.003498073 |  |  |  | 209 | 128.0023 | 0.003706828 |  |  |  | 209 | 123.884 | 3.712621 | 83.931 | 0.6083809
210 | 122.7129 | 0.00355365 |  |  |  | 210 | 120.6609 | 0.003494229 |  |  |  | 210 | 127.8471 | 0.003702335 |  |  |  | 210 | 123.7403 | 3.70164 | 83.83371 | 0.6063665
211 | 122.5584 | 0.003549178 |  |  |  | 211 | 120.5097 | 0.00348985 |  |  |  | 211 | 127.6823 | 0.003697562 |  |  |  | 211 | 123.5835 | 3.694529 | 83.72751 | 0.6059619
212 | 122.4339 | 0.003545573 |  |  |  | 212 | 120.4558 | 0.003488289 |  |  |  | 212 | 127.5908 | 0.003694912 |  |  |  | 212 | 123.4935 | 3.683623 | 83.66656 | 0.582968
213 | 122.2594 | 0.00354052 |  |  |  | 213 | 120.3359 | 0.003484817 |  |  |  | 213 | 127.4586 | 0.003691083 |  |  |  | 213 | 123.3513 | 3.684732 | 83.57006 | 0.5624155
214 | 122.1164 | 0.003536376 |  |  |  | 214 | 120.2204 | 0.003481473 |  |  |  | 214 | 127.3282 | 0.003687306 |  |  |  | 214 | 123.2217 | 3.680523 | 83.48218 | 0.5528676
215 | 121.9942 | 0.003532837 |  |  |  | 215 | 120.1339 | 0.003478965 |  |  |  | 215 | 127.1549 | 0.003682289 |  |  |  | 215 | 123.0943 | 3.637526 | 83.39642 | 0.5508442
216 | 121.8693 | 0.003529222 |  |  |  | 216 | 119.9702 | 0.003474225 |  |  |  | 216 | 127.0101 | 0.003678094 |  |  |  | 216 | 122.9498 | 3.642216 | 83.29847 | 0.5621441
217 | 121.7524 | 0.003525836 |  |  |  | 217 | 119.8492 | 0.003470722 |  |  |  | 217 | 126.9028 | 0.003674987 |  |  |  | 217 | 122.8348 | 3.649246 | 83.22038 | 0.5608676
218 | 121.6812 | 0.003523776 |  |  |  | 218 | 119.7351 | 0.003467416 |  |  |  | 218 | 126.7753 | 0.003671295 |  |  |  | 218 | 122.7305 | 3.635516 | 83.14997 | 0.5789916
219 | 121.5759 | 0.003520726 |  |  |  | 219 | 119.6374 | 0.003464587 |  |  |  | 219 | 126.6597 | 0.003667948 |  |  |  | 219 | 122.6243 | 3.626671 | 83.0781 | 0.577942
220 | 121.4739 | 0.003517771 |  |  |  | 220 | 119.5663 | 0.003462529 |  |  |  | 220 | 126.5296 | 0.003664179 |  |  |  | 220 | 122.5233 | 3.598298 | 83.00993 | 0.5743264
221 | 121.376 | 0.003514936 |  |  |  | 221 | 119.4331 | 0.003458672 |  |  |  | 221 | 126.4154 | 0.003660872 |  |  |  | 221 | 122.4082 | 3.603763 | 82.93189 | 0.5842765
222 | 121.2038 | 0.00350995 |  |  |  | 222 | 119.3465 | 0.003456163 |  |  |  | 222 | 126.3313 | 0.003658437 |  |  |  | 222 | 122.2939 | 3.617747 | 82.85407 | 0.5493904
223 | 121.1077 | 0.003507166 |  |  |  | 223 | 119.2735 | 0.003454049 |  |  |  | 223 | 126.212 | 0.003654983 |  |  |  | 223 | 122.1977 | 3.59542 | 82.78918 | 0.5469325
224 | 121.0191 | 0.003504602 |  |  |  | 224 | 119.1381 | 0.003450129 |  |  |  | 224 | 126.1143 | 0.003652154 |  |  |  | 224 | 122.0905 | 3.609404 | 82.71638 | 0.5585415
225 | 120.9048 | 0.00350129 |  |  |  | 225 | 119.029 | 0.00344697 |  |  |  | 225 | 125.9865 | 0.003648452 |  |  |  | 225 | 121.9734 | 3.59974 | 82.63713 | 0.5585036
226 | 120.7956 | 0.003498127 |  |  |  | 226 | 118.9454 | 0.003444549 |  |  |  | 226 | 125.8954 | 0.003645814 |  |  |  | 226 | 121.8788 | 3.599395 | 82.57295 | 0.5489118
227 | 120.7059 | 0.00349553 |  |  |  | 227 | 118.8407 | 0.003441515 |  |  |  | 227 | 125.846 | 0.003644383 |  |  |  | 227 | 121.7975 | 3.628003 | 82.51746 | 0.5459103
228 | 120.5946 | 0.003492309 |  |  |  | 228 | 118.7275 | 0.003438238 |  |  |  | 228 | 125.7449 | 0.003641456 |  |  |  | 228 | 121.689 | 3.634458 | 82.44382 | 0.5442267
229 | 120.4826 | 0.003489063 |  |  |  | 229 | 118.6158 | 0.003435002 |  |  |  | 229 | 125.6389 | 0.003638385 |  |  |  | 229 | 121.5791 | 3.637682 | 82.36923 | 0.5426032
230 | 120.3896 | 0.003486372 |  |  |  | 230 | 118.5415 | 0.003432852 |  |  |  | 230 | 125.5349 | 0.003635375 |  |  |  | 230 | 121.4887 | 3.623936 | 82.30814 | 0.5388542
231 | 120.2764 | 0.003483092 |  |  |  | 231 | 118.4563 | 0.003430384 |  |  |  | 231 | 125.421 | 0.003632076 |  |  |  | 231 | 121.3846 | 3.612188 | 82.23768 | 0.5313079
232 | 120.177 | 0.003480213 |  |  |  | 232 | 118.3399 | 0.003427014 |  |  |  | 232 | 125.3398 | 0.003629724 |  |  |  | 232 | 121.2856 | 3.629218 | 82.17034 | 0.5322907
233 | 120.0588 | 0.003476792 |  |  |  | 233 | 118.2488 | 0.003424376 |  |  |  | 233 | 125.2166 | 0.003626156 |  |  |  | 233 | 121.1747 | 3.615436 | 82.09537 | 0.5254859
234 | 119.9837 | 0.003474617 |  |  |  | 234 | 118.1383 | 0.003421177 |  |  |  | 234 | 125.1186 | 0.00362332 |  |  |  | 234 | 121.0802 | 3.617031 | 82.03134 | 0.5369283
235 | 119.8854 | 0.003471771 |  |  |  | 235 | 118.0274 | 0.003417965 |  |  |  | 235 | 125.0191 | 0.003620439 |  |  |  | 235 | 120.9773 | 3.621495 | 81.96154 | 0.5396282
236 | 119.7714 | 0.003468469 |  |  |  | 236 | 117.9756 | 0.003416464 |  |  |  | 236 | 124.8988 | 0.003616954 |  |  |  | 236 | 120.8819 | 3.592741 | 81.8972 | 0.5244138
237 | 119.6774 | 0.003465747 |  |  |  | 237 | 117.9259 | 0.003415024 |  |  |  | 237 | 124.7917 | 0.003613851 |  |  |  | 237 | 120.7983 | 3.567508 | 81.84081 | 0.5153021
238 | 119.608 | 0.003463736 |  |  |  | 238 | 117.8333 | 0.003412342 |  |  |  | 238 | 124.6633 | 0.003610134 |  |  |  | 238 | 120.7015 | 3.543917 | 81.77556 | 0.5295364
239 | 119.5274 | 0.003461403 |  |  |  | 239 | 117.746 | 0.003409814 |  |  |  | 239 | 124.5494 | 0.003606836 |  |  |  | 239 | 120.6076 | 3.528016 | 81.71213 | 0.5359503
240 | 119.4195 | 0.003458278 |  |  |  | 240 | 117.657 | 0.003407239 |  |  |  | 240 | 124.3929 | 0.003602302 |  |  |  | 240 | 120.4898 | 3.493127 | 81.63274 | 0.5395854
241 | 119.324 | 0.003455513 |  |  |  | 241 | 117.5481 | 0.003404084 |  |  |  | 241 | 124.2981 | 0.003599557 |  |  |  | 241 | 120.3901 | 3.498986 | 81.56507 | 0.5413933
242 | 119.2351 | 0.003452937 |  |  |  | 242 | 117.4373 | 0.003400874 |  |  |  | 242 | 124.2087 | 0.003596968 |  |  |  | 242 | 120.2937 | 3.507641 | 81.49963 | 0.5453478
243 | 119.1315 | 0.003449937 |  |  |  | 243 | 117.3249 | 0.003397619 |  |  |  | 243 | 124.1003 | 0.00359383 |  |  |  | 243 | 120.1856 | 3.508569 | 81.42634 | 0.5471868
244 | 119.0278 | 0.003446935 |  |  |  | 244 | 117.2218 | 0.003394635 |  |  |  | 244 | 123.98 | 0.003590346 |  |  |  | 244 | 120.0765 | 3.499039 | 81.35258 | 0.5490504
245 | 118.9332 | 0.003444195 |  |  |  | 245 | 117.1417 | 0.003392314 |  |  |  | 245 | 123.9348 | 0.003589036 |  |  |  | 245 | 120.0032 | 3.520706 | 81.30253 | 0.5367215
246 | 118.8334 | 0.003441305 |  |  |  | 246 | 117.0345 | 0.003389211 |  |  |  | 246 | 123.8497 | 0.003586572 |  |  |  | 246 | 119.9059 | 3.531884 | 81.23639 | 0.5352112
247 | 118.695 | 0.003437296 |  |  |  | 247 | 116.9518 | 0.003386816 |  |  |  | 247 | 123.7319 | 0.00358316 |  |  |  | 247 | 119.7929 | 3.520847 | 81.15988 | 0.5181534
248 | 118.6049 | 0.003434687 |  |  |  | 248 | 116.8544 | 0.003383995 |  |  |  | 248 | 123.6298 | 0.003580206 |  |  |  | 248 | 119.6964 | 3.517126 | 81.09452 | 0.5210208
249 | 118.5321 | 0.003432579 |  |  |  | 249 | 116.7465 | 0.003380869 |  |  |  | 249 | 123.4986 | 0.003576406 |  |  |  | 249 | 119.5924 | 3.498748 | 81.02434 | 0.537963
250 | 118.4233 | 0.00342943 |  |  |  | 250 | 116.5858 | 0.003376216 |  |  |  | 250 | 123.3887 | 0.003573221 |  |  |  | 250 | 119.4659 | 3.519236 | 80.93839 | 0.5490059
256 | 119.3748 | 0.003456982 |  |  |  | 256 | 117.2796 | 0.003396307 |  |  |  | 256 | 124.5515 | 0.003606895 |  |  |  | 256 | 120.4019 | 3.743193 | 81.57008 | 0.5986333
257 | 119.0819 | 0.0034485 |  |  |  | 257 | 116.7014 | 0.003379563 |  |  |  | 257 | 123.9018 | 0.003588081 |  |  |  | 257 | 119.895 | 3.668439 | 81.22804 | 0.7115066
258 | 118.8913 | 0.003442982 |  |  |  | 258 | 116.4362 | 0.003371883 |  |  |  | 258 | 123.6551 | 0.003580937 |  |  |  | 258 | 119.6609 | 3.670492 | 81.06944 | 0.737212
259 | 118.679 | 0.003436834 |  |  |  | 259 | 116.2428 | 0.003366282 |  |  |  | 259 | 123.4179 | 0.003574069 |  |  |  | 259 | 119.4466 | 3.648649 | 80.92446 | 0.7334812
260 | 118.415 | 0.003429187 |  |  |  | 260 | 116.0732 | 0.003361373 |  |  |  | 260 | 123.2128 | 0.003568129 |  |  |  | 260 | 119.2337 | 3.639531 | 80.78008 | 0.6999226
261 | 118.2146 | 0.003423385 |  |  |  | 261 | 115.9508 | 0.003357828 |  |  |  | 261 | 123.0244 | 0.003562673 |  |  |  | 261 | 119.0633 | 3.61237 | 80.66481 | 0.6762573
262 | 118.0547 | 0.003418754 |  |  |  | 262 | 115.789 | 0.003353141 |  |  |  | 262 | 122.8545 | 0.003557753 |  |  |  | 262 | 118.8994 | 3.607734 | 80.55378 | 0.6770771
263 | 117.9068 | 0.003414473 |  |  |  | 263 | 115.6142 | 0.003348079 |  |  |  | 263 | 122.7031 | 0.003553368 |  |  |  | 263 | 118.7414 | 3.61739 | 80.44657 | 0.6841333
264 | 117.7264 | 0.003409247 |  |  |  | 264 | 115.471 | 0.003343934 |  |  |  | 264 | 122.5735 | 0.003549615 |  |  |  | 264 | 118.5903 | 3.629187 | 80.34392 | 0.6677107
265 | 117.5849 | 0.003405148 |  |  |  | 265 | 115.3588 | 0.003340685 |  |  |  | 265 | 122.4015 | 0.003544633 |  |  |  | 265 | 118.4484 | 3.599843 | 80.24808 | 0.6620854
266 | 117.4446 | 0.003401087 |  |  |  | 266 | 115.2102 | 0.003336382 |  |  |  | 266 | 122.324 | 0.003542388 |  |  |  | 266 | 118.3263 | 3.637887 | 80.16476 | 0.6574887
267 | 117.3 | 0.003396898 |  |  |  | 267 | 115.0727 | 0.003332399 |  |  |  | 267 | 122.2136 | 0.003539192 |  |  |  | 267 | 118.1954 | 3.653685 | 80.07582 | 0.6518333
268 | 117.1779 | 0.003393362 |  |  |  | 268 | 114.9517 | 0.003328895 |  |  |  | 268 | 122.0807 | 0.003535345 |  |  |  | 268 | 118.0701 | 3.647297 | 79.99095 | 0.6519843
269 | 117.058 | 0.003389892 |  |  |  | 269 | 114.8334 | 0.003325469 |  |  |  | 269 | 121.9538 | 0.003531669 |  |  |  | 269 | 117.9484 | 3.642739 | 79.90853 | 0.6517147
270 | 116.9417 | 0.003386523 |  |  |  | 270 | 114.7027 | 0.003321684 |  |  |  | 270 | 121.8087 | 0.003527466 |  |  |  | 270 | 117.8177 | 3.633059 | 79.82007 | 0.6579803
271 | 116.8396 | 0.003383566 |  |  |  | 271 | 114.5874 | 0.003318346 |  |  |  | 271 | 121.7051 | 0.003524466 |  |  |  | 271 | 117.7107 | 3.6379 | 79.7475 | 0.6615421
272 | 116.7309 | 0.003380418 |  |  |  | 272 | 114.4711 | 0.003314977 |  |  |  | 272 | 121.6 | 0.003521424 |  |  |  | 272 | 117.6007 | 3.643168 | 79.67284 | 0.663069
273 | 116.6117 | 0.003376965 |  |  |  | 273 | 114.3928 | 0.00331271 |  |  |  | 273 | 121.4761 | 0.003517836 |  |  |  | 273 | 117.4935 | 3.62306 | 79.60044 | 0.6511218
274 | 116.5724 | 0.003375829 |  |  |  | 274 | 114.2982 | 0.00330997 |  |  |  | 274 | 121.3717 | 0.003514812 |  |  |  | 274 | 117.4141 | 3.611078 | 79.54687 | 0.6728147
275 | 116.4683 | 0.003372814 |  |  |  | 275 | 114.1737 | 0.003306363 |  |  |  | 275 | 121.2622 | 0.003511642 |  |  |  | 275 | 117.3014 | 3.616968 | 79.47042 | 0.6787528
276 | 116.3584 | 0.00336963 |  |  |  | 276 | 114.0646 | 0.003303206 |  |  |  | 276 | 121.1344 | 0.003507941 |  |  |  | 276 | 117.1858 | 3.606803 | 79.3922 | 0.6796836
277 | 116.2591 | 0.003366754 |  |  |  | 277 | 114.0539 | 0.003302896 |  |  |  | 277 | 121.0123 | 0.003504405 |  |  |  | 277 | 117.1084 | 3.556117 | 79.34033 | 0.6567536
278 | 116.1686 | 0.003364134 |  |  |  | 278 | 113.9709 | 0.003300492 |  |  |  | 278 | 120.9326 | 0.003502095 |  |  |  | 278 | 117.024 | 3.558793 | 79.28305 | 0.6530982
279 | 116.0792 | 0.003361545 |  |  |  | 279 | 113.9027 | 0.003298515 |  |  |  | 279 | 120.8115 | 0.003498588 |  |  |  | 279 | 116.9311 | 3.532318 | 79.2204 | 0.6504702
280 | 115.9774 | 0.003358598 |  |  |  | 280 | 113.7884 | 0.003295206 |  |  |  | 280 | 120.7028 | 0.003495442 |  |  |  | 280 | 116.8229 | 3.533905 | 79.14705 | 0.6540765
281 | 115.9048 | 0.003356495 |  |  |  | 281 | 113.7174 | 0.003293151 |  |  |  | 281 | 120.6104 | 0.003492766 |  |  |  | 281 | 116.7442 | 3.522331 | 79.09388 | 0.6555446
282 | 115.8078 | 0.003353685 |  |  |  | 282 | 113.5853 | 0.003289325 |  |  |  | 282 | 120.508 | 0.003489801 |  |  |  | 282 | 116.6337 | 3.534496 | 79.01885 | 0.6650615
283 | 115.6879 | 0.003350215 |  |  |  | 283 | 113.5198 | 0.003287428 |  |  |  | 283 | 120.4194 | 0.003487233 |  |  |  | 283 | 116.5424 | 3.528253 | 78.95692 | 0.6462589
284 | 115.5817 | 0.003347138 |  |  |  | 284 | 113.4318 | 0.00328488 |  |  |  | 284 | 120.2869 | 0.003483397 |  |  |  | 284 | 116.4335 | 3.506027 | 78.88339 | 0.643885
285 | 115.4993 | 0.003344753 |  |  |  | 285 | 113.3354 | 0.003282089 |  |  |  | 285 | 120.1924 | 0.00348066 |  |  |  | 285 | 116.3424 | 3.505352 | 78.82168 | 0.648586
286 | 115.3782 | 0.003341245 |  |  |  | 286 | 113.2337 | 0.003279144 |  |  |  | 286 | 120.1059 | 0.003478156 |  |  |  | 286 | 116.2393 | 3.516078 | 78.7516 | 0.6386968
287 | 115.3 | 0.00333898 |  |  |  | 287 | 113.1319 | 0.003276196 |  |  |  | 287 | 119.9117 | 0.003472531 |  |  |  | 287 | 116.1145 | 3.462495 | 78.66786 | 0.6587407
288 | 115.2166 | 0.003336567 |  |  |  | 288 | 113.0393 | 0.003273513 |  |  |  | 288 | 119.7938 | 0.003469118 |  |  |  | 288 | 116.0166 | 3.447588 | 78.60169 | 0.6652079
289 | 115.1213 | 0.003333807 |  |  |  | 289 | 112.9088 | 0.003269733 |  |  |  | 289 | 119.6983 | 0.003466353 |  |  |  | 289 | 115.9095 | 3.462727 | 78.52893 | 0.673534
290 | 115.0219 | 0.003330928 |  |  |  | 290 | 112.8347 | 0.003267589 |  |  |  | 290 | 119.6163 | 0.003463977 |  |  |  | 290 | 115.8243 | 3.461254 | 78.47118 | 0.6641932
291 | 114.9555 | 0.003329004 |  |  |  | 291 | 112.7558 | 0.003265304 |  |  |  | 291 | 119.5809 | 0.003462951 |  |  |  | 291 | 115.7641 | 3.483637 | 78.43002 | 0.6631467
292 | 114.853 | 0.003326036 |  |  |  | 292 | 112.6603 | 0.003262537 |  |  |  | 292 | 119.4983 | 0.003460559 |  |  |  | 292 | 115.6705 | 3.491531 | 78.36647 | 0.6583892
293 | 114.7754 | 0.003323788 |  |  |  | 293 | 112.5656 | 0.003259796 |  |  |  | 293 | 119.4104 | 0.003458015 |  |  |  | 293 | 115.5838 | 3.49327 | 78.3077 | 0.6636987
294 | 114.6667 | 0.003320642 |  |  |  | 294 | 112.4857 | 0.003257482 |  |  |  | 294 | 119.3247 | 0.003455534 |  |  |  | 294 | 115.4924 | 3.493465 | 78.24568 | 0.6527846
295 | 114.5349 | 0.003316825 |  |  |  | 295 | 112.3662 | 0.003254022 |  |  |  | 295 | 119.147 | 0.003450386 |  |  |  | 295 | 115.3494 | 3.46297 | 78.14916 | 0.6542764
296 | 114.4313 | 0.003313823 |  |  |  | 296 | 112.2824 | 0.003251595 |  |  |  | 296 | 119.0332 | 0.003447091 |  |  |  | 296 | 115.249 | 3.448869 | 78.08124 | 0.6498017
297 | 114.3491 | 0.003311444 |  |  |  | 297 | 112.1987 | 0.003249171 |  |  |  | 297 | 118.9407 | 0.003444412 |  |  |  | 297 | 115.1628 | 3.443845 | 78.02294 | 0.6510393
298 | 114.2473 | 0.003308496 |  |  |  | 298 | 112.0842 | 0.003245853 |  |  |  | 298 | 118.8517 | 0.003441835 |  |  |  | 298 | 115.061 | 3.456371 | 77.95378 | 0.6521187
299 | 114.1736 | 0.003306361 |  |  |  | 299 | 111.9502 | 0.003241973 |  |  |  | 299 | 118.7507 | 0.00343891 |  |  |  | 299 | 114.9581 | 3.467479 | 77.88397 | 0.6708896
300 | 114.1473 | 0.003305599 |  |  |  | 300 | 111.8441 | 0.003238902 |  |  |  | 300 | 118.7058 | 0.00343761 |  |  |  | 300 | 114.8991 | 3.492062 | 77.84372 | 0.6943591
306 | 115.8306 | 0.003354347 |  |  |  | 306 | 113.2672 | 0.003280114 |  |  |  | 306 | 120.7237 | 0.003496046 |  |  |  | 306 | 116.6072 | 3.788403 | 78.99782 | 0.755011
307 | 115.5962 | 0.003347559 |  |  |  | 307 | 112.6902 | 0.003263404 |  |  |  | 307 | 120.0803 | 0.003477414 |  |  |  | 307 | 116.1222 | 3.723013 | 78.67086 | 0.8824138
308 | 115.2933 | 0.003338787 |  |  |  | 308 | 112.4045 | 0.003255131 |  |  |  | 308 | 119.7626 | 0.003468213 |  |  |  | 308 | 115.8201 | 3.707214 | 78.46626 | 0.8773052
309 | 115.0072 | 0.003330502 |  |  |  | 309 | 112.2307 | 0.003250096 |  |  |  | 309 | 119.4284 | 0.003458535 |  |  |  | 309 | 115.5554 | 3.630048 | 78.28769 | 0.845882
310 | 114.7761 | 0.00332381 |  |  |  | 310 | 112.0574 | 0.003245077 |  |  |  | 310 | 119.1906 | 0.003451649 |  |  |  | 310 | 115.3414 | 3.60006 | 78.14288 | 0.8286337
311 | 114.5703 | 0.00331785 |  |  |  | 311 | 111.8703 | 0.003239661 |  |  |  | 311 | 118.9987 | 0.003446093 |  |  |  | 311 | 115.1465 | 3.598949 | 78.01073 | 0.8212519
312 | 114.3876 | 0.00331256 |  |  |  | 312 | 111.6794 | 0.003234132 |  |  |  | 312 | 118.7981 | 0.003440282 |  |  |  | 312 | 114.955 | 3.593084 | 77.88108 | 0.8245198
313 | 114.1766 | 0.003306447 |  |  |  | 313 | 111.4498 | 0.003227483 |  |  |  | 313 | 118.6078 | 0.003434772 |  |  |  | 313 | 114.7447 | 3.612663 | 77.73825 | 0.8276838
314 | 114.047 | 0.003302694 |  |  |  | 314 | 111.2822 | 0.00322263 |  |  |  | 314 | 118.5909 | 0.003434283 |  |  |  | 314 | 114.64 | 3.690276 | 77.66621 | 0.8319853
315 | 113.9081 | 0.003298672 |  |  |  | 315 | 111.1427 | 0.003218588 |  |  |  | 315 | 118.4246 | 0.003429467 |  |  |  | 315 | 114.4918 | 3.675904 | 77.56593 | 0.833392
316 | 113.7605 | 0.0032944 |  |  |  | 316 | 110.983 | 0.003213966 |  |  |  | 316 | 118.2861 | 0.003425457 |  |  |  | 316 | 114.3432 | 3.686251 | 77.4651 | 0.8364768
317 | 113.5991 | 0.003289724 |  |  |  | 317 | 110.8379 | 0.003209764 |  |  |  | 317 | 118.1315 | 0.003420979 |  |  |  | 317 | 114.1895 | 3.682457 | 77.3609 | 0.8306994
318 | 113.3867 | 0.003283574 |  |  |  | 318 | 110.7737 | 0.003207904 |  |  |  | 318 | 117.9925 | 0.003416954 |  |  |  | 318 | 114.051 | 3.654965 | 77.26706 | 0.7798523
319 | 113.2483 | 0.003279566 |  |  |  | 319 | 110.6815 | 0.003205233 |  |  |  | 319 | 117.8312 | 0.003412283 |  |  |  | 319 | 113.9203 | 3.621947 | 77.17888 | 0.7664072
320 | 113.1368 | 0.003276338 |  |  |  | 320 | 110.5898 | 0.003202578 |  |  |  | 320 | 117.6746 | 0.003407747 |  |  |  | 320 | 113.8004 | 3.5887 | 77.09804 | 0.7629466
321 | 112.9947 | 0.003272221 |  |  |  | 321 | 110.446 | 0.003198414 |  |  |  | 321 | 117.582 | 0.003405065 |  |  |  | 321 | 113.6742 | 3.616197 | 77.01209 | 0.7599855
322 | 112.8922 | 0.003269254 |  |  |  | 322 | 110.2606 | 0.003193044 |  |  |  | 322 | 117.4249 | 0.003400515 |  |  |  | 322 | 113.5259 | 3.623943 | 76.9116 | 0.7887361
323 | 112.8576 | 0.003268251 |  |  |  | 323 | 110.1296 | 0.003189251 |  |  |  | 323 | 117.3114 | 0.003397228 |  |  |  | 323 | 113.4328 | 3.62527 | 76.84874 | 0.8231681
324 | 112.7315 | 0.0032646 |  |  |  | 324 | 110.0339 | 0.003186481 |  |  |  | 324 | 117.2011 | 0.003394035 |  |  |  | 324 | 113.3222 | 3.619896 | 76.77373 | 0.8125385
325 | 112.6341 | 0.003261778 |  |  |  | 325 | 109.9185 | 0.003183137 |  |  |  | 325 | 117.0784 | 0.003390482 |  |  |  | 325 | 113.2103 | 3.614591 | 76.69802 | 0.8194051
326 | 112.554 | 0.003259458 |  |  |  | 326 | 109.828 | 0.003180518 |  |  |  | 326 | 116.9781 | 0.003387577 |  |  |  | 326 | 113.12 | 3.608476 | 76.63693 | 0.8236441
327 | 112.4166 | 0.00325548 |  |  |  | 327 | 109.8162 | 0.003180176 |  |  |  | 327 | 116.8784 | 0.003384691 |  |  |  | 327 | 113.0371 | 3.571753 | 76.58095 | 0.7824233
328 | 112.3292 | 0.00325295 |  |  |  | 328 | 109.6976 | 0.00317674 |  |  |  | 328 | 116.7124 | 0.003379882 |  |  |  | 328 | 112.9131 | 3.543663 | 76.49737 | 0.7972951
329 | 112.2163 | 0.00324968 |  |  |  | 329 | 109.6093 | 0.003174182 |  |  |  | 329 | 116.5973 | 0.00337655 |  |  |  | 329 | 112.8076 | 3.531357 | 76.42601 | 0.7898035
330 | 112.1089 | 0.003246569 |  |  |  | 330 | 109.5141 | 0.003171426 |  |  |  | 330 | 116.5409 | 0.003374917 |  |  |  | 330 | 112.7213 | 3.553229 | 76.36714 | 0.7819672
331 | 112.029 | 0.003244255 |  |  |  | 331 | 109.4341 | 0.00316911 |  |  |  | 331 | 116.4433 | 0.003372091 |  |  |  | 331 | 112.6355 | 3.543765 | 76.30909 | 0.7830506
332 | 111.918 | 0.003241042 |  |  |  | 332 | 109.3331 | 0.003166184 |  |  |  | 332 | 116.3153 | 0.003368384 |  |  |  | 332 | 112.5221 | 3.530112 | 76.23245 | 0.7810285
333 | 111.822 | 0.003238262 |  |  |  | 333 | 109.2433 | 0.003163585 |  |  |  | 333 | 116.2197 | 0.003365615 |  |  |  | 333 | 112.4283 | 3.527506 | 76.16889 | 0.7788313
334 | 111.7467 | 0.00323608 |  |  |  | 334 | 109.1395 | 0.00316058 |  |  |  | 334 | 116.0884 | 0.003361814 |  |  |  | 334 | 112.3249 | 3.510351 | 76.09908 | 0.7914251
335 | 111.6383 | 0.003232941 |  |  |  | 335 | 109.0746 | 0.0031587 |  |  |  | 335 | 115.8574 | 0.003355122 |  |  |  | 335 | 112.1901 | 3.424878 | 76.00888 | 0.7902066
336 | 111.5611 | 0.003230706 |  |  |  | 336 | 108.9645 | 0.003155512 |  |  |  | 336 | 115.7229 | 0.003351227 |  |  |  | 336 | 112.0828 | 3.409236 | 75.93649 | 0.8050718
337 | 111.4551 | 0.003227637 |  |  |  | 337 | 108.88 | 0.003153063 |  |  |  | 337 | 115.5932 | 0.003347473 |  |  |  | 337 | 111.9761 | 3.38682 | 75.86442 | 0.8014514
338 | 111.3573 | 0.003224804 |  |  |  | 338 | 108.7792 | 0.003150145 |  |  |  | 338 | 115.518 | 0.003345295 |  |  |  | 338 | 111.8848 | 3.400254 | 75.80236 | 0.7991332
339 | 111.2812 | 0.003222599 |  |  |  | 339 | 108.6952 | 0.003147712 |  |  |  | 339 | 115.4099 | 0.003342165 |  |  |  | 339 | 111.7954 | 3.386791 | 75.74196 | 0.8045041
340 | 111.2078 | 0.003220476 |  |  |  | 340 | 108.6105 | 0.00314526 |  |  |  | 340 | 115.3181 | 0.003339504 |  |  |  | 340 | 111.7121 | 3.382082 | 75.6856 | 0.8092995
341 | 111.1177 | 0.003217865 |  |  |  | 341 | 108.551 | 0.003143535 |  |  |  | 341 | 115.3655 | 0.003340879 |  |  |  | 341 | 111.6781 | 3.441682 | 75.66153 | 0.785753
342 | 111.0294 | 0.003215308 |  |  |  | 342 | 108.415 | 0.003139598 |  |  |  | 342 | 115.3142 | 0.003339392 |  |  |  | 342 | 111.5862 | 3.483137 | 75.59874 | 0.7957964
343 | 110.9531 | 0.0032131 |  |  |  | 343 | 108.2933 | 0.003136072 |  |  |  | 343 | 115.2382 | 0.00333719 |  |  |  | 343 | 111.4949 | 3.503993 | 75.53662 | 0.8089492
344 | 110.8473 | 0.003210034 |  |  |  | 344 | 108.2693 | 0.003135378 |  |  |  | 344 | 114.9795 | 0.003329699 |  |  |  | 344 | 111.3653 | 3.38496 | 75.45041 | 0.799716
345 | 110.6653 | 0.003204765 |  |  |  | 345 | 108.1728 | 0.003132585 |  |  |  | 345 | 114.8845 | 0.003326949 |  |  |  | 345 | 111.2409 | 3.392649 | 75.36573 | 0.7659462
346 | 110.5732 | 0.003202099 |  |  |  | 346 | 108.0585 | 0.003129273 |  |  |  | 346 | 114.7878 | 0.003324148 |  |  |  | 346 | 111.1398 | 3.400268 | 75.29716 | 0.7721506
347 | 110.4928 | 0.00319977 |  |  |  | 347 | 107.9823 | 0.003127068 |  |  |  | 347 | 114.7168 | 0.003322092 |  |  |  | 347 | 111.064 | 3.403366 | 75.24568 | 0.7696224
348 | 110.3964 | 0.003196976 |  |  |  | 348 | 107.8753 | 0.003123969 |  |  |  | 348 | 114.6066 | 0.003318902 |  |  |  | 348 | 110.9594 | 3.400797 | 75.17487 | 0.7735216
349 | 110.3051 | 0.003194333 |  |  |  | 349 | 107.7528 | 0.003120422 |  |  |  | 349 | 114.5603 | 0.00331756 |  |  |  | 349 | 110.8727 | 3.439056 | 75.1156 | 0.7776514
350 | 110.2391 | 0.003192422 |  |  |  | 350 | 107.5923 | 0.003115774 |  |  |  | 350 | 114.4313 | 0.003313824 |  |  |  | 350 | 110.7542 | 3.448457 | 75.03536 | 0.8103122
356 | 112.6698 | 0.003262813 |  |  |  | 356 | 109.6617 | 0.003175702 |  |  |  | 356 | 117.1983 | 0.003393953 | [5 empty] | 3.793739
357 | 112.4641 | 0.003256856 |  |  |  | 357 | 109.1257 | 0.003160179 |  |  |  | 357 | 116.5292 | 0.003374578 | [5 empty] | 3.707703
358 | 112.1705 | 0.003248352 |  |  |  | 358 | 108.8564 | 0.003152379 |  |  |  | 358 | 116.2535 | 0.003366594 | [5 empty] | 3.705225
359 | 111.9292 | 0.003241365 |  |  |  | 359 | 108.6421 | 0.003146174
360 | 111.7131 | 0.003235109 |  |  |  | 360 | 108.383 | 0.003138673
361 | 111.4759 | 0.00322824 |  |  |  | 361 | 108.1531 | 0.003132015
362 | 111.2621 | 0.003222046 |  |  |  | 362 | 107.9936 | 0.003127395
363 | 111.0744 | 0.00321661 |  |  |  | 363 | 107.8057 | 0.003121952
364 | 110.8591 | 0.003210377 |  |  |  | 364 | 107.6542 | 0.003117567
365 | 110.6889 | 0.003205447 |  |  |  | 365 | 107.5098 | 0.003113384
366 | 110.5261 | 0.003200734 |  |  |  | 366 | 107.3637 | 0.003109152
367 | 110.36 | 0.003195923 |  |  |  | 367 | 107.203 | 0.003104501
368 | 110.193 | 0.003191088 |  |  |  | 368 | 107.049 | 0.003100039
369 | 110.0486 | 0.003186906 |  |  |  | 369 | 106.9022 | 0.003095789
[6 empty] | 370 | 106.7824 | 0.00309232
[6 empty] | 371 | 106.644 | 0.003088312
[6 empty] | 372 | 106.4822 | 0.003083625
[6 empty] | 373 | 106.368 | 0.00308032
[6 empty] | 374 | 106.3165 | 0.003078827

## 10um_48h
10um_48h
df_MH_MA_VZ_3,8_10µm_48h_1_Lebensdauer_Langzeit | [5 empty] | df_MH_MA_VZ_3,8_10µm_48h_2_Lebensdauer_Langzeit | [5 empty] | df_MH_MA_VZ_3,8_10µm_48h_3_Lebensdauer_Langzeit | [5 empty] | df_MH_MA_VZ_3,8_10µm_48h_4_Lebensdauer_Langzeit | [5 empty] | Mittelwert 10µm 48h
Zyklus | spezifische Kapazität C/2 | Ah-Step C/2 | Zyklus | spezifische Kapazität C/10 | Ah-Step C/10 | Zyklus | spezifische Kapazität C/2 | Ah-Step C/2 | Zyklus | spezifische Kapazität C/10 | Ah-Step C/10 | Zyklus | spezifische Kapazität C/2 | Ah-Step C/2 | Zyklus | spezifische Kapazität C/10 | Ah-Step C/10 | Zyklus | spezifische Kapazität C/2 | Ah-Step C/2 | Zyklus | spezifische Kapazität C/10 | Ah-Step C/10 | Zyklus | spezifische Kapazität C/2 | Std spezifische Kapazität C/2 | SOH C/2 | Std SOH C/2 | Zyklus | spezifische Kapazität C/10 | Std spezifische Kapazität C/10 | SOH C/10 | Std SOH C/10
6 | 157.5788 | 0.00460872 | 1 | 180.3704 | 0.005275307 | 6 | 156.8856 | 0.004708934 | 1 | 178.5326 | 0.005358669 | 6 | 158.2556 | 0.004765245 | 1 | 178.1752 | 0.005365046 | 6 | 149.2378 | 0.004379094 | 1 | 172.0483 | 0.005048427 | 6 | 155.4894 | 4.205154 | 100 | 0 | 1 | 177.2816 | 3.619 | 100 | 0
7 | 157.5073 | 0.004606626 | 2 | 180.2198 | 0.005270902 | 7 | 156.8224 | 0.004707036 | 2 | 178.4361 | 0.005355774 | 7 | 158.2975 | 0.004766507 | 2 | 177.9827 | 0.005359249 | 7 | 149.2593 | 0.004379727 | 2 | 172.0333 | 0.005047987 | 7 | 155.4716 | 4.185163 | 99.98881 | 0.03695325 | 2 | 177.168 | 3.556695 | 99.93642 | 0.04272317
8 | 157.3684 | 0.004602565 | 101 | 174.4928 | 0.005103404 | 8 | 156.69 | 0.004703062 | 101 | 171.2859 | 0.005141159 | 8 | 158.244 | 0.004764896 | 101 | 173.1687 | 0.005214296 | 8 | 149.2088 | 0.004378245 | 101 | 166.6594 | 0.004890299 | 8 | 155.3778 | 4.161564 | 99.92876 | 0.06711908 | 101 | 171.4017 | 3.424438 | 96.68507 | 0.5308278
9 | 157.2095 | 0.004597917 | 102 | 174.4446 | 0.005101993 | 9 | 156.5526 | 0.004698938 | 102 | 171.2955 | 0.005141446 | 9 | 158.1582 | 0.004762313 | 102 | 173.2471 | 0.005216656 | 9 | 149.1176 | 0.004375569 | 102 | 166.5824 | 0.00488804 | 9 | 155.2595 | 4.147287 | 99.85283 | 0.08874036 | 102 | 171.3924 | 3.459345 | 96.67953 | 0.5375874
10 | 157.0659 | 0.004593717 | 151 | 170.4808 | 0.004986065 | 10 | 156.4282 | 0.004695203 | 151 | 166.6573 | 0.005002232 | 10 | 158.0838 | 0.004760072 | 151 | 169.218 | 0.005095336 | 10 | 149.0184 | 0.004372657 | 151 | 162.3039 | 0.004762496 | 10 | 155.149 | 4.143588 | 99.78183 | 0.106456 | 151 | 167.165 | 3.610047 | 94.29363 | 0.6847162
11 | 156.927 | 0.004589655 | 152 | 170.5424 | 0.004987866 | 11 | 156.2939 | 0.004691172 | 152 | 166.8364 | 0.005007608 | 11 | 158.0186 | 0.004758109 | 152 | 169.2893 | 0.005097481 | 11 | 148.9272 | 0.004369981 | 152 | 162.405 | 0.004765462 | 11 | 155.0417 | 4.1381 | 99.71282 | 0.1281137 | 152 | 167.2683 | 3.588967 | 94.35193 | 0.6567924
12 | 156.7952 | 0.004585801 | 201 | 166.6101 | 0.004872859 | 12 | 156.1718 | 0.004687509 | 201 | 162.5585 | 0.004879204 | 12 | 157.9345 | 0.004755578 | 201 | 165.4296 | 0.004981262 | 12 | 148.8343 | 0.004367256 | 201 | 158.3534 | 0.004646576 | 12 | 154.934 | 4.131415 | 99.64364 | 0.1420712 | 201 | 163.2379 | 3.67402 | 92.07757 | 0.7593054
13 | 156.6555 | 0.004581715 | 202 | 166.7982 | 0.004878358 | 13 | 156.0451 | 0.004683706 | 202 | 162.8947 | 0.004889295 | 13 | 157.8613 | 0.004753373 | 202 | 165.6523 | 0.004987967 | 13 | 148.7516 | 0.004364828 | 202 | 158.5414 | 0.004652091 | 13 | 154.8284 | 4.12089 | 99.57585 | 0.1622127 | 202 | 163.4716 | 3.672479 | 92.20927 | 0.7287736
14 | 156.5442 | 0.00457846 | 251 | 163.2218 | 0.004773761 | 14 | 155.9319 | 0.004680306 | 251 | 159.1674 | 0.004777421 | 14 | 157.7832 | 0.004751022 | 251 | 162.2277 | 0.004884851 | 14 | 148.6656 | 0.004362306 | 251 | 155.0307 | 0.004549076 | 14 | 154.7312 | 4.116427 | 99.51341 | 0.1728844 | 251 | 159.9119 | 3.683274 | 90.20101 | 0.7982559
15 | 156.4147 | 0.004574672 | 252 | 163.5556 | 0.004783524 | 15 | 155.8318 | 0.004677302 | 252 | 159.6758 | 0.004792681 | 15 | 157.7231 | 0.004749212 | 252 | 162.6058 | 0.004896234 | 15 | 148.5886 | 0.004360045 | 252 | 155.3609 | 0.004558765 | 15 | 154.6395 | 4.110774 | 99.45451 | 0.1907826 | 252 | 160.2995 | 3.683319 | 90.41949 | 0.7645588
16 | 156.3014 | 0.004571359 | 301 | 160.3429 | 0.004689561 | 16 | 155.7091 | 0.004673618 | 301 | 156.4574 | 0.004696079 | 16 | 157.6486 | 0.004746968 | 301 | 159.5486 | 0.004804179 | 16 | 148.4984 | 0.0043574 | 301 | 152.416 | 0.004472354 | 16 | 154.5394 | 4.108252 | 99.39011 | 0.2035258 | 301 | 157.1912 | 3.59776 | 88.66665 | 0.7949565
17 | 156.1728 | 0.004567597 | 302 | 160.5953 | 0.004696942 | 17 | 155.587 | 0.004669956 | 302 | 157.0654 | 0.004714329 | 17 | 157.5763 | 0.004744791 | 302 | 160.0018 | 0.004817825 | 17 | 148.415 | 0.004354953 | 302 | 152.9277 | 0.004487367 | 17 | 154.4378 | 4.101006 | 99.32488 | 0.2207934 | 302 | 157.6475 | 3.504656 | 88.9247 | 0.748568
18 | 156.0602 | 0.004564304 |  |  |  | 18 | 155.4935 | 0.004667149 |  |  |  | 18 | 157.5034 | 0.004742598 |  |  |  | 18 | 148.3434 | 0.004352852 |  |  |  | 18 | 154.3502 | 4.092908 | 99.2686 | 0.2319203
19 | 155.9573 | 0.004561294 |  |  |  | 19 | 155.3849 | 0.004663888 |  |  |  | 19 | 157.4217 | 0.004740137 |  |  |  | 19 | 148.2651 | 0.004350554 |  |  |  | 19 | 154.2573 | 4.085806 | 99.20893 | 0.2403007
20 | 155.8355 | 0.004557732 |  |  |  | 20 | 155.2849 | 0.004660887 |  |  |  | 20 | 157.3562 | 0.004738163 |  |  |  | 20 | 148.1853 | 0.004348211 |  |  |  | 20 | 154.1655 | 4.081899 | 99.14995 | 0.2549619
21 | 155.7252 | 0.004554506 |  |  |  | 21 | 155.1787 | 0.004657701 |  |  |  | 21 | 157.293 | 0.004736262 |  |  |  | 21 | 148.1004 | 0.004345722 |  |  |  | 21 | 154.0743 | 4.082174 | 99.09134 | 0.2680616
22 | 155.6081 | 0.00455108 |  |  |  | 22 | 155.0953 | 0.004655196 |  |  |  | 22 | 157.2393 | 0.004734643 |  |  |  | 22 | 148.0352 | 0.004343806 |  |  |  | 22 | 153.9944 | 4.076667 | 99.04003 | 0.2840691
23 | 155.5106 | 0.004548231 |  |  |  | 23 | 155.0126 | 0.004652713 |  |  |  | 23 | 157.1788 | 0.004732822 |  |  |  | 23 | 147.9574 | 0.004341524 |  |  |  | 23 | 153.9148 | 4.078245 | 98.98882 | 0.2927348
24 | 155.4192 | 0.004545558 |  |  |  | 24 | 154.9216 | 0.004649984 |  |  |  | 24 | 157.1062 | 0.004730635 |  |  |  | 24 | 147.8696 | 0.004338948 |  |  |  | 24 | 153.8292 | 4.081546 | 98.93364 | 0.2971695
25 | 155.2846 | 0.00454162 |  |  |  | 25 | 154.8124 | 0.004646706 |  |  |  | 25 | 157.0013 | 0.004727477 |  |  |  | 25 | 147.7875 | 0.004336539 |  |  |  | 25 | 153.7215 | 4.066241 | 98.86456 | 0.3064174
26 | 155.1762 | 0.004538448 |  |  |  | 26 | 154.7166 | 0.004643829 |  |  |  | 26 | 156.9295 | 0.004725314 |  |  |  | 26 | 147.693 | 0.004333766 |  |  |  | 26 | 153.6288 | 4.070455 | 98.8049 | 0.3146246
27 | 155.0774 | 0.00453556 |  |  |  | 27 | 154.6271 | 0.004641143 |  |  |  | 27 | 156.8764 | 0.004723716 |  |  |  | 27 | 147.6207 | 0.004331644 |  |  |  | 27 | 153.5504 | 4.070818 | 98.75448 | 0.3269502
28 | 154.9699 | 0.004532416 |  |  |  | 28 | 154.4923 | 0.004637099 |  |  |  | 28 | 156.8072 | 0.004721632 |  |  |  | 28 | 147.5317 | 0.004329035 |  |  |  | 28 | 153.4503 | 4.069927 | 98.69012 | 0.3413679
29 | 154.833 | 0.004528413 |  |  |  | 29 | 154.3367 | 0.004632427 |  |  |  | 29 | 156.6125 | 0.004715771 |  |  |  | 29 | 147.3101 | 0.004322531 |  |  |  | 29 | 153.2731 | 4.093636 | 98.57573 | 0.3204538
30 | 154.7154 | 0.004524972 |  |  |  | 30 | 154.2488 | 0.004629789 |  |  |  | 30 | 156.5425 | 0.004713662 |  |  |  | 30 | 147.2011 | 0.004319332 |  |  |  | 30 | 153.1769 | 4.105017 | 98.51373 | 0.3292047
31 | 154.613 | 0.004521979 |  |  |  | 31 | 154.1773 | 0.004627642 |  |  |  | 31 | 156.5389 | 0.004713554 |  |  |  | 31 | 147.1707 | 0.004318441 |  |  |  | 31 | 153.125 | 4.099983 | 98.48044 | 0.3565354
88 | 147.2145 | 0.004305594 |  |  |  | 88 | 148.491 | 0.004456969 |  |  |  | 88 | 152.3014 | 0.004585959 |  |  |  | 88 | 141.9896 | 0.004166411 |  |  |  | 88 | 147.4991 | 4.261521 | 94.86322 | 1.167343
89 | 149.068 | 0.004359801 |  |  |  | 89 | 148.3652 | 0.004453191 |  |  |  | 89 | 152.2599 | 0.004584709 |  |  |  | 89 | 141.8929 | 0.004163573 |  |  |  | 89 | 147.8965 | 4.346443 | 95.11444 | 0.7676473
90 | 148.9769 | 0.004357137 |  |  |  | 90 | 148.3244 | 0.004451967 |  |  |  | 90 | 152.1409 | 0.004581124 |  |  |  | 90 | 141.9306 | 0.004164679 |  |  |  | 90 | 147.8432 | 4.279635 | 95.081 | 0.7516195
91 | 148.9006 | 0.004354905 |  |  |  | 91 | 148.2374 | 0.004449355 |  |  |  | 91 | 152.0786 | 0.004579248 |  |  |  | 91 | 141.8733 | 0.004162999 |  |  |  | 91 | 147.7725 | 4.275163 | 95.0356 | 0.7576574
92 | 148.8003 | 0.004351974 |  |  |  | 92 | 148.1554 | 0.004446895 |  |  |  | 92 | 151.9852 | 0.004576436 |  |  |  | 92 | 141.7956 | 0.004160719 |  |  |  | 92 | 147.6841 | 4.267764 | 94.97886 | 0.7572317
93 | 148.6852 | 0.004348606 |  |  |  | 93 | 148.0348 | 0.004443275 |  |  |  | 93 | 151.8968 | 0.004573776 |  |  |  | 93 | 141.672 | 0.004157091 |  |  |  | 93 | 147.5722 | 4.280486 | 94.90671 | 0.7660741
94 | 148.5879 | 0.004345761 |  |  |  | 94 | 147.9074 | 0.00443945 |  |  |  | 94 | 151.8322 | 0.004571831 |  |  |  | 94 | 141.5733 | 0.004154195 |  |  |  | 94 | 147.4752 | 4.29112 | 94.84422 | 0.7805119
95 | 148.5083 | 0.004343432 |  |  |  | 95 | 147.8023 | 0.004436298 |  |  |  | 95 | 151.7416 | 0.004569104 |  |  |  | 95 | 141.479 | 0.004151428 |  |  |  | 95 | 147.3828 | 4.2933 | 94.78476 | 0.7812656
96 | 148.3981 | 0.004340209 |  |  |  | 96 | 147.6938 | 0.004433042 |  |  |  | 96 | 151.6335 | 0.004565849 |  |  |  | 96 | 141.3941 | 0.004148937 |  |  |  | 96 | 147.2799 | 4.282474 | 94.71869 | 0.781954
97 | 148.3207 | 0.004337945 |  |  |  | 97 | 147.6303 | 0.004431134 |  |  |  | 97 | 151.5811 | 0.004564269 |  |  |  | 97 | 141.3204 | 0.004146773 |  |  |  | 97 | 147.2131 | 4.289695 | 94.67564 | 0.7873148
98 | 148.2294 | 0.004335277 |  |  |  | 98 | 147.5065 | 0.004427417 |  |  |  | 98 | 151.4753 | 0.004561083 |  |  |  | 98 | 141.2168 | 0.004143733 |  |  |  | 98 | 147.107 | 4.289378 | 94.60736 | 0.7881968
99 | 148.1166 | 0.004331978 |  |  |  | 99 | 147.4018 | 0.004424274 |  |  |  | 99 | 151.3625 | 0.004557688 |  |  |  | 99 | 141.1246 | 0.00414103 |  |  |  | 99 | 147.0014 | 4.280198 | 94.53954 | 0.7872449
100 | 148.0003 | 0.004328575 |  |  |  | 100 | 147.2993 | 0.004421199 |  |  |  | 100 | 151.2781 | 0.004555147 |  |  |  | 100 | 141.0351 | 0.004138402 |  |  |  | 100 | 146.9032 | 4.279241 | 94.47642 | 0.7948793
106 | 147.0879 | 0.00430189 |  |  |  | 106 | 146.7377 | 0.004404344 |  |  |  | 106 | 150.7119 | 0.004538096 |  |  |  | 106 | 140.2398 | 0.004115066 |  |  |  | 106 | 146.1943 | 4.357319 | 94.0195 | 0.8508709
107 | 147.216 | 0.004305636 |  |  |  | 107 | 146.7227 | 0.004403891 |  |  |  | 107 | 150.8073 | 0.004540969 |  |  |  | 107 | 140.3034 | 0.004116931 |  |  |  | 107 | 146.2623 | 4.369869 | 94.06314 | 0.8598368
108 | 147.0978 | 0.004302181 |  |  |  | 108 | 146.5886 | 0.004399866 |  |  |  | 108 | 150.7207 | 0.004538362 |  |  |  | 108 | 140.2226 | 0.004114563 |  |  |  | 108 | 146.1574 | 4.363313 | 93.99583 | 0.8713626
109 | 146.9833 | 0.00429883 |  |  |  | 109 | 146.474 | 0.004396426 |  |  |  | 109 | 150.6266 | 0.004535529 |  |  |  | 109 | 140.1095 | 0.004111243 |  |  |  | 109 | 146.0483 | 4.369808 | 93.92557 | 0.8777915
110 | 146.8802 | 0.004295817 |  |  |  | 110 | 146.3313 | 0.004392146 |  |  |  | 110 | 150.5261 | 0.004532503 |  |  |  | 110 | 140.0482 | 0.004109445 |  |  |  | 110 | 145.9465 | 4.350567 | 93.86036 | 0.883956
111 | 146.796 | 0.004293354 |  |  |  | 111 | 146.2324 | 0.004389177 |  |  |  | 111 | 150.4343 | 0.004529737 |  |  |  | 111 | 139.9378 | 0.004106204 |  |  |  | 111 | 145.8501 | 4.359337 | 93.79823 | 0.8840971
112 | 146.6929 | 0.004290337 |  |  |  | 112 | 146.1022 | 0.004385268 |  |  |  | 112 | 150.3139 | 0.004526111 |  |  |  | 112 | 139.8336 | 0.004103146 |  |  |  | 112 | 145.7356 | 4.352974 | 93.72463 | 0.8830246
113 | 146.5854 | 0.004287194 |  |  |  | 113 | 145.9763 | 0.004381488 |  |  |  | 113 | 150.1944 | 0.004522514 |  |  |  | 113 | 139.7046 | 0.004099363 |  |  |  | 113 | 145.6152 | 4.357962 | 93.64704 | 0.882506
114 | 146.4632 | 0.00428362 |  |  |  | 114 | 145.8544 | 0.004377829 |  |  |  | 114 | 150.1044 | 0.004519806 |  |  |  | 114 | 139.5604 | 0.004095131 |  |  |  | 114 | 145.4956 | 4.379226 | 93.56987 | 0.892727
115 | 146.3636 | 0.004280708 |  |  |  | 115 | 145.7404 | 0.004374408 |  |  |  | 115 | 150.0151 | 0.004517114 |  |  |  | 115 | 139.4658 | 0.004092354 |  |  |  | 115 | 145.3962 | 4.380189 | 93.50593 | 0.8980688
116 | 146.254 | 0.004277502 |  |  |  | 116 | 145.5765 | 0.004369489 |  |  |  | 116 | 149.8984 | 0.004513602 |  |  |  | 116 | 139.3491 | 0.004088932 |  |  |  | 116 | 145.2695 | 4.379535 | 93.42446 | 0.904279
117 | 146.1334 | 0.004273973 |  |  |  | 117 | 145.4742 | 0.00436642 |  |  |  | 117 | 149.8106 | 0.004510957 |  |  |  | 117 | 139.2281 | 0.004085381 |  |  |  | 117 | 145.1616 | 4.3917 | 93.35487 | 0.9118073
118 | 146.0472 | 0.004271452 |  |  |  | 118 | 145.3793 | 0.00436357 |  |  |  | 118 | 149.7033 | 0.004507726 |  |  |  | 118 | 139.1558 | 0.004083259 |  |  |  | 118 | 145.0714 | 4.377801 | 93.297 | 0.9067557
119 | 145.9436 | 0.004268424 |  |  |  | 119 | 145.2543 | 0.004359817 |  |  |  | 119 | 149.6148 | 0.004505063 |  |  |  | 119 | 139.0317 | 0.004079616 |  |  |  | 119 | 144.9611 | 4.391912 | 93.22588 | 0.9150752
120 | 145.8327 | 0.004265181 |  |  |  | 120 | 145.1388 | 0.004356351 |  |  |  | 120 | 149.5002 | 0.004501612 |  |  |  | 120 | 138.9065 | 0.004075943 |  |  |  | 120 | 144.8446 | 4.396924 | 93.15082 | 0.9151831
121 | 145.7145 | 0.004261722 |  |  |  | 121 | 145.0334 | 0.004353189 |  |  |  | 121 | 149.4036 | 0.004498704 |  |  |  | 121 | 138.8248 | 0.004073545 |  |  |  | 121 | 144.7441 | 4.388448 | 93.08632 | 0.9195597
122 | 145.6261 | 0.004259137 |  |  |  | 122 | 144.9205 | 0.004349798 |  |  |  | 122 | 149.3145 | 0.00449602 |  |  |  | 122 | 138.6922 | 0.004069654 |  |  |  | 122 | 144.6383 | 4.40752 | 93.018 | 0.9240287
123 | 145.5327 | 0.004256406 |  |  |  | 123 | 144.8049 | 0.00434633 |  |  |  | 123 | 149.2122 | 0.00449294 |  |  |  | 123 | 138.6052 | 0.004067101 |  |  |  | 123 | 144.5388 | 4.401048 | 92.95404 | 0.9247881
124 | 145.4173 | 0.00425303 |  |  |  | 124 | 144.6762 | 0.004342467 |  |  |  | 124 | 149.1313 | 0.004490503 |  |  |  | 124 | 138.4915 | 0.004063766 |  |  |  | 124 | 144.4291 | 4.412231 | 92.88339 | 0.9375666
125 | 145.3016 | 0.004249646 |  |  |  | 125 | 144.5738 | 0.004339392 |  |  |  | 125 | 149.0319 | 0.004487512 |  |  |  | 125 | 138.4161 | 0.004061553 |  |  |  | 125 | 144.3308 | 4.400236 | 92.82038 | 0.9401226
126 | 145.1827 | 0.004246168 |  |  |  | 126 | 144.4467 | 0.004335577 |  |  |  | 126 | 148.9106 | 0.004483859 |  |  |  | 126 | 138.29 | 0.004057853 |  |  |  | 126 | 144.2075 | 4.402452 | 92.74098 | 0.9411087
127 | 145.0879 | 0.004243395 |  |  |  | 127 | 144.3378 | 0.004332309 |  |  |  | 127 | 148.7932 | 0.004480321 |  |  |  | 127 | 138.1921 | 0.004054981 |  |  |  | 127 | 144.1027 | 4.395504 | 92.67363 | 0.9367003
128 | 144.9872 | 0.00424045 |  |  |  | 128 | 144.2238 | 0.004328887 |  |  |  | 128 | 148.6987 | 0.004477477 |  |  |  | 128 | 138.0892 | 0.004051963 |  |  |  | 128 | 143.9997 | 4.398464 | 92.60734 | 0.9409637
129 | 144.8711 | 0.004237056 |  |  |  | 129 | 144.1136 | 0.004325581 |  |  |  | 129 | 148.6064 | 0.004474698 |  |  |  | 129 | 137.9701 | 0.004048467 |  |  |  | 129 | 143.8903 | 4.408396 | 92.53684 | 0.9476693
130 | 144.7659 | 0.004233978 |  |  |  | 130 | 143.9859 | 0.004321747 |  |  |  | 130 | 148.5043 | 0.004471623 |  |  |  | 130 | 137.856 | 0.004045118 |  |  |  | 130 | 143.778 | 4.413139 | 92.46453 | 0.952569
131 | 144.6472 | 0.004230506 |  |  |  | 131 | 143.8641 | 0.00431809 |  |  |  | 131 | 148.4152 | 0.004468941 |  |  |  | 131 | 137.7495 | 0.004041993 |  |  |  | 131 | 143.669 | 4.418218 | 92.39437 | 0.9621593
132 | 144.5538 | 0.004227776 |  |  |  | 132 | 143.7515 | 0.004314712 |  |  |  | 132 | 148.3072 | 0.004465689 |  |  |  | 132 | 137.6467 | 0.004038977 |  |  |  | 132 | 143.5648 | 4.416914 | 92.32735 | 0.9611626
133 | 144.4433 | 0.004224544 |  |  |  | 133 | 143.6451 | 0.004311519 |  |  |  | 133 | 148.2053 | 0.004462619 |  |  |  | 133 | 137.4998 | 0.004034666 |  |  |  | 133 | 143.4484 | 4.436307 | 92.25215 | 0.9643849
134 | 144.3443 | 0.004221648 |  |  |  | 134 | 143.5382 | 0.004308311 |  |  |  | 134 | 148.1251 | 0.004460206 |  |  |  | 134 | 137.4174 | 0.004032249 |  |  |  | 134 | 143.3563 | 4.435504 | 92.19295 | 0.9712313
135 | 144.2434 | 0.004218696 |  |  |  | 135 | 143.4266 | 0.00430496 |  |  |  | 135 | 148.0258 | 0.004457214 |  |  |  | 135 | 137.3372 | 0.004029897 |  |  |  | 135 | 143.2582 | 4.426671 | 92.13002 | 0.9731808
136 | 144.1274 | 0.004215303 |  |  |  | 136 | 143.3072 | 0.004301376 |  |  |  | 136 | 147.9132 | 0.004453824 |  |  |  | 136 | 137.2238 | 0.004026569 |  |  |  | 136 | 143.1429 | 4.426691 | 92.05581 | 0.975058
137 | 144.015 | 0.004212016 |  |  |  | 137 | 143.2004 | 0.00429817 |  |  |  | 137 | 147.7981 | 0.004450359 |  |  |  | 137 | 137.1194 | 0.004023506 |  |  |  | 137 | 143.0332 | 4.422231 | 91.98529 | 0.9735532
138 | 143.9038 | 0.004208764 |  |  |  | 138 | 143.0849 | 0.004294704 |  |  |  | 138 | 147.7144 | 0.004447839 |  |  |  | 138 | 137.001 | 0.00402003 |  |  |  | 138 | 142.926 | 4.435315 | 91.91618 | 0.9831471
139 | 143.7856 | 0.004205308 |  |  |  | 139 | 142.9784 | 0.004291506 |  |  |  | 139 | 147.6124 | 0.004444768 |  |  |  | 139 | 136.8921 | 0.004016834 |  |  |  | 139 | 142.8171 | 4.437145 | 91.8461 | 0.9864421
140 | 143.6845 | 0.004202352 |  |  |  | 140 | 142.849 | 0.004287623 |  |  |  | 140 | 147.536 | 0.004442468 |  |  |  | 140 | 136.779 | 0.004013517 |  |  |  | 140 | 142.7122 | 4.451062 | 91.77845 | 0.9990102
141 | 143.5848 | 0.004199436 |  |  |  | 141 | 142.7465 | 0.004284546 |  |  |  | 141 | 147.4279 | 0.004439211 |  |  |  | 141 | 136.6843 | 0.004010737 |  |  |  | 141 | 142.6109 | 4.445775 | 91.71333 | 0.9970684
142 | 143.4549 | 0.004195637 |  |  |  | 142 | 142.6333 | 0.004281149 |  |  |  | 142 | 147.3435 | 0.004436669 |  |  |  | 142 | 136.5989 | 0.004008232 |  |  |  | 142 | 142.5077 | 4.442641 | 91.64706 | 1.007603
143 | 143.3685 | 0.004193109 |  |  |  | 143 | 142.5017 | 0.004277198 |  |  |  | 143 | 147.2532 | 0.004433953 |  |  |  | 143 | 136.4758 | 0.004004619 |  |  |  | 143 | 142.3998 | 4.457144 | 91.57749 | 1.014752
144 | 143.2849 | 0.004190665 |  |  |  | 144 | 142.4096 | 0.004274433 |  |  |  | 144 | 147.0813 | 0.004428776 |  |  |  | 144 | 136.3561 | 0.004001107 |  |  |  | 144 | 142.283 | 4.44117 | 91.50234 | 0.9904652
145 | 143.1743 | 0.004187428 |  |  |  | 145 | 142.2929 | 0.00427093 |  |  |  | 145 | 146.9577 | 0.004425053 |  |  |  | 145 | 136.2904 | 0.00399918 |  |  |  | 145 | 142.1788 | 4.416422 | 91.43566 | 0.9865989
146 | 143.0629 | 0.00418417 |  |  |  | 146 | 142.1957 | 0.004268015 |  |  |  | 146 | 146.8556 | 0.004421979 |  |  |  | 146 | 136.1595 | 0.003995337 |  |  |  | 146 | 142.0684 | 4.428608 | 91.36444 | 0.9880923
147 | 142.9631 | 0.004181252 |  |  |  | 147 | 142.0627 | 0.004264023 |  |  |  | 147 | 146.8138 | 0.004420721 |  |  |  | 147 | 135.9559 | 0.003989363 |  |  |  | 147 | 141.9489 | 4.495379 | 91.28671 | 1.015053
148 | 142.8359 | 0.004177533 |  |  |  | 148 | 141.9195 | 0.004259724 |  |  |  | 148 | 146.7406 | 0.004418517 |  |  |  | 148 | 135.8565 | 0.003986447 |  |  |  | 148 | 141.8381 | 4.502465 | 91.2155 | 1.033549
149 | 142.7168 | 0.004174049 |  |  |  | 149 | 141.8002 | 0.004256142 |  |  |  | 149 | 146.6343 | 0.004415317 |  |  |  | 149 | 135.7242 | 0.003982564 |  |  |  | 149 | 141.7189 | 4.512969 | 91.13864 | 1.038563
150 | 142.594 | 0.004170457 |  |  |  | 150 | 141.659 | 0.004251906 |  |  |  | 150 | 146.5467 | 0.004412678 |  |  |  | 150 | 135.6261 | 0.003979686 |  |  |  | 150 | 141.6064 | 4.514755 | 91.06638 | 1.051733
156 | 141.9245 | 0.004150875 |  |  |  | 156 | 141.6171 | 0.004250647 |  |  |  | 156 | 146.1423 | 0.0044005 |  |  |  | 156 | 135.1816 | 0.003966643 |  |  |  | 156 | 141.2163 | 4.521986 | 90.81512 | 1.042225
157 | 141.9781 | 0.004152443 |  |  |  | 157 | 141.5464 | 0.004248524 |  |  |  | 157 | 146.2137 | 0.004402651 |  |  |  | 157 | 135.2441 | 0.003968478 |  |  |  | 157 | 141.2456 | 4.5213 | 90.83412 | 1.061632
158 | 141.8492 | 0.004148674 |  |  |  | 158 | 141.3583 | 0.00424288 |  |  |  | 158 | 146.1018 | 0.004399281 |  |  |  | 158 | 135.1082 | 0.00396449 |  |  |  | 158 | 141.1044 | 4.529432 | 90.74327 | 1.075088
159 | 141.753 | 0.00414586 |  |  |  | 159 | 141.1869 | 0.004237734 |  |  |  | 159 | 145.9758 | 0.004395487 |  |  |  | 159 | 134.9812 | 0.003960764 |  |  |  | 159 | 140.9742 | 4.530752 | 90.65949 | 1.077344
160 | 141.6193 | 0.004141951 |  |  |  | 160 | 141.0233 | 0.004232823 |  |  |  | 160 | 145.8751 | 0.004392455 |  |  |  | 160 | 134.8727 | 0.003957578 |  |  |  | 160 | 140.8476 | 4.531446 | 90.57813 | 1.09099
161 | 141.5293 | 0.004139319 |  |  |  | 161 | 140.8803 | 0.004228534 |  |  |  | 161 | 145.7338 | 0.004388202 |  |  |  | 161 | 134.7476 | 0.003953909 |  |  |  | 161 | 140.7228 | 4.527276 | 90.49781 | 1.084193
162 | 141.4047 | 0.004135675 |  |  |  | 162 | 140.7346 | 0.004224161 |  |  |  | 162 | 145.5777 | 0.004383501 |  |  |  | 162 | 134.6532 | 0.003951139 |  |  |  | 162 | 140.5926 | 4.502124 | 90.41436 | 1.076676
163 | 141.2825 | 0.0041321 |  |  |  | 163 | 140.6053 | 0.004220279 |  |  |  | 163 | 145.4408 | 0.004379379 |  |  |  | 163 | 134.5051 | 0.003946794 |  |  |  | 163 | 140.4585 | 4.508016 | 90.32793 | 1.074681
164 | 141.1862 | 0.004129283 |  |  |  | 164 | 140.4867 | 0.00421672 |  |  |  | 164 | 145.3374 | 0.004376265 |  |  |  | 164 | 134.4089 | 0.00394397 |  |  |  | 164 | 140.3548 | 4.505124 | 90.26129 | 1.075998
165 | 141.064 | 0.004125709 |  |  |  | 165 | 140.328 | 0.004211954 |  |  |  | 165 | 145.2846 | 0.004374674 |  |  |  | 165 | 134.1848 | 0.003937395 |  |  |  | 165 | 140.2153 | 4.575188 | 90.17072 | 1.107873
166 | 140.9003 | 0.004120922 |  |  |  | 166 | 140.1678 | 0.004207145 |  |  |  | 166 | 145.207 | 0.004372339 |  |  |  | 166 | 134.0338 | 0.003932963 |  |  |  | 166 | 140.0772 | 4.601577 | 90.08168 | 1.134246
167 | 140.8021 | 0.004118049 |  |  |  | 167 | 140.045 | 0.004203462 |  |  |  | 167 | 145.0915 | 0.00436886 |  |  |  | 167 | 133.9091 | 0.003929305 |  |  |  | 167 | 139.9619 | 4.606581 | 90.0074 | 1.134159
168 | 140.6728 | 0.004114268 |  |  |  | 168 | 139.9138 | 0.004199524 |  |  |  | 168 | 145.0068 | 0.004366311 |  |  |  | 168 | 133.8066 | 0.003926296 |  |  |  | 168 | 139.85 | 4.61147 | 89.93542 | 1.14747
169 | 140.5821 | 0.004111616 |  |  |  | 169 | 139.7989 | 0.004196075 |  |  |  | 169 | 144.9024 | 0.004363167 |  |  |  | 169 | 133.7561 | 0.003924815 |  |  |  | 169 | 139.7599 | 4.588699 | 89.87778 | 1.144989
170 | 140.4805 | 0.004108643 |  |  |  | 170 | 139.7115 | 0.00419345 |  |  |  | 170 | 144.7993 | 0.004360061 |  |  |  | 170 | 133.6974 | 0.003923093 |  |  |  | 170 | 139.6722 | 4.569449 | 89.8216 | 1.140907
171 | 140.3857 | 0.00410587 |  |  |  | 171 | 139.5998 | 0.004190097 |  |  |  | 171 | 144.6993 | 0.00435705 |  |  |  | 171 | 133.5871 | 0.003919857 |  |  |  | 171 | 139.568 | 4.574211 | 89.75447 | 1.142864
172 | 140.2603 | 0.004102204 |  |  |  | 172 | 139.4842 | 0.004186627 |  |  |  | 172 | 144.613 | 0.004354453 |  |  |  | 172 | 133.4751 | 0.003916569 |  |  |  | 172 | 139.4582 | 4.583074 | 89.68378 | 1.1535
173 | 140.193 | 0.004100236 |  |  |  | 173 | 139.3672 | 0.004183118 |  |  |  | 173 | 144.5187 | 0.004351614 |  |  |  | 173 | 133.3946 | 0.003914207 |  |  |  | 173 | 139.3684 | 4.578661 | 89.62609 | 1.15324
174 | 140.0945 | 0.004097353 |  |  |  | 174 | 139.2784 | 0.004180451 |  |  |  | 174 | 144.4023 | 0.004348108 |  |  |  | 174 | 133.2826 | 0.003910922 |  |  |  | 174 | 139.2645 | 4.577806 | 89.55915 | 1.147385
175 | 139.9853 | 0.004094161 |  |  |  | 175 | 139.1667 | 0.0041771 |  |  |  | 175 | 144.3174 | 0.004345551 |  |  |  | 175 | 133.1883 | 0.003908154 |  |  |  | 175 | 139.1644 | 4.580416 | 89.49482 | 1.155018
176 | 139.8675 | 0.004090715 |  |  |  | 176 | 139.041 | 0.004173327 |  |  |  | 176 | 144.2049 | 0.004342164 |  |  |  | 176 | 133.0715 | 0.003904726 |  |  |  | 176 | 139.0462 | 4.581989 | 89.41876 | 1.158303
177 | 139.7548 | 0.004087419 |  |  |  | 177 | 138.9536 | 0.004170703 |  |  |  | 177 | 144.1052 | 0.004339162 |  |  |  | 177 | 132.9946 | 0.003902471 |  |  |  | 177 | 138.9521 | 4.571295 | 89.35832 | 1.157461
178 | 139.6651 | 0.004084794 |  |  |  | 178 | 138.8214 | 0.004166735 |  |  |  | 178 | 144.0025 | 0.00433607 |  |  |  | 178 | 132.869 | 0.003898785 |  |  |  | 178 | 138.8395 | 4.582038 | 89.28576 | 1.16175
179 | 139.5363 | 0.004081029 |  |  |  | 179 | 138.7187 | 0.004163653 |  |  |  | 179 | 143.8946 | 0.00433282 |  |  |  | 179 | 132.7608 | 0.003895609 |  |  |  | 179 | 138.7276 | 4.580936 | 89.21379 | 1.163985
180 | 139.4459 | 0.004078385 |  |  |  | 180 | 138.5957 | 0.00415996 |  |  |  | 180 | 143.8165 | 0.004330469 |  |  |  | 180 | 132.6579 | 0.003892591 |  |  |  | 180 | 138.629 | 4.591019 | 89.15027 | 1.173577
181 | 139.3401 | 0.004075289 |  |  |  | 181 | 138.4875 | 0.004156713 |  |  |  | 181 | 143.7292 | 0.004327841 |  |  |  | 181 | 132.5274 | 0.003888762 |  |  |  | 181 | 138.5211 | 4.608698 | 89.08059 | 1.181425
182 | 139.227 | 0.004071982 |  |  |  | 182 | 138.3692 | 0.00415316 |  |  |  | 182 | 143.6327 | 0.004324935 |  |  |  | 182 | 132.4085 | 0.003885273 |  |  |  | 182 | 138.4093 | 4.617492 | 89.00863 | 1.188187
183 | 139.1011 | 0.004068299 |  |  |  | 183 | 138.2656 | 0.004150053 |  |  |  | 183 | 143.4761 | 0.004320218 |  |  |  | 183 | 132.3096 | 0.003882369 |  |  |  | 183 | 138.2881 | 4.594173 | 88.93083 | 1.174582
184 | 139.006 | 0.004065519 |  |  |  | 184 | 138.1591 | 0.004146854 |  |  |  | 184 | 143.3587 | 0.004316685 |  |  |  | 184 | 132.2316 | 0.003880082 |  |  |  | 184 | 138.1889 | 4.578375 | 88.86717 | 1.168916
185 | 138.8986 | 0.004062377 |  |  |  | 185 | 138.0539 | 0.004143697 |  |  |  | 185 | 143.2548 | 0.004313555 |  |  |  | 185 | 132.1028 | 0.003876303 |  |  |  | 185 | 138.0775 | 4.588968 | 88.79537 | 1.17128
186 | 138.7922 | 0.004059265 |  |  |  | 186 | 137.9457 | 0.004140451 |  |  |  | 186 | 143.1536 | 0.004310509 |  |  |  | 186 | 132.004 | 0.003873403 |  |  |  | 186 | 137.9739 | 4.58765 | 88.72873 | 1.173263
187 | 138.6744 | 0.00405582 |  |  |  | 187 | 137.8268 | 0.004136882 |  |  |  | 187 | 143.1242 | 0.004309623 |  |  |  | 187 | 131.8822 | 0.00386983 |  |  |  | 187 | 137.8769 | 4.622714 | 88.66604 | 1.201641
188 | 138.577 | 0.00405297 |  |  |  | 188 | 137.6591 | 0.004131848 |  |  |  | 188 | 143.0288 | 0.004306751 |  |  |  | 188 | 131.6795 | 0.003863882 |  |  |  | 188 | 137.7361 | 4.669314 | 88.57483 | 1.21909
189 | 138.439 | 0.004048935 |  |  |  | 189 | 137.5512 | 0.00412861 |  |  |  | 189 | 142.9444 | 0.004304209 |  |  |  | 189 | 131.5744 | 0.003860797 |  |  |  | 189 | 137.6273 | 4.67525 | 88.5048 | 1.230149
190 | 138.3439 | 0.004046155 |  |  |  | 190 | 137.4372 | 0.004125188 |  |  |  | 190 | 142.8541 | 0.004301491 |  |  |  | 190 | 131.4656 | 0.003857604 |  |  |  | 190 | 137.5252 | 4.683106 | 88.43907 | 1.235709
191 | 138.2559 | 0.00404358 |  |  |  | 191 | 137.3525 | 0.004122645 |  |  |  | 191 | 142.7677 | 0.004298889 |  |  |  | 191 | 131.3638 | 0.003854618 |  |  |  | 191 | 137.435 | 4.689628 | 88.38091 | 1.23709
192 | 138.1603 | 0.004040783 |  |  |  | 192 | 137.268 | 0.004120108 |  |  |  | 192 | 142.6814 | 0.004296289 |  |  |  | 192 | 131.3214 | 0.003853374 |  |  |  | 192 | 137.3577 | 4.670129 | 88.33152 | 1.235557
193 | 138.0827 | 0.004038514 |  |  |  | 193 | 137.1682 | 0.004117114 |  |  |  | 193 | 142.6242 | 0.004294567 |  |  |  | 193 | 131.2449 | 0.003851129 |  |  |  | 193 | 137.28 | 4.677582 | 88.28146 | 1.245452
194 | 137.9844 | 0.004035641 |  |  |  | 194 | 137.0735 | 0.00411427 |  |  |  | 194 | 142.5345 | 0.004291867 |  |  |  | 194 | 131.0993 | 0.003846857 |  |  |  | 194 | 137.1729 | 4.70119 | 88.21222 | 1.251118
195 | 137.8622 | 0.004032066 |  |  |  | 195 | 136.9644 | 0.004110996 |  |  |  | 195 | 142.435 | 0.004288872 |  |  |  | 195 | 131.0376 | 0.003845046 |  |  |  | 195 | 137.0748 | 4.683736 | 88.1494 | 1.25315
196 | 137.7974 | 0.00403017 |  |  |  | 196 | 136.8885 | 0.004108717 |  |  |  | 196 | 142.3498 | 0.004286305 |  |  |  | 196 | 130.9488 | 0.003842441 |  |  |  | 196 | 136.9961 | 4.686327 | 88.09868 | 1.250208
197 | 137.6917 | 0.004027078 |  |  |  | 197 | 136.7767 | 0.004105363 |  |  |  | 197 | 142.2615 | 0.004283647 |  |  |  | 197 | 130.8557 | 0.003839707 |  |  |  | 197 | 136.8964 | 4.687636 | 88.03455 | 1.256291
198 | 137.5836 | 0.004023917 |  |  |  | 198 | 136.7003 | 0.004103068 |  |  |  | 198 | 142.071 | 0.00427791 |  |  |  | 198 | 130.7774 | 0.00383741 |  |  |  | 198 | 136.7831 | 4.643211 | 87.962 | 1.22478
199 | 137.4995 | 0.004021457 |  |  |  | 199 | 136.5927 | 0.004099838 |  |  |  | 199 | 141.9782 | 0.004275117 |  |  |  | 199 | 130.6882 | 0.003834795 |  |  |  | 199 | 136.6897 | 4.642243 | 87.90193 | 1.226216
200 | 137.4048 | 0.004018687 |  |  |  | 200 | 136.4958 | 0.004096932 |  |  |  | 200 | 141.8803 | 0.004272167 |  |  |  | 200 | 130.5882 | 0.00383186 |  |  |  | 200 | 136.5923 | 4.643295 | 87.83924 | 1.226322
206 | 137.1992 | 0.004012674 |  |  |  | 206 | 137.0514 | 0.004113607 |  |  |  | 206 | 141.8305 | 0.00427067 |  |  |  | 206 | 130.4769 | 0.003828593 |  |  |  | 206 | 136.6395 | 4.669319 | 87.86864 | 1.178806
207 | 137.21 | 0.004012989 |  |  |  | 207 | 136.9277 | 0.004109895 |  |  |  | 207 | 141.8692 | 0.004271833 |  |  |  | 207 | 130.4412 | 0.003827545 |  |  |  | 207 | 136.612 | 4.6966 | 87.85077 | 1.20432
208 | 137.0382 | 0.004007966 |  |  |  | 208 | 136.6603 | 0.004101868 |  |  |  | 208 | 141.7296 | 0.004267629 |  |  |  | 208 | 130.2271 | 0.003821262 |  |  |  | 208 | 136.4138 | 4.72524 | 87.72298 | 1.228928
209 | 136.8638 | 0.004002864 |  |  |  | 209 | 136.4536 | 0.004095663 |  |  |  | 209 | 141.5822 | 0.004263192 |  |  |  | 209 | 130.0605 | 0.003816374 |  |  |  | 209 | 136.24 | 4.731456 | 87.61118 | 1.241337
210 | 136.7248 | 0.003998801 |  |  |  | 210 | 136.2538 | 0.004089669 |  |  |  | 210 | 141.4513 | 0.004259251 |  |  |  | 210 | 129.8853 | 0.003811234 |  |  |  | 210 | 136.0788 | 4.749435 | 87.50729 | 1.254467
211 | 136.556 | 0.003993864 |  |  |  | 211 | 136.0903 | 0.004084761 |  |  |  | 211 | 141.326 | 0.004255478 |  |  |  | 211 | 129.7424 | 0.003807041 |  |  |  | 211 | 135.9287 | 4.754667 | 87.41073 | 1.266447
212 | 136.4325 | 0.003990252 |  |  |  | 212 | 135.9094 | 0.004079329 |  |  |  | 212 | 141.246 | 0.004253069 |  |  |  | 212 | 129.6057 | 0.003803029 |  |  |  | 212 | 135.7984 | 4.776342 | 87.32675 | 1.288528
213 | 136.3087 | 0.003986631 |  |  |  | 213 | 135.7612 | 0.004074882 |  |  |  | 213 | 141.1734 | 0.004250883 |  |  |  | 213 | 129.4553 | 0.003798617 |  |  |  | 213 | 135.6747 | 4.807145 | 87.24684 | 1.310485
214 | 136.1737 | 0.003982681 |  |  |  | 214 | 135.6036 | 0.004070151 |  |  |  | 214 | 141.0555 | 0.004247331 |  |  |  | 214 | 129.3451 | 0.003795383 |  |  |  | 214 | 135.5444 | 4.802861 | 87.1632 | 1.317255
215 | 136.0648 | 0.003979497 |  |  |  | 215 | 135.4665 | 0.004066037 |  |  |  | 215 | 140.9507 | 0.004244176 |  |  |  | 215 | 129.2039 | 0.003791241 |  |  |  | 215 | 135.4215 | 4.818217 | 87.08389 | 1.325284
216 | 135.9255 | 0.003975421 |  |  |  | 216 | 135.3324 | 0.004062012 |  |  |  | 216 | 140.8307 | 0.004240563 |  |  |  | 216 | 129.1051 | 0.00378834 |  |  |  | 216 | 135.2984 | 4.808245 | 87.00491 | 1.328222
217 | 135.8013 | 0.003971791 |  |  |  | 217 | 135.1875 | 0.004057663 |  |  |  | 217 | 140.7189 | 0.004237197 |  |  |  | 217 | 128.9778 | 0.003784605 |  |  |  | 217 | 135.1714 | 4.81431 | 86.92314 | 1.335631
218 | 135.6985 | 0.003968784 |  |  |  | 218 | 135.0783 | 0.004054386 |  |  |  | 218 | 140.6227 | 0.004234301 |  |  |  | 218 | 128.9416 | 0.003783544 |  |  |  | 218 | 135.0853 | 4.788307 | 86.86817 | 1.333729
219 | 135.598 | 0.003965844 |  |  |  | 219 | 134.9871 | 0.004051648 |  |  |  | 219 | 140.5181 | 0.004231151 |  |  |  | 219 | 128.8643 | 0.003781276 |  |  |  | 219 | 134.9919 | 4.7768 | 86.80822 | 1.3301
220 | 135.4884 | 0.00396264 |  |  |  | 220 | 134.89 | 0.004048732 |  |  |  | 220 | 140.4059 | 0.004227772 |  |  |  | 220 | 128.7826 | 0.003778878 |  |  |  | 220 | 134.8917 | 4.763875 | 86.74394 | 1.326266
221 | 135.3704 | 0.003959188 |  |  |  | 221 | 134.7743 | 0.004045259 |  |  |  | 221 | 140.2946 | 0.004224421 |  |  |  | 221 | 128.6557 | 0.003775154 |  |  |  | 221 | 134.7738 | 4.770253 | 86.66794 | 1.329475
222 | 135.2607 | 0.00395598 |  |  |  | 222 | 134.6596 | 0.004041817 |  |  |  | 222 | 140.1817 | 0.004221022 |  |  |  | 222 | 128.5596 | 0.003772335 |  |  |  | 222 | 134.6654 | 4.763208 | 86.59833 | 1.328686
223 | 135.1578 | 0.00395297 |  |  |  | 223 | 134.5301 | 0.00403793 |  |  |  | 223 | 140.0943 | 0.00421839 |  |  |  | 223 | 128.4329 | 0.003768617 |  |  |  | 223 | 134.5538 | 4.779387 | 86.52633 | 1.339275
224 | 135.0558 | 0.003949986 |  |  |  | 224 | 134.4193 | 0.004034605 |  |  |  | 224 | 139.9325 | 0.004213516 |  |  |  | 224 | 128.3228 | 0.003765386 |  |  |  | 224 | 134.4326 | 4.759778 | 86.44848 | 1.322801
225 | 134.9406 | 0.003946618 |  |  |  | 225 | 134.3076 | 0.004031253 |  |  |  | 225 | 139.8073 | 0.004209747 |  |  |  | 225 | 128.2188 | 0.003762332 |  |  |  | 225 | 134.3186 | 4.75117 | 86.3752 | 1.319055
226 | 134.8288 | 0.003943347 |  |  |  | 226 | 134.1929 | 0.00402781 |  |  |  | 226 | 139.7146 | 0.004206955 |  |  |  | 226 | 128.1193 | 0.003759415 |  |  |  | 226 | 134.2139 | 4.753228 | 86.30788 | 1.325118
227 | 134.7351 | 0.003940607 |  |  |  | 227 | 134.0881 | 0.004024665 |  |  |  | 227 | 139.6353 | 0.004204568 |  |  |  | 227 | 128.0277 | 0.003756726 |  |  |  | 227 | 134.1216 | 4.757922 | 86.24845 | 1.331417
228 | 134.6483 | 0.00393807 |  |  |  | 228 | 133.9874 | 0.004021641 |  |  |  | 228 | 139.5838 | 0.004203018 |  |  |  | 228 | 127.9187 | 0.003753527 |  |  |  | 228 | 134.0345 | 4.781107 | 86.19223 | 1.346514
229 | 134.5281 | 0.003934553 |  |  |  | 229 | 133.8702 | 0.004018125 |  |  |  | 229 | 139.5031 | 0.004200589 |  |  |  | 229 | 127.7957 | 0.003749919 |  |  |  | 229 | 133.9243 | 4.797579 | 86.12115 | 1.359525
230 | 134.4223 | 0.00393146 |  |  |  | 230 | 133.7591 | 0.004014789 |  |  |  | 230 | 139.4292 | 0.004198362 |  |  |  | 230 | 127.5989 | 0.003744143 |  |  |  | 230 | 133.8024 | 4.848736 | 86.04199 | 1.378522
231 | 134.3033 | 0.003927978 |  |  |  | 231 | 133.6292 | 0.004010889 |  |  |  | 231 | 139.2819 | 0.004193929 |  |  |  | 231 | 127.4688 | 0.003740327 |  |  |  | 231 | 133.6708 | 4.842556 | 85.95737 | 1.3727
232 | 134.1877 | 0.003924598 |  |  |  | 232 | 133.4996 | 0.004007001 |  |  |  | 232 | 139.1657 | 0.004190428 |  |  |  | 232 | 127.3733 | 0.003737522 |  |  |  | 232 | 133.5566 | 4.833811 | 85.88401 | 1.37318
233 | 134.0866 | 0.00392164 |  |  |  | 233 | 133.3933 | 0.004003809 |  |  |  | 233 | 139.0771 | 0.004187759 |  |  |  | 233 | 127.2487 | 0.003733868 |  |  |  | 233 | 133.4514 | 4.848647 | 85.81616 | 1.380483
234 | 134.0027 | 0.003919185 |  |  |  | 234 | 133.3067 | 0.004001211 |  |  |  | 234 | 138.9807 | 0.004184857 |  |  |  | 234 | 127.1639 | 0.00373138 |  |  |  | 234 | 133.3635 | 4.844205 | 85.75962 | 1.377505
235 | 133.8648 | 0.003915154 |  |  |  | 235 | 133.2221 | 0.00399867 |  |  |  | 235 | 138.9382 | 0.004183578 |  |  |  | 235 | 127.1551 | 0.003731122 |  |  |  | 235 | 133.295 | 4.826106 | 85.71607 | 1.390867
236 | 133.7666 | 0.00391228 |  |  |  | 236 | 133.132 | 0.003995965 |  |  |  | 236 | 138.8915 | 0.004182172 |  |  |  | 236 | 127.0723 | 0.003728692 |  |  |  | 236 | 133.2156 | 4.839641 | 85.66488 | 1.405437
237 | 133.6741 | 0.003909577 |  |  |  | 237 | 133.03 | 0.003992906 |  |  |  | 237 | 138.8139 | 0.004179834 |  |  |  | 237 | 126.9819 | 0.00372604 |  |  |  | 237 | 133.125 | 4.844614 | 85.60657 | 1.411651
238 | 133.5729 | 0.003906616 |  |  |  | 238 | 132.94 | 0.003990203 |  |  |  | 238 | 138.7211 | 0.004177042 |  |  |  | 238 | 126.8114 | 0.003721035 |  |  |  | 238 | 133.0113 | 4.877214 | 85.53294 | 1.419531
239 | 133.4416 | 0.003902775 |  |  |  | 239 | 132.7754 | 0.003985263 |  |  |  | 239 | 138.5165 | 0.00417088 |  |  |  | 239 | 126.6757 | 0.003717053 |  |  |  | 239 | 132.8523 | 4.850665 | 85.43081 | 1.401668
240 | 133.3412 | 0.003899841 |  |  |  | 240 | 132.7023 | 0.00398307 |  |  |  | 240 | 138.4327 | 0.004168356 |  |  |  | 240 | 126.5761 | 0.003714132 |  |  |  | 240 | 132.7631 | 4.85664 | 85.37334 | 1.404189
241 | 133.2325 | 0.00389666 |  |  |  | 241 | 132.596 | 0.00397988 |  |  |  | 241 | 138.3386 | 0.004165523 |  |  |  | 241 | 126.5047 | 0.003712036 |  |  |  | 241 | 132.668 | 4.846506 | 85.31232 | 1.405949
242 | 133.1343 | 0.003893789 |  |  |  | 242 | 132.4754 | 0.003976259 |  |  |  | 242 | 138.2465 | 0.004162749 |  |  |  | 242 | 126.4808 | 0.003711334 |  |  |  | 242 | 132.5842 | 4.817589 | 85.25896 | 1.404998
243 | 133.0396 | 0.003891019 |  |  |  | 243 | 132.4468 | 0.0039754 |  |  |  | 243 | 138.1371 | 0.004159457 |  |  |  | 243 | 126.4276 | 0.003709775 |  |  |  | 243 | 132.5128 | 4.7939 | 85.2132 | 1.389556
244 | 132.9838 | 0.003889386 |  |  |  | 244 | 132.3597 | 0.003972785 |  |  |  | 244 | 138.1099 | 0.004158637 |  |  |  | 244 | 126.3441 | 0.003707325 |  |  |  | 244 | 132.4494 | 4.816955 | 85.17216 | 1.404928
245 | 132.8749 | 0.003886201 |  |  |  | 245 | 132.2664 | 0.003969984 |  |  |  | 245 | 138.0614 | 0.004157178 |  |  |  | 245 | 126.2343 | 0.003704102 |  |  |  | 245 | 132.3592 | 4.840945 | 85.11397 | 1.422804
246 | 132.791 | 0.003883747 |  |  |  | 246 | 132.1852 | 0.003967548 |  |  |  | 246 | 137.9116 | 0.004152667 |  |  |  | 246 | 126.0115 | 0.003697564 |  |  |  | 246 | 132.2248 | 4.873998 | 85.02673 | 1.414496
247 | 132.6602 | 0.003879924 |  |  |  | 247 | 132.0032 | 0.003962085 |  |  |  | 247 | 137.7999 | 0.004149303 |  |  |  | 247 | 125.9016 | 0.003694339 |  |  |  | 247 | 132.0912 | 4.872793 | 84.94092 | 1.425485
248 | 132.5473 | 0.003876621 |  |  |  | 248 | 131.9142 | 0.003959413 |  |  |  | 248 | 137.7131 | 0.004146688 |  |  |  | 248 | 125.7998 | 0.003691353 |  |  |  | 248 | 131.9936 | 4.878127 | 84.87806 | 1.430614
249 | 132.4559 | 0.003873946 |  |  |  | 249 | 131.8079 | 0.003956223 |  |  |  | 249 | 137.6207 | 0.004143906 |  |  |  | 249 | 125.6905 | 0.003688145 |  |  |  | 249 | 131.8937 | 4.88541 | 84.8137 | 1.434326
250 | 132.3638 | 0.003871253 |  |  |  | 250 | 131.7011 | 0.003953018 |  |  |  | 250 | 137.5168 | 0.004140779 |  |  |  | 250 | 125.607 | 0.003685695 |  |  |  | 250 | 131.7972 | 4.877259 | 84.75168 | 1.432187
256 | 132.7869 | 0.003883628 |  |  |  | 256 | 133.081 | 0.003994435 |  |  |  | 256 | 138.1127 | 0.004158721 |  |  |  | 256 | 126.3752 | 0.003708235 |  |  |  | 256 | 132.5889 | 4.809853 | 85.26151 | 1.361077
257 | 132.7488 | 0.003882514 |  |  |  | 257 | 132.908 | 0.003989242 |  |  |  | 257 | 138.121 | 0.004158973 |  |  |  | 257 | 126.3469 | 0.003707405 |  |  |  | 257 | 132.5312 | 4.819468 | 85.22448 | 1.384738
258 | 132.5651 | 0.003877141 |  |  |  | 258 | 132.6858 | 0.003982573 |  |  |  | 258 | 137.9684 | 0.004154376 |  |  |  | 258 | 126.1222 | 0.003700814 |  |  |  | 258 | 132.3354 | 4.848006 | 85.09818 | 1.402451
259 | 132.3833 | 0.003871823 |  |  |  | 259 | 132.47 | 0.003976097 |  |  |  | 259 | 137.7852 | 0.004148859 |  |  |  | 259 | 125.9084 | 0.00369454 |  |  |  | 259 | 132.1367 | 4.860323 | 84.97019 | 1.408956
260 | 132.1958 | 0.003866339 |  |  |  | 260 | 132.267 | 0.003970004 |  |  |  | 260 | 137.6432 | 0.004144583 |  |  |  | 260 | 125.7306 | 0.003689322 |  |  |  | 260 | 131.9591 | 4.873526 | 84.85587 | 1.42481
261 | 132.0322 | 0.003861555 |  |  |  | 261 | 132.1027 | 0.003965072 |  |  |  | 261 | 137.4841 | 0.004139795 |  |  |  | 261 | 125.5782 | 0.00368485 |  |  |  | 261 | 131.7993 | 4.870516 | 84.75309 | 1.426335
262 | 131.8968 | 0.003857596 |  |  |  | 262 | 131.9141 | 0.00395941 |  |  |  | 262 | 137.3653 | 0.004136217 |  |  |  | 262 | 125.4112 | 0.003679951 |  |  |  | 262 | 131.6469 | 4.88937 | 84.65482 | 1.439889
263 | 131.7361 | 0.003852894 |  |  |  | 263 | 131.743 | 0.003954274 |  |  |  | 263 | 137.231 | 0.004132172 |  |  |  | 263 | 125.2516 | 0.003675268 |  |  |  | 263 | 131.4904 | 4.898999 | 84.55409 | 1.450046
264 | 131.605 | 0.003849061 |  |  |  | 264 | 131.5804 | 0.003949397 |  |  |  | 264 | 137.0992 | 0.004128203 |  |  |  | 264 | 125.1072 | 0.003671028 |  |  |  | 264 | 131.348 | 4.903884 | 84.46238 | 1.454701
265 | 131.4555 | 0.003844688 |  |  |  | 265 | 131.4346 | 0.003945019 |  |  |  | 265 | 136.9726 | 0.004124391 |  |  |  | 265 | 124.9651 | 0.00366686 |  |  |  | 265 | 131.2069 | 4.909733 | 84.37161 | 1.46188
266 | 131.3381 | 0.003841256 |  |  |  | 266 | 131.2991 | 0.003940952 |  |  |  | 266 | 136.746 | 0.00411757 |  |  |  | 266 | 124.8181 | 0.003662546 |  |  |  | 266 | 131.0503 | 4.879442 | 84.27099 | 1.432869
267 | 131.2123 | 0.003837575 |  |  |  | 267 | 131.1484 | 0.003936429 |  |  |  | 267 | 136.618 | 0.004113715 |  |  |  | 267 | 124.7099 | 0.003659373 |  |  |  | 267 | 130.9222 | 4.870648 | 84.18867 | 1.43348
268 | 131.0691 | 0.003833388 |  |  |  | 268 | 130.9934 | 0.003931776 |  |  |  | 268 | 136.5101 | 0.004110464 |  |  |  | 268 | 124.5545 | 0.003654813 |  |  |  | 268 | 130.7818 | 4.889409 | 84.09817 | 1.447783
269 | 130.9573 | 0.003830117 |  |  |  | 269 | 130.8637 | 0.003927882 |  |  |  | 269 | 136.3839 | 0.004106665 |  |  |  | 269 | 124.4499 | 0.003651743 |  |  |  | 269 | 130.6637 | 4.880496 | 84.0223 | 1.444935
270 | 130.8549 | 0.003827124 |  |  |  | 270 | 130.7497 | 0.00392446 |  |  |  | 270 | 136.3777 | 0.004106478 |  |  |  | 270 | 124.3187 | 0.003647892 |  |  |  | 270 | 130.5752 | 4.930224 | 83.96493 | 1.479783
271 | 130.7211 | 0.00382321 |  |  |  | 271 | 130.6248 | 0.003920712 |  |  |  | 271 | 136.2717 | 0.004103288 |  |  |  | 271 | 124.1627 | 0.003643315 |  |  |  | 271 | 130.4451 | 4.950641 | 83.88093 | 1.490954
272 | 130.6071 | 0.003819874 |  |  |  | 272 | 130.4931 | 0.00391676 |  |  |  | 272 | 136.1764 | 0.004100417 |  |  |  | 272 | 124.0797 | 0.003640879 |  |  |  | 272 | 130.3391 | 4.944689 | 83.81289 | 1.496088
273 | 130.4979 | 0.003816682 |  |  |  | 273 | 130.385 | 0.003913515 |  |  |  | 273 | 136.0019 | 0.004095163 |  |  |  | 273 | 123.9559 | 0.003637246 |  |  |  | 273 | 130.2102 | 4.925236 | 83.73004 | 1.477679
274 | 130.3795 | 0.00381322 |  |  |  | 274 | 130.2658 | 0.003909937 |  |  |  | 274 | 135.7466 | 0.004087477 |  |  |  | 274 | 123.7243 | 0.003630451 |  |  |  | 274 | 130.0291 | 4.920007 | 83.61314 | 1.44745
275 | 130.2376 | 0.003809067 |  |  |  | 275 | 130.0695 | 0.003904045 |  |  |  | 275 | 135.6203 | 0.004083672 |  |  |  | 275 | 123.5786 | 0.003626175 |  |  |  | 275 | 129.8765 | 4.926893 | 83.51496 | 1.458573
276 | 130.1211 | 0.003805662 |  |  |  | 276 | 129.9488 | 0.003900424 |  |  |  | 276 | 135.5095 | 0.004080337 |  |  |  | 276 | 123.4725 | 0.003623064 |  |  |  | 276 | 129.763 | 4.924604 | 83.44201 | 1.46047
277 | 130.0121 | 0.003802474 |  |  |  | 277 | 129.8311 | 0.003896889 |  |  |  | 277 | 135.445 | 0.004078395 |  |  |  | 277 | 123.3488 | 0.003619433 |  |  |  | 277 | 129.6593 | 4.948086 | 83.37503 | 1.477695
278 | 129.9055 | 0.003799354 |  |  |  | 278 | 129.7287 | 0.003893816 |  |  |  | 278 | 135.3842 | 0.004076564 |  |  |  | 278 | 123.3203 | 0.003618595 |  |  |  | 278 | 129.5847 | 4.932925 | 83.32741 | 1.484208
279 | 129.805 | 0.003796417 |  |  |  | 279 | 129.6663 | 0.003891943 |  |  |  | 279 | 135.3101 | 0.004074332 |  |  |  | 279 | 123.2628 | 0.003616908 |  |  |  | 279 | 129.5111 | 4.925459 | 83.28019 | 1.485317
280 | 129.7445 | 0.003794647 |  |  |  | 280 | 129.5616 | 0.003888802 |  |  |  | 280 | 135.2143 | 0.004071449 |  |  |  | 280 | 123.1746 | 0.003614323 |  |  |  | 280 | 129.4238 | 4.922872 | 83.22402 | 1.481524
281 | 129.6293 | 0.003791279 |  |  |  | 281 | 129.4818 | 0.003886405 |  |  |  | 281 | 135.0348 | 0.004066043 |  |  |  | 281 | 123.0725 | 0.003611325 |  |  |  | 281 | 129.3046 | 4.892568 | 83.14756 | 1.45753
282 | 129.5288 | 0.003788339 |  |  |  | 282 | 129.3673 | 0.003882969 |  |  |  | 282 | 134.9389 | 0.004063154 |  |  |  | 282 | 122.8755 | 0.003605543 |  |  |  | 282 | 129.1776 | 4.935205 | 83.0652 | 1.471332
283 | 129.3889 | 0.003784247 |  |  |  | 283 | 129.1912 | 0.003877684 |  |  |  | 283 | 134.8591 | 0.004060751 |  |  |  | 283 | 122.7486 | 0.003601821 |  |  |  | 283 | 129.047 | 4.9527 | 82.98109 | 1.493109
284 | 129.1798 | 0.00377813 |  |  |  | 284 | 129.1141 | 0.00387537 |  |  |  | 284 | 134.7604 | 0.00405778 |  |  |  | 284 | 122.6532 | 0.003599021 |  |  |  | 284 | 128.9269 | 4.949342 | 82.90405 | 1.505597
285 | 129.1043 | 0.003775923 |  |  |  | 285 | 128.9951 | 0.003871798 |  |  |  | 285 | 134.7206 | 0.004056583 |  |  |  | 285 | 122.5477 | 0.003595925 |  |  |  | 285 | 128.8419 | 4.975576 | 82.84916 | 1.524376
286 | 129.0139 | 0.003773278 |  |  |  | 286 | 128.8986 | 0.0038689 |  |  |  | 286 | 134.6589 | 0.004054724 |  |  |  | 286 | 122.4367 | 0.003592669 |  |  |  | 286 | 128.752 | 4.995483 | 82.79109 | 1.53685
287 | 128.9167 | 0.003770436 |  |  |  | 287 | 128.8755 | 0.003868207 |  |  |  | 287 | 134.6011 | 0.004052984 |  |  |  | 287 | 122.4887 | 0.003594195 |  |  |  | 287 | 128.7205 | 4.94905 | 82.77157 | 1.527798
288 | 128.8418 | 0.003768247 |  |  |  | 288 | 128.7576 | 0.003864667 |  |  |  | 288 | 134.4865 | 0.004049532 |  |  |  | 288 | 122.4106 | 0.003591903 |  |  |  | 288 | 128.6241 | 4.934242 | 82.70971 | 1.519935
289 | 128.7626 | 0.003765929 |  |  |  | 289 | 128.6557 | 0.003861611 |  |  |  | 289 | 134.3303 | 0.004044829 |  |  |  | 289 | 122.332 | 0.003589596 |  |  |  | 289 | 128.5201 | 4.903343 | 82.64306 | 1.49825
290 | 128.6717 | 0.003763272 |  |  |  | 290 | 128.5755 | 0.003859204 |  |  |  | 290 | 134.2386 | 0.004042069 |  |  |  | 290 | 122.1157 | 0.00358325 |  |  |  | 290 | 128.4004 | 4.956019 | 82.56516 | 1.510846
291 | 128.5484 | 0.003759664 |  |  |  | 291 | 128.4159 | 0.003854411 |  |  |  | 291 | 134.1572 | 0.004039617 |  |  |  | 291 | 121.9701 | 0.003578978 |  |  |  | 291 | 128.2729 | 4.981499 | 82.48289 | 1.530562
292 | 128.4145 | 0.003755748 |  |  |  | 292 | 128.3122 | 0.0038513 |  |  |  | 292 | 134.0556 | 0.004036559 |  |  |  | 292 | 121.8797 | 0.003576324 |  |  |  | 292 | 128.1655 | 4.97624 | 82.41393 | 1.534379
293 | 128.341 | 0.003753598 |  |  |  | 293 | 128.2422 | 0.003849198 |  |  |  | 293 | 134.0458 | 0.004036264 |  |  |  | 293 | 121.7927 | 0.003573773 |  |  |  | 293 | 128.1054 | 5.007097 | 82.375 | 1.556168
294 | 128.227 | 0.003750264 |  |  |  | 294 | 128.144 | 0.003846253 |  |  |  | 294 | 133.9948 | 0.004034728 |  |  |  | 294 | 121.6816 | 0.003570512 |  |  |  | 294 | 128.0119 | 5.030973 | 82.31461 | 1.575185
295 | 128.1439 | 0.003747834 |  |  |  | 295 | 128.082 | 0.003844389 |  |  |  | 295 | 133.9045 | 0.004032007 |  |  |  | 295 | 121.7278 | 0.003571868 |  |  |  | 295 | 127.9645 | 4.974113 | 82.28501 | 1.557879
296 | 128.0568 | 0.003745287 |  |  |  | 296 | 128.003 | 0.00384202 |  |  |  | 296 | 133.7517 | 0.004027406 |  |  |  | 296 | 121.636 | 0.003569175 |  |  |  | 296 | 127.8619 | 4.950039 | 82.2191 | 1.537595
297 | 127.9785 | 0.003742997 |  |  |  | 297 | 127.9302 | 0.003839833 |  |  |  | 297 | 133.6503 | 0.004024354 |  |  |  | 297 | 121.5692 | 0.003567213 |  |  |  | 297 | 127.782 | 4.936153 | 82.16785 | 1.529247
298 | 127.9012 | 0.003740737 |  |  |  | 298 | 127.8502 | 0.003837433 |  |  |  | 298 | 133.5527 | 0.004021415 |  |  |  | 298 | 121.3855 | 0.003561823 |  |  |  | 298 | 127.6724 | 4.972843 | 82.09665 | 1.53504
299 | 127.818 | 0.003738303 |  |  |  | 299 | 127.6867 | 0.003832527 |  |  |  | 299 | 133.1875 | 0.004010418 |  |  |  | 299 | 121.2574 | 0.003558065 |  |  |  | 299 | 127.4874 | 4.880329 | 81.97826 | 1.458648
300 | 127.69 | 0.003734558 |  |  |  | 300 | 127.6036 | 0.003830031 |  |  |  | 300 | 133.1033 | 0.004007882 |  |  |  | 300 | 121.1725 | 0.003555574 |  |  |  | 300 | 127.3923 | 4.879682 | 81.91717 | 1.464812
306 | 128.624 | 0.003761876 |  |  |  | 306 | 129.4075 | 0.003884176 |  |  |  | 306 | 134.5725 | 0.004052121 |  |  |  | 306 | 122.8225 | 0.003603988 |  |  |  | 306 | 128.8566 | 4.81108 | 82.86129 | 1.495452
307 | 128.5054 | 0.003758408 |  |  |  | 307 | 129.2337 | 0.003878958 |  |  |  | 307 | 134.5959 | 0.004052828 |  |  |  | 307 | 122.7749 | 0.003602593 |  |  |  | 307 | 128.7775 | 4.836235 | 82.81052 | 1.537061
308 | 128.3186 | 0.003752943 |  |  |  | 308 | 128.9991 | 0.003871918 |  |  |  | 308 | 134.3769 | 0.004046233 |  |  |  | 308 | 122.5029 | 0.003594612 |  |  |  | 308 | 128.5494 | 4.857139 | 82.66334 | 1.538085
309 | 128.091 | 0.003746286 |  |  |  | 309 | 128.7886 | 0.003865599 |  |  |  | 309 | 134.0824 | 0.004037364 |  |  |  | 309 | 122.2891 | 0.003588338 |  |  |  | 309 | 128.3128 | 4.825232 | 82.51134 | 1.516687
310 | 127.9396 | 0.00374186 |  |  |  | 310 | 128.5819 | 0.003859394 |  |  |  | 310 | 133.8947 | 0.004031713 |  |  |  | 310 | 122.1059 | 0.003582962 |  |  |  | 310 | 128.1305 | 4.822242 | 82.39404 | 1.512425
311 | 127.7361 | 0.003735908 |  |  |  | 311 | 128.3977 | 0.003853866 |  |  |  | 311 | 133.725 | 0.004026602 |  |  |  | 311 | 121.9016 | 0.003576969 |  |  |  | 311 | 127.9401 | 4.836616 | 82.27138 | 1.522972
312 | 127.574 | 0.003731166 |  |  |  | 312 | 128.2059 | 0.003848111 |  |  |  | 312 | 133.5776 | 0.004022166 |  |  |  | 312 | 121.728 | 0.003571872 |  |  |  | 312 | 127.7714 | 4.846421 | 82.16274 | 1.531339
313 | 127.4311 | 0.003726987 |  |  |  | 313 | 128.0409 | 0.003843158 |  |  |  | 313 | 133.4186 | 0.004017376 |  |  |  | 313 | 121.517 | 0.003565683 |  |  |  | 313 | 127.6019 | 4.867623 | 82.05331 | 1.534668
314 | 127.2425 | 0.003721471 |  |  |  | 314 | 127.8512 | 0.003837462 |  |  |  | 314 | 133.3665 | 0.004015807 |  |  |  | 314 | 121.3203 | 0.00355991 |  |  |  | 314 | 127.4451 | 4.925502 | 81.95196 | 1.578933
315 | 127.0967 | 0.003717206 |  |  |  | 315 | 127.6929 | 0.00383271 |  |  |  | 315 | 133.2692 | 0.00401288 |  |  |  | 315 | 121.2067 | 0.003556577 |  |  |  | 315 | 127.3164 | 4.931358 | 81.86921 | 1.592744
316 | 126.961 | 0.003713237 |  |  |  | 316 | 127.5554 | 0.003828583 |  |  |  | 316 | 133.1495 | 0.004009273 |  |  |  | 316 | 121.0703 | 0.003552573 |  |  |  | 316 | 127.184 | 4.938021 | 81.78399 | 1.598734
317 | 126.8392 | 0.003709675 |  |  |  | 317 | 127.3848 | 0.003823465 |  |  |  | 317 | 132.8941 | 0.004001584 |  |  |  | 317 | 120.9033 | 0.003547674 |  |  |  | 317 | 127.0054 | 4.901853 | 81.66919 | 1.565435
318 | 126.6835 | 0.003705122 |  |  |  | 318 | 127.2489 | 0.003819384 |  |  |  | 318 | 132.7703 | 0.003997855 |  |  |  | 318 | 120.8024 | 0.003544713 |  |  |  | 318 | 126.8763 | 4.892415 | 81.58636 | 1.569987
319 | 126.5547 | 0.003701354 |  |  |  | 319 | 127.1065 | 0.003815112 |  |  |  | 319 | 132.6594 | 0.003994518 |  |  |  | 319 | 120.5982 | 0.003538722 |  |  |  | 319 | 126.7297 | 4.930499 | 81.49153 | 1.584333
320 | 126.4196 | 0.003697403 |  |  |  | 320 | 126.8909 | 0.00380864 |  |  |  | 320 | 132.5369 | 0.003990829 |  |  |  | 320 | 120.2843 | 0.003529511 |  |  |  | 320 | 126.5329 | 5.007817 | 81.3638 | 1.612383
321 | 126.2023 | 0.003691048 |  |  |  | 321 | 126.7421 | 0.003804175 |  |  |  | 321 | 132.4255 | 0.003987473 |  |  |  | 321 | 120.1378 | 0.003525213 |  |  |  | 321 | 126.3769 | 5.022453 | 81.26347 | 1.635143
322 | 126.1206 | 0.00368866 |  |  |  | 322 | 126.6022 | 0.003799975 |  |  |  | 322 | 132.2881 | 0.003983337 |  |  |  | 322 | 119.9967 | 0.00352107 |  |  |  | 322 | 126.2519 | 5.023417 | 81.18287 | 1.628317
323 | 125.9971 | 0.003685045 |  |  |  | 323 | 126.4724 | 0.003796077 |  |  |  | 323 | 132.2127 | 0.003981066 |  |  |  | 323 | 119.864 | 0.003517177 |  |  |  | 323 | 126.1365 | 5.04636 | 81.10843 | 1.645599
324 | 125.8626 | 0.003681114 |  |  |  | 324 | 126.3591 | 0.003792678 |  |  |  | 324 | 132.1117 | 0.003978026 |  |  |  | 324 | 119.736 | 0.003513423 |  |  |  | 324 | 126.0174 | 5.057574 | 81.03168 | 1.654966
325 | 125.7709 | 0.003678431 |  |  |  | 325 | 126.2215 | 0.003788549 |  |  |  | 325 | 132.006 | 0.003974842 |  |  |  | 325 | 119.7362 | 0.003513427 |  |  |  | 325 | 125.9337 | 5.013031 | 80.97853 | 1.644631
326 | 125.6577 | 0.00367512 |  |  |  | 326 | 126.1782 | 0.003787248 |  |  |  | 326 | 131.9026 | 0.003971729 |  |  |  | 326 | 119.6838 | 0.00351189 |  |  |  | 326 | 125.8556 | 4.993358 | 80.92855 | 1.637722
327 | 125.5665 | 0.003672453 |  |  |  | 327 | 126.0756 | 0.003784169 |  |  |  | 327 | 130.8356 | 0.003939601 |  |  |  | 327 | 119.615 | 0.003509871 |  |  |  | 327 | 125.5232 | 4.598407 | 80.71765 | 1.334273
328 | 125.4678 | 0.003669566 |  |  |  | 328 | 125.916 | 0.003779379 |  |  |  | 328 | 130.7258 | 0.003936295 |  |  |  | 328 | 119.2911 | 0.003500367 |  |  |  | 328 | 125.3502 | 4.688434 | 80.60496 | 1.358043
329 | 125.3152 | 0.003665103 |  |  |  | 329 | 125.7884 | 0.003775547 |  |  |  | 329 | 130.6289 | 0.003933375 |  |  |  | 329 | 119.1984 | 0.003497647 |  |  |  | 329 | 125.2327 | 4.684968 | 80.52956 | 1.368522
330 | 125.2052 | 0.003661885 |  |  |  | 330 | 125.6853 | 0.003772454 |  |  |  | 330 | 130.5099 | 0.003929794 |  |  |  | 330 | 119.0737 | 0.003493987 |  |  |  | 330 | 125.1185 | 4.688157 | 80.456 | 1.367788
331 | 125.0897 | 0.003658508 |  |  |  | 331 | 125.5711 | 0.003769026 |  |  |  | 331 | 130.4263 | 0.003927276 |  |  |  | 331 | 118.9836 | 0.003491345 |  |  |  | 331 | 125.0177 | 4.68952 | 80.39119 | 1.375678
332 | 124.9877 | 0.003655525 |  |  |  | 332 | 125.4586 | 0.003765649 |  |  |  | 332 | 130.3469 | 0.003924884 |  |  |  | 332 | 118.8675 | 0.003487937 |  |  |  | 332 | 124.9152 | 4.703843 | 80.32508 | 1.38551
333 | 124.8774 | 0.003652298 |  |  |  | 333 | 125.3516 | 0.003762437 |  |  |  | 333 | 130.2401 | 0.00392167 |  |  |  | 333 | 118.7589 | 0.00348475 |  |  |  | 333 | 124.807 | 4.704632 | 80.25546 | 1.387076
334 | 124.7688 | 0.003649121 |  |  |  | 334 | 125.2373 | 0.003759007 |  |  |  | 334 | 130.1763 | 0.003919747 |  |  |  | 334 | 118.6399 | 0.00348126 |  |  |  | 334 | 124.7056 | 4.726074 | 80.19 | 1.403198
335 | 124.6893 | 0.003646798 |  |  |  | 335 | 125.1326 | 0.003755864 |  |  |  | 335 | 130.0949 | 0.003917298 |  |  |  | 335 | 118.5658 | 0.003479085 |  |  |  | 335 | 124.6207 | 4.722136 | 80.13546 | 1.404024
336 | 124.5718 | 0.003643361 |  |  |  | 336 | 125.0389 | 0.003753052 |  |  |  | 336 | 129.9928 | 0.003914222 |  |  |  | 336 | 118.4725 | 0.003476347 |  |  |  | 336 | 124.519 | 4.718597 | 80.07011 | 1.405667
337 | 124.4722 | 0.003640447 |  |  |  | 337 | 124.9336 | 0.00374989 |  |  |  | 337 | 129.8925 | 0.003911201 |  |  |  | 337 | 118.3614 | 0.003473087 |  |  |  | 337 | 124.4149 | 4.723022 | 80.00306 | 1.40777
338 | 124.381 | 0.003637782 |  |  |  | 338 | 124.8494 | 0.003747363 |  |  |  | 338 | 129.828 | 0.003909259 |  |  |  | 338 | 118.2663 | 0.003470296 |  |  |  | 338 | 124.3312 | 4.735279 | 79.94906 | 1.416762
339 | 124.2863 | 0.003635012 |  |  |  | 339 | 124.6643 | 0.003741808 |  |  |  | 339 | 129.7194 | 0.00390599 |  |  |  | 339 | 118.1292 | 0.003466273 |  |  |  | 339 | 124.1998 | 4.744875 | 79.86443 | 1.423083
340 | 123.3192 | 0.003606726 |  |  |  | 340 | 124.5281 | 0.003737719 |  |  |  | 340 | 129.653 | 0.003903989 |  |  |  | 340 | 118.0342 | 0.003463485 |  |  |  | 340 | 123.8836 | 4.769173 | 79.66287 | 1.581582
341 | 123.2131 | 0.003603621 |  |  |  | 341 | 124.4464 | 0.003735267 | [9 empty] | 341 | 117.9406 | 0.003460739
342 | 123.1245 | 0.003601031 |  |  |  | 342 | 124.3554 | 0.003732536 | [9 empty] | 342 | 117.8483 | 0.003458032
343 | 123.0201 | 0.003597977 |  |  |  | 343 | 124.2693 | 0.003729951 | [9 empty] | 343 | 117.7368 | 0.00345476
344 | 122.8901 | 0.003594177 |  |  |  | 344 | 124.1906 | 0.003727591 | [9 empty] | 344 | 117.6579 | 0.003452443
345 | 122.8102 | 0.003591838 |  |  |  | 345 | 124.1053 | 0.003725031 | [9 empty] | 345 | 117.5823 | 0.003450226
346 | 122.7309 | 0.003589518 |  |  |  | 346 | 124.015 | 0.00372232 | [9 empty] | 346 | 117.4756 | 0.003447094
347 | 122.6384 | 0.003586814 |  |  |  | 347 | 123.9175 | 0.003719393 | [9 empty] | 347 | 117.4113 | 0.003445207
348 | 122.5513 | 0.003584267 |  |  |  | 348 | 123.8438 | 0.00371718 | [9 empty] | 348 | 117.3062 | 0.003442124
349 | 122.1485 | 0.003572486 |  |  |  | 349 | 123.7509 | 0.003714393 | [9 empty] | 349 | 117.1959 | 0.003438886
350 | 122.0541 | 0.003569726 |  |  |  | 350 | 123.6745 | 0.003712098 | [9 empty] | 350 | 117.1289 | 0.003436923

## 10um_168h
10um_168h
df_MH_MA_VZ_3,8_10µm_168h_1_Lebensdauer_Langzeit | [5 empty] | df_MH_MA_VZ_3,8_10µm_168h_2_Lebensdauer_Langzeit | [5 empty] | df_MH_MA_VZ_3,8_10µm_168h_3_Lebensdauer_Langzeit | [5 empty] | df_MH_MA_VZ_3,8_10µm_168h_4_Lebensdauer_Langzeit | [5 empty] | df_MH_MA_VZ_3,8_10µm_168h_5_Lebensdauer_Langzeit | [5 empty] | df_MH_MA_VZ_3,8_10µm_168h_6_Lebensdauer_Langzeit | [5 empty] | Mittelwert 10µm 168h
Zyklus | spezifische Kapazität C/2 | Ah-Step C/2 | Zyklus | spezifische Kapazität C/10 | Ah-Step C/10 | Zyklus | spezifische Kapazität C/2 | Ah-Step C/2 | Zyklus | spezifische Kapazität C/10 | Ah-Step C/10 | Zyklus | spezifische Kapazität C/2 | Ah-Step C/2 | Zyklus | spezifische Kapazität C/10 | Ah-Step C/10 | Zyklus | spezifische Kapazität C/2 | Ah-Step C/2 | Zyklus | spezifische Kapazität C/10 | Ah-Step C/10 | Zyklus | spezifische Kapazität C/2 | Ah-Step C/2 | Zyklus | spezifische Kapazität C/10 | Ah-Step C/10 | Zyklus | spezifische Kapazität C/2 | Ah-Step C/2 | Zyklus | spezifische Kapazität C/10 | Ah-Step C/10 | Zyklus | spezifische Kapazität C/2 | Std spezifische Kapazität C/2 | SOH C/2 | Std SOH C/2 | Zyklus | spezifische Kapazität C/10 | Std spezifische Kapazität C/10 | SOH C/10 | Std SOH C/10
6 | 155.4077 | 0.004470624 | 1 | 176.6984 | 0.005083095 | 6 | 148.623 | 0.004204111 | 1 | 173.8344 | 0.004917268 | 6 | 151.0762 | 0.004317013 | 1 | 173.3479 | 0.00495343 | 6 | 155.0617 | 0.004416013 | 1 | 177.1913 | 0.005046243 | 6 | 154.8215 | 0.004424036 | 1 | 176.8506 | 0.005053519 | 6 | 156.6908 | 0.004477451 | 1 | 178.6363 | 0.005104544 | 6 | 153.6135 | 3.085061 | 100 | 0 | 1 | 176.0932 | 2.061616 | 100 | 0
7 | 155.3979 | 0.004470342 | 2 | 176.7851 | 0.005085591 | 7 | 148.3982 | 0.00419775 | 2 | 173.7087 | 0.004913712 | 7 | 151.0221 | 0.004315467 | 2 | 173.4173 | 0.004955413 | 7 | 155.0356 | 0.004415269 | 2 | 177.2502 | 0.005047922 | 7 | 154.7863 | 0.00442303 | 2 | 176.9365 | 0.005055973 | 7 | 156.6517 | 0.004476335 | 2 | 178.7705 | 0.00510838 | 7 | 153.5486 | 3.152853 | 99.95701 | 0.05393998 | 2 | 176.1447 | 2.12257 | 100.029 | 0.05161574
8 | 155.3227 | 0.00446818 | 101 | 171.8065 | 0.004942369 | 8 | 148.1966 | 0.004192047 | 101 | 166.02 | 0.004696219 | 8 | 150.9129 | 0.004312346 | 101 | 168.116 | 0.004803927 | 8 | 154.9554 | 0.004412986 | 101 | 172.1836 | 0.00490363 | 8 | 154.6962 | 0.004420455 | 101 | 171.5266 | 0.004901385 | 8 | 156.5589 | 0.00447368 | 101 | 173.0818 | 0.004945826 | 8 | 153.4404 | 3.19457 | 99.88609 | 0.08661731 | 101 | 170.4558 | 2.756933 | 96.79534 | 0.6451307
9 | 155.1858 | 0.004464241 | 102 | 171.7863 | 0.004941788 | 9 | 147.9227 | 0.004184301 | 102 | 166.045 | 0.004696926 | 9 | 150.6257 | 0.004304142 | 102 | 168.074 | 0.004802728 | 9 | 154.706 | 0.004405882 | 102 | 172.1436 | 0.004902491 | 9 | 154.5042 | 0.004414968 | 102 | 171.4891 | 0.004900314 | 9 | 156.3816 | 0.004468616 | 102 | 173.019 | 0.00494403 | 9 | 153.221 | 3.240641 | 99.74269 | 0.1163235 | 102 | 170.4262 | 2.734205 | 96.77864 | 0.6315462
10 | 155.1032 | 0.004461864 | 151 | 167.756 | 0.004825849 | 10 | 147.7318 | 0.004178901 | 151 | 161.0844 | 0.004556606 | 10 | 150.5025 | 0.004300621 | 151 | 163.8905 | 0.004683183 | 10 | 154.6259 | 0.004403601 | 151 | 168.1467 | 0.004788661 | 10 | 154.4067 | 0.004412183 | 151 | 166.8738 | 0.00476843 | 10 | 156.278 | 0.004465655 | 151 | 168.3868 | 0.004811665 | 10 | 153.108 | 3.277545 | 99.66871 | 0.1440899 | 151 | 166.023 | 2.924453 | 94.27756 | 0.8362586
11 | 155.0327 | 0.004459836 | 152 | 167.8107 | 0.004827422 | 11 | 147.558 | 0.004173984 | 152 | 161.2623 | 0.004561639 | 11 | 150.3751 | 0.00429698 | 152 | 163.9241 | 0.004684143 | 11 | 154.5077 | 0.004400235 | 152 | 168.1451 | 0.004788615 | 11 | 154.2941 | 0.004408965 | 152 | 166.9216 | 0.004769797 | 11 | 156.1857 | 0.004463017 | 152 | 168.4372 | 0.004813105 | 11 | 152.9922 | 3.308566 | 99.59295 | 0.1676876 | 152 | 166.0835 | 2.876881 | 94.31207 | 0.8033056
12 | 154.9678 | 0.00445797 | 201 | 163.8409 | 0.004713224 | 12 | 147.3896 | 0.004169221 | 201 | 156.5583 | 0.004428575 | 12 | 150.315 | 0.004295261 | 201 | 159.7079 | 0.004563665 | 12 | 154.4773 | 0.004399371 | 201 | 164.091 | 0.004673159 | 12 | 154.2291 | 0.004407109 | 201 | 162.5307 | 0.004644326 | 12 | 156.1134 | 0.004460951 | 201 | 164.0684 | 0.004688265 | 12 | 152.9154 | 3.343694 | 99.54254 | 0.195596 | 201 | 161.7995 | 3.064181 | 91.87851 | 0.9602834
13 | 154.9224 | 0.004456662 | 202 | 164.0123 | 0.004718155 | 13 | 147.2845 | 0.004166247 | 202 | 156.9687 | 0.004440186 | 13 | 150.2666 | 0.004293879 | 202 | 159.9306 | 0.004570027 | 13 | 154.4345 | 0.004398152 | 202 | 164.2677 | 0.004678191 | 13 | 154.1748 | 0.004405555 | 202 | 162.7809 | 0.004651476 | 13 | 156.054 | 0.004459253 | 202 | 164.2976 | 0.004694816 | 13 | 152.8561 | 3.36079 | 99.50376 | 0.210523 | 202 | 162.043 | 2.988838 | 92.01703 | 0.9097337
14 | 154.8562 | 0.004454759 | 251 | 160.3661 | 0.004613262 | 14 | 147.1478 | 0.004162381 | 251 | 152.722 | 0.004320057 | 14 | 150.1801 | 0.004291407 | 251 | 156.0472 | 0.004459061 | 14 | 154.3446 | 0.00439559 | 251 | 160.5056 | 0.00457105 | 14 | 154.0966 | 0.00440332 | 251 | 158.9703 | 0.004542587 | 14 | 155.9631 | 0.004456656 | 251 | 160.4135 | 0.004583826 | 14 | 152.7647 | 3.379438 | 99.44403 | 0.2268334 | 251 | 158.1708 | 3.166655 | 89.8172 | 1.036087
15 | 154.8081 | 0.004453375 | 252 | 160.6807 | 0.004622314 | 15 | 147.0316 | 0.004159094 | 252 | 153.2796 | 0.00433583 | 15 | 150.1351 | 0.00429012 | 252 | 156.3961 | 0.004469029 | 15 | 154.3177 | 0.004394824 | 252 | 160.8033 | 0.004579529 | 15 | 154.0582 | 0.004402224 | 252 | 159.4024 | 0.004554936 | 15 | 155.9121 | 0.004455199 | 252 | 160.8109 | 0.004595183 | 15 | 152.7104 | 3.40388 | 99.40843 | 0.2466205 | 252 | 158.5622 | 3.094247 | 90.03969 | 0.9823303
16 | 154.6635 | 0.004449215 | 301 | 157.3687 | 0.004527035 | 16 | 146.793 | 0.004152345 | 301 | 149.5531 | 0.00423042 | 16 | 149.8229 | 0.0042812 | 301 | 152.8847 | 0.004368693 | 16 | 154.0794 | 0.004388039 | 301 | 157.4874 | 0.004485095 | 16 | 153.8496 | 0.004396263 | 301 | 156.009 | 0.004457967 | 16 | 155.7219 | 0.004449766 | 301 | 157.4634 | 0.004499528 | 16 | 152.4884 | 3.438406 | 99.26344 | 0.2669373 | 301 | 155.1277 | 3.25358 | 88.08839 | 1.079969
17 | 154.5882 | 0.004447051 | 302 | 157.8297 | 0.004540299 | 17 | 146.6566 | 0.004148486 | 302 | 150.2541 | 0.004250249 | 17 | 149.7111 | 0.004278005 | 302 | 153.3791 | 0.00438282 | 17 | 153.9826 | 0.004385281 | 302 | 157.95 | 0.004498271 | 17 | 153.7517 | 0.004393465 | 302 | 156.5216 | 0.004472616 | 17 | 155.6261 | 0.004447026 | 302 | 157.9874 | 0.0045145 | 17 | 152.386 | 3.456672 | 99.19659 | 0.2813836 | 302 | 155.6537 | 3.179208 | 88.38733 | 1.027331
18 | 154.5083 | 0.004444751 |  |  |  | 18 | 146.4936 | 0.004143875 |  |  |  | 18 | 149.6117 | 0.004275166 |  |  |  | 18 | 153.8993 | 0.004382909 |  |  |  | 18 | 153.6642 | 0.004390967 |  |  |  | 18 | 155.5308 | 0.004444303 |  |  |  | 18 | 152.2846 | 3.483478 | 99.13028 | 0.3025703
19 | 154.4864 | 0.004444121 |  |  |  | 19 | 146.3804 | 0.004140674 |  |  |  | 19 | 149.6123 | 0.004275182 |  |  |  | 19 | 153.9004 | 0.00438294 |  |  |  | 19 | 153.6461 | 0.004390449 |  |  |  | 19 | 155.5003 | 0.004443434 |  |  |  | 19 | 152.2543 | 3.511358 | 99.11023 | 0.3260616
20 | 154.4257 | 0.004442376 |  |  |  | 20 | 146.2933 | 0.004138209 |  |  |  | 20 | 149.5569 | 0.004273599 |  |  |  | 20 | 153.8624 | 0.004381858 |  |  |  | 20 | 153.5794 | 0.004388542 |  |  |  | 20 | 155.4531 | 0.004442084 |  |  |  | 20 | 152.1951 | 3.523573 | 99.07155 | 0.3351161
21 | 154.3736 | 0.004440877 |  |  |  | 21 | 146.1945 | 0.004135413 |  |  |  | 21 | 149.4897 | 0.004271679 |  |  |  | 21 | 153.8099 | 0.004380364 |  |  |  | 21 | 153.5187 | 0.004386807 |  |  |  | 21 | 155.3718 | 0.00443976 |  |  |  | 21 | 152.1264 | 3.535398 | 99.02664 | 0.3462754
22 | 154.3097 | 0.004439038 |  |  |  | 22 | 146.097 | 0.004132657 |  |  |  | 22 | 149.4054 | 0.004269271 |  |  |  | 22 | 153.7406 | 0.004378391 |  |  |  | 22 | 153.4459 | 0.004384729 |  |  |  | 22 | 155.3013 | 0.004437747 |  |  |  | 22 | 152.05 | 3.547282 | 98.97679 | 0.3551743
23 | 154.2373 | 0.004436954 |  |  |  | 23 | 145.9602 | 0.004128785 |  |  |  | 23 | 149.2989 | 0.004266228 |  |  |  | 23 | 153.6383 | 0.004375476 |  |  |  | 23 | 153.3509 | 0.004382013 |  |  |  | 23 | 155.1947 | 0.004434701 |  |  |  | 23 | 151.9467 | 3.563118 | 98.90936 | 0.3690103
24 | 154.1732 | 0.004435111 |  |  |  | 24 | 145.8439 | 0.004125498 |  |  |  | 24 | 149.2089 | 0.004263655 |  |  |  | 24 | 153.5843 | 0.004373937 |  |  |  | 24 | 153.2636 | 0.004379519 |  |  |  | 24 | 155.1102 | 0.004432284 |  |  |  | 24 | 151.864 | 3.579909 | 98.85532 | 0.3824796
25 | 154.104 | 0.00443312 |  |  |  | 25 | 145.7184 | 0.004121947 |  |  |  | 25 | 149.1186 | 0.004261073 |  |  |  | 25 | 153.5038 | 0.004371647 |  |  |  | 25 | 153.1831 | 0.004377219 |  |  |  | 25 | 155.0324 | 0.004430061 |  |  |  | 25 | 151.7767 | 3.598478 | 98.79827 | 0.3967126
26 | 154.0286 | 0.004430952 |  |  |  | 26 | 145.6075 | 0.004118811 |  |  |  | 26 | 149.0128 | 0.004258052 |  |  |  | 26 | 153.4197 | 0.00436925 |  |  |  | 26 | 153.11 | 0.004375129 |  |  |  | 26 | 154.9485 | 0.004427665 |  |  |  | 26 | 151.6879 | 3.612722 | 98.74025 | 0.406827
27 | 153.9671 | 0.004429183 |  |  |  | 27 | 145.4841 | 0.004115318 |  |  |  | 27 | 148.9108 | 0.004255136 |  |  |  | 27 | 153.3346 | 0.004366827 |  |  |  | 27 | 153.0137 | 0.004372376 |  |  |  | 27 | 154.859 | 0.004425107 |  |  |  | 27 | 151.5949 | 3.629554 | 98.67951 | 0.4202748
28 | 153.8756 | 0.004426551 |  |  |  | 28 | 145.3697 | 0.004112082 |  |  |  | 28 | 148.8226 | 0.004252617 |  |  |  | 28 | 153.2607 | 0.004364721 |  |  |  | 28 | 152.9341 | 0.004370104 |  |  |  | 28 | 154.7586 | 0.004422237 |  |  |  | 28 | 151.5035 | 3.637801 | 98.61996 | 0.4283823
29 | 153.8181 | 0.004424896 |  |  |  | 29 | 145.25 | 0.004108697 |  |  |  | 29 | 148.7332 | 0.004250061 |  |  |  | 29 | 153.1866 | 0.004362613 |  |  |  | 29 | 152.8357 | 0.004367291 |  |  |  | 29 | 154.6749 | 0.004419847 |  |  |  | 29 | 151.4164 | 3.654 | 98.56305 | 0.4417998
30 | 153.7438 | 0.004422758 |  |  |  | 30 | 145.1488 | 0.004105835 |  |  |  | 30 | 148.6351 | 0.004247258 |  |  |  | 30 | 153.0994 | 0.00436013 |  |  |  | 30 | 152.7561 | 0.004365016 |  |  |  | 30 | 154.5893 | 0.004417399 |  |  |  | 30 | 151.3287 | 3.662875 | 98.50586 | 0.4487456
31 | 153.6738 | 0.004420745 |  |  |  | 31 | 145.0251 | 0.004102335 |  |  |  | 31 | 148.5384 | 0.004244495 |  |  |  | 31 | 153.0297 | 0.004358144 |  |  |  | 31 | 152.6796 | 0.004362831 |  |  |  | 31 | 154.4982 | 0.004414796 |  |  |  | 31 | 151.2408 | 3.680716 | 98.4484 | 0.4629614
88 | 148.9556 | 0.004285015 |  |  |  | 88 | 137.9287 | 0.003901598 |  |  |  | 88 | 142.4468 | 0.004070427 |  |  |  | 88 | 147.9352 | 0.004213057 |  |  |  | 88 | 147.022 | 0.004201163 |  |  |  | 88 | 148.5596 | 0.004245102 |  |  |  | 88 | 145.4746 | 4.386161 | 94.68628 | 1.063699
89 | 148.8695 | 0.004282539 |  |  |  | 89 | 137.8017 | 0.003898008 |  |  |  | 89 | 142.3255 | 0.004066961 |  |  |  | 89 | 147.8323 | 0.004210128 |  |  |  | 89 | 146.9038 | 0.004197787 |  |  |  | 89 | 148.4418 | 0.004241736 |  |  |  | 89 | 145.3625 | 4.396487 | 94.61313 | 1.073167
90 | 148.7687 | 0.00427964 |  |  |  | 90 | 137.7016 | 0.003895174 |  |  |  | 90 | 142.2159 | 0.00406383 |  |  |  | 90 | 147.7418 | 0.00420755 |  |  |  | 90 | 146.8062 | 0.004194998 |  |  |  | 90 | 148.3297 | 0.004238531 |  |  |  | 90 | 145.2606 | 4.397282 | 94.54683 | 1.075473
91 | 148.6805 | 0.004277103 |  |  |  | 91 | 137.5591 | 0.003891145 |  |  |  | 91 | 142.0942 | 0.004060353 |  |  |  | 91 | 147.5993 | 0.004203491 |  |  |  | 91 | 146.6796 | 0.00419138 |  |  |  | 91 | 148.2094 | 0.004235094 |  |  |  | 91 | 145.137 | 4.407292 | 94.46624 | 1.08461
92 | 148.5913 | 0.004274537 |  |  |  | 92 | 137.4324 | 0.00388756 |  |  |  | 92 | 141.9745 | 0.004056932 |  |  |  | 92 | 147.5189 | 0.004201202 |  |  |  | 92 | 146.5629 | 0.004188046 |  |  |  | 92 | 148.1218 | 0.004232591 |  |  |  | 92 | 145.0336 | 4.423714 | 94.39873 | 1.095985
93 | 148.4963 | 0.004271803 |  |  |  | 93 | 137.318 | 0.003884325 |  |  |  | 93 | 141.8631 | 0.004053749 |  |  |  | 93 | 147.4042 | 0.004197933 |  |  |  | 93 | 146.4646 | 0.004185236 |  |  |  | 93 | 147.9963 | 0.004229006 |  |  |  | 93 | 144.9238 | 4.425938 | 94.32716 | 1.100229
94 | 148.4108 | 0.004269345 |  |  |  | 94 | 137.1738 | 0.003880244 |  |  |  | 94 | 141.7824 | 0.004051442 |  |  |  | 94 | 147.3088 | 0.004195217 |  |  |  | 94 | 146.3541 | 0.004182079 |  |  |  | 94 | 147.8825 | 0.004225753 |  |  |  | 94 | 144.8187 | 4.43875 | 94.25866 | 1.112863
95 | 148.3159 | 0.004266615 |  |  |  | 95 | 137.0608 | 0.003877048 |  |  |  | 95 | 141.6726 | 0.004048304 |  |  |  | 95 | 147.2127 | 0.004192482 |  |  |  | 95 | 146.2437 | 0.004178924 |  |  |  | 95 | 147.7736 | 0.004222643 |  |  |  | 95 | 144.7132 | 4.443895 | 94.18991 | 1.118197
96 | 148.2171 | 0.004263772 |  |  |  | 96 | 136.9104 | 0.003872793 |  |  |  | 96 | 141.5658 | 0.004045253 |  |  |  | 96 | 147.1289 | 0.004190096 |  |  |  | 96 | 146.1404 | 0.004175974 |  |  |  | 96 | 147.6508 | 0.004219131 |  |  |  | 96 | 144.6022 | 4.460849 | 94.11747 | 1.132805
97 | 148.1439 | 0.004261666 |  |  |  | 97 | 136.7885 | 0.003869347 |  |  |  | 97 | 141.4508 | 0.004041966 |  |  |  | 97 | 147.0201 | 0.004186997 |  |  |  | 97 | 146.0374 | 0.004173029 |  |  |  | 97 | 147.5475 | 0.004216181 |  |  |  | 97 | 144.498 | 4.473134 | 94.0495 | 1.1428
98 | 148.0409 | 0.004258702 |  |  |  | 98 | 136.6645 | 0.003865839 |  |  |  | 98 | 141.3631 | 0.004039462 |  |  |  | 98 | 146.9216 | 0.00418419 |  |  |  | 98 | 145.9163 | 0.00416957 |  |  |  | 98 | 147.4239 | 0.00421265 |  |  |  | 98 | 144.3884 | 4.474752 | 93.9781 | 1.147794
99 | 147.9423 | 0.004255868 |  |  |  | 99 | 136.5458 | 0.003862481 |  |  |  | 99 | 141.2249 | 0.004035512 |  |  |  | 99 | 146.8322 | 0.004181645 |  |  |  | 99 | 145.8037 | 0.00416635 |  |  |  | 99 | 147.3159 | 0.004209562 |  |  |  | 99 | 144.2775 | 4.485886 | 93.90575 | 1.155866
100 | 147.8483 | 0.004253162 |  |  |  | 100 | 136.4116 | 0.003858684 |  |  |  | 100 | 141.1252 | 0.004032662 |  |  |  | 100 | 146.7409 | 0.004179044 |  |  |  | 100 | 145.7122 | 0.004163736 |  |  |  | 100 | 147.1919 | 0.00420602 |  |  |  | 100 | 144.1717 | 4.496964 | 93.83676 | 1.166697
106 | 147.1117 | 0.004231974 |  |  |  | 106 | 135.6329 | 0.003836657 |  |  |  | 106 | 139.9347 | 0.003998644 |  |  |  | 106 | 145.9036 | 0.0041552 |  |  |  | 106 | 144.7711 | 0.004136845 |  |  |  | 106 | 146.1242 | 0.004175511 |  |  |  | 106 | 143.2464 | 4.506476 | 93.23424 | 1.193528
107 | 147.2144 | 0.004234928 |  |  |  | 107 | 135.538 | 0.003833973 |  |  |  | 107 | 140.1026 | 0.004003441 |  |  |  | 107 | 146.0088 | 0.004158195 |  |  |  | 107 | 144.9085 | 0.004140771 |  |  |  | 107 | 146.2761 | 0.004179851 |  |  |  | 107 | 143.3414 | 4.573113 | 93.29539 | 1.234318
108 | 147.12 | 0.004232213 |  |  |  | 108 | 135.3589 | 0.003828908 |  |  |  | 108 | 139.9981 | 0.004000454 |  |  |  | 108 | 145.9162 | 0.004155559 |  |  |  | 108 | 144.8014 | 0.00413771 |  |  |  | 108 | 146.1618 | 0.004176584 |  |  |  | 108 | 143.2261 | 4.60026 | 93.22001 | 1.255064
109 | 147.0054 | 0.004228914 |  |  |  | 109 | 135.1848 | 0.003823982 |  |  |  | 109 | 139.8909 | 0.003997393 |  |  |  | 109 | 145.8108 | 0.004152557 |  |  |  | 109 | 144.6782 | 0.004134191 |  |  |  | 109 | 146.0392 | 0.004173081 |  |  |  | 109 | 143.1016 | 4.61906 | 93.13874 | 1.270165
110 | 146.906 | 0.004226056 |  |  |  | 110 | 135.01 | 0.003819037 |  |  |  | 110 | 139.7846 | 0.003994355 |  |  |  | 110 | 145.7043 | 0.004149524 |  |  |  | 110 | 144.5579 | 0.004130753 |  |  |  | 110 | 145.9142 | 0.004169508 |  |  |  | 110 | 142.9795 | 4.6404 | 93.05905 | 1.287684
111 | 146.7799 | 0.004222429 |  |  |  | 111 | 134.8728 | 0.003815156 |  |  |  | 111 | 139.6542 | 0.003990629 |  |  |  | 111 | 145.6089 | 0.004146807 |  |  |  | 111 | 144.4222 | 0.004126875 |  |  |  | 111 | 145.7824 | 0.004165744 |  |  |  | 111 | 142.8534 | 4.647066 | 92.97689 | 1.294409
112 | 146.6623 | 0.004219044 |  |  |  | 112 | 134.7052 | 0.003810417 |  |  |  | 112 | 139.4928 | 0.003986016 |  |  |  | 112 | 145.4332 | 0.004141803 |  |  |  | 112 | 144.2803 | 0.004122821 |  |  |  | 112 | 145.6335 | 0.004161487 |  |  |  | 112 | 142.7012 | 4.657799 | 92.87766 | 1.303469
113 | 146.5687 | 0.004216353 |  |  |  | 113 | 134.5779 | 0.003806814 |  |  |  | 113 | 139.3494 | 0.003981919 |  |  |  | 113 | 145.3113 | 0.004138332 |  |  |  | 113 | 144.1387 | 0.004118774 |  |  |  | 113 | 145.4781 | 0.004157048 |  |  |  | 113 | 142.5707 | 4.661955 | 92.79267 | 1.310725
114 | 146.4634 | 0.004213324 |  |  |  | 114 | 134.4453 | 0.003803064 |  |  |  | 114 | 139.2298 | 0.003978501 |  |  |  | 114 | 145.2091 | 0.004135419 |  |  |  | 114 | 144.0171 | 0.004115298 |  |  |  | 114 | 145.3782 | 0.004154193 |  |  |  | 114 | 142.4571 | 4.67322 | 92.71859 | 1.31882
115 | 146.3808 | 0.004210948 |  |  |  | 115 | 134.2981 | 0.003798899 |  |  |  | 115 | 139.1014 | 0.003974832 |  |  |  | 115 | 145.1564 | 0.00413392 |  |  |  | 115 | 143.8993 | 0.004111932 |  |  |  | 115 | 145.2745 | 0.00415123 |  |  |  | 115 | 142.3517 | 4.700294 | 92.64969 | 1.338826
116 | 146.285 | 0.004208191 |  |  |  | 116 | 134.1425 | 0.003794499 |  |  |  | 116 | 139.0287 | 0.003972756 |  |  |  | 116 | 145.0626 | 0.004131249 |  |  |  | 116 | 143.8155 | 0.004109538 |  |  |  | 116 | 145.1563 | 0.004147851 |  |  |  | 116 | 142.2484 | 4.715871 | 92.58227 | 1.352806
117 | 146.1935 | 0.00420556 |  |  |  | 117 | 133.9662 | 0.003789511 |  |  |  | 117 | 138.9472 | 0.003970427 |  |  |  | 117 | 144.9819 | 0.00412895 |  |  |  | 117 | 143.6881 | 0.004105899 |  |  |  | 117 | 145.0441 | 0.004144646 |  |  |  | 117 | 142.1368 | 4.740113 | 92.50938 | 1.372845
118 | 146.0721 | 0.004202068 |  |  |  | 118 | 133.8312 | 0.003785693 |  |  |  | 118 | 138.8313 | 0.003967115 |  |  |  | 118 | 144.8647 | 0.004125612 |  |  |  | 118 | 143.5656 | 0.004102397 |  |  |  | 118 | 144.9318 | 0.004141438 |  |  |  | 118 | 142.0161 | 4.745594 | 92.43071 | 1.377498
119 | 145.9653 | 0.004198995 |  |  |  | 119 | 133.7014 | 0.003782022 |  |  |  | 119 | 138.7074 | 0.003963574 |  |  |  | 119 | 144.7104 | 0.004121219 |  |  |  | 119 | 143.424 | 0.00409835 |  |  |  | 119 | 144.7772 | 0.00413702 |  |  |  | 119 | 141.881 | 4.742013 | 92.34276 | 1.379312
120 | 145.8625 | 0.004196037 |  |  |  | 120 | 133.5825 | 0.003778659 |  |  |  | 120 | 138.5113 | 0.003957971 |  |  |  | 120 | 144.6074 | 0.004118285 |  |  |  | 120 | 143.2844 | 0.004094363 |  |  |  | 120 | 144.6601 | 0.004133673 |  |  |  | 120 | 141.7514 | 4.755993 | 92.25821 | 1.38803
121 | 145.7643 | 0.004193213 |  |  |  | 121 | 133.4707 | 0.003775495 |  |  |  | 121 | 138.3993 | 0.003954769 |  |  |  | 121 | 144.5016 | 0.004115272 |  |  |  | 121 | 143.1606 | 0.004090824 |  |  |  | 121 | 144.5431 | 0.00413033 |  |  |  | 121 | 141.6399 | 4.757713 | 92.18564 | 1.391549
122 | 145.6886 | 0.004191034 |  |  |  | 122 | 133.343 | 0.003771884 |  |  |  | 122 | 138.2986 | 0.003951891 |  |  |  | 122 | 144.4348 | 0.004113368 |  |  |  | 122 | 143.054 | 0.004087778 |  |  |  | 122 | 144.4148 | 0.004126663 |  |  |  | 122 | 141.539 | 4.771663 | 92.11978 | 1.405483
123 | 145.588 | 0.004188142 |  |  |  | 123 | 133.2113 | 0.003768159 |  |  |  | 123 | 138.2059 | 0.003949243 |  |  |  | 123 | 144.3597 | 0.004111231 |  |  |  | 123 | 142.9607 | 0.004085112 |  |  |  | 123 | 144.3135 | 0.004123769 |  |  |  | 123 | 141.4399 | 4.784789 | 92.05512 | 1.415962
124 | 145.4878 | 0.004185258 |  |  |  | 124 | 133.0488 | 0.00376356 |  |  |  | 124 | 138.137 | 0.003947275 |  |  |  | 124 | 144.2605 | 0.004108406 |  |  |  | 124 | 142.8602 | 0.004082241 |  |  |  | 124 | 144.2125 | 0.004120884 |  |  |  | 124 | 141.3345 | 4.80208 | 91.98632 | 1.429955
125 | 145.3833 | 0.004182251 |  |  |  | 125 | 132.9252 | 0.003760064 |  |  |  | 125 | 138.0334 | 0.003944314 |  |  |  | 125 | 144.1481 | 0.004105203 |  |  |  | 125 | 142.7361 | 0.004078695 |  |  |  | 125 | 144.0745 | 0.004116938 |  |  |  | 125 | 141.2167 | 4.802318 | 91.90969 | 1.434117
126 | 145.2893 | 0.004179549 |  |  |  | 126 | 132.7751 | 0.003755819 |  |  |  | 126 | 137.9115 | 0.003940831 |  |  |  | 126 | 144.0494 | 0.004102392 |  |  |  | 126 | 142.6127 | 0.004075169 |  |  |  | 126 | 143.9637 | 0.004113774 |  |  |  | 126 | 141.1003 | 4.820972 | 91.83367 | 1.448336
127 | 145.2003 | 0.004176986 |  |  |  | 127 | 132.6387 | 0.00375196 |  |  |  | 127 | 137.7844 | 0.003937199 |  |  |  | 127 | 143.9502 | 0.004099569 |  |  |  | 127 | 142.5056 | 0.004072106 |  |  |  | 127 | 143.8464 | 0.00411042 |  |  |  | 127 | 140.9876 | 4.83664 | 91.76012 | 1.460718
128 | 145.104 | 0.004174218 |  |  |  | 128 | 132.5359 | 0.003749052 |  |  |  | 128 | 137.6805 | 0.00393423 |  |  |  | 128 | 143.8519 | 0.00409677 |  |  |  | 128 | 142.402 | 0.004069148 |  |  |  | 128 | 143.732 | 0.004107152 |  |  |  | 128 | 140.8844 | 4.837075 | 91.69293 | 1.463268
129 | 145.0029 | 0.004171309 |  |  |  | 129 | 132.4016 | 0.003745254 |  |  |  | 129 | 137.5623 | 0.003930852 |  |  |  | 129 | 143.7708 | 0.004094459 |  |  |  | 129 | 142.292 | 0.004066004 |  |  |  | 129 | 143.6264 | 0.004104136 |  |  |  | 129 | 140.776 | 4.852152 | 91.62219 | 1.47461
130 | 144.9154 | 0.00416879 |  |  |  | 130 | 132.2747 | 0.003741663 |  |  |  | 130 | 137.473 | 0.003928302 |  |  |  | 130 | 143.678 | 0.004091816 |  |  |  | 130 | 142.1675 | 0.004062447 |  |  |  | 130 | 143.5142 | 0.00410093 |  |  |  | 130 | 140.6705 | 4.860158 | 91.55341 | 1.483318
131 | 144.7985 | 0.004165428 |  |  |  | 131 | 132.1293 | 0.003737551 |  |  |  | 131 | 137.3573 | 0.003924995 |  |  |  | 131 | 143.5755 | 0.004088896 |  |  |  | 131 | 142.0354 | 0.004058673 |  |  |  | 131 | 143.3836 | 0.004097197 |  |  |  | 131 | 140.5466 | 4.869096 | 91.47268 | 1.492158
132 | 144.6973 | 0.004162517 |  |  |  | 132 | 132.0019 | 0.003733948 |  |  |  | 132 | 137.2286 | 0.003921317 |  |  |  | 132 | 143.4553 | 0.004085474 |  |  |  | 132 | 141.9309 | 0.004055686 |  |  |  | 132 | 143.2704 | 0.004093962 |  |  |  | 132 | 140.4307 | 4.877789 | 91.39713 | 1.498771
133 | 144.6169 | 0.004160204 |  |  |  | 133 | 131.8777 | 0.003730434 |  |  |  | 133 | 137.1304 | 0.003918511 |  |  |  | 133 | 143.3514 | 0.004082514 |  |  |  | 133 | 141.8046 | 0.004052078 |  |  |  | 133 | 143.1414 | 0.004090275 |  |  |  | 133 | 140.3204 | 4.883907 | 91.32526 | 1.507229
134 | 144.5199 | 0.004157415 |  |  |  | 134 | 131.7479 | 0.003726761 |  |  |  | 134 | 137.001 | 0.003914814 |  |  |  | 134 | 143.2567 | 0.004079817 |  |  |  | 134 | 141.6895 | 0.004048787 |  |  |  | 134 | 143.0286 | 0.004087053 |  |  |  | 134 | 140.2073 | 4.896868 | 91.25146 | 1.51728
135 | 144.4097 | 0.004154244 |  |  |  | 135 | 131.611 | 0.00372289 |  |  |  | 135 | 136.8943 | 0.003911764 |  |  |  | 135 | 143.158 | 0.004077007 |  |  |  | 135 | 141.5859 | 0.004045827 |  |  |  | 135 | 142.9036 | 0.004083481 |  |  |  | 135 | 140.0937 | 4.905757 | 91.17746 | 1.525735
136 | 144.3058 | 0.004151257 |  |  |  | 136 | 131.4914 | 0.003719507 |  |  |  | 136 | 136.7585 | 0.003907885 |  |  |  | 136 | 143.0533 | 0.004074026 |  |  |  | 136 | 141.4691 | 0.004042491 |  |  |  | 136 | 142.7919 | 0.00408029 |  |  |  | 136 | 139.9784 | 4.913591 | 91.10224 | 1.531724
137 | 144.2063 | 0.004148393 |  |  |  | 137 | 131.368 | 0.003716016 |  |  |  | 137 | 136.6566 | 0.003904971 |  |  |  | 137 | 142.9711 | 0.004071685 |  |  |  | 137 | 141.3704 | 0.004039669 |  |  |  | 137 | 142.6821 | 0.004077152 |  |  |  | 137 | 139.8758 | 4.923209 | 91.03533 | 1.540162
138 | 144.111 | 0.004145651 |  |  |  | 138 | 131.2282 | 0.003712062 |  |  |  | 138 | 136.5681 | 0.003902443 |  |  |  | 138 | 142.8588 | 0.004068486 |  |  |  | 138 | 141.2582 | 0.004036462 |  |  |  | 138 | 142.5511 | 0.004073407 |  |  |  | 138 | 139.7626 | 4.930471 | 90.96158 | 1.549067
139 | 143.9732 | 0.004141688 |  |  |  | 139 | 131.0911 | 0.003708183 |  |  |  | 139 | 136.4477 | 0.003899002 |  |  |  | 139 | 142.7615 | 0.004065716 |  |  |  | 139 | 141.1443 | 0.004033208 |  |  |  | 139 | 142.4279 | 0.004069889 |  |  |  | 139 | 139.641 | 4.936216 | 90.88233 | 1.554159
140 | 143.8726 | 0.004138793 |  |  |  | 140 | 130.963 | 0.003704561 |  |  |  | 140 | 136.3403 | 0.003895935 |  |  |  | 140 | 142.6028 | 0.004061194 |  |  |  | 140 | 141.0142 | 0.004029491 |  |  |  | 140 | 142.317 | 0.004066718 |  |  |  | 140 | 139.5183 | 4.936316 | 90.80246 | 1.555601
141 | 143.771 | 0.004135871 |  |  |  | 141 | 130.851 | 0.003701393 |  |  |  | 141 | 136.2042 | 0.003892044 |  |  |  | 141 | 142.4716 | 0.004057458 |  |  |  | 141 | 140.8624 | 0.004025153 |  |  |  | 141 | 142.1577 | 0.004062168 |  |  |  | 141 | 139.3863 | 4.93114 | 90.71661 | 1.556716
142 | 143.6733 | 0.004133061 |  |  |  | 142 | 130.7101 | 0.003697405 |  |  |  | 142 | 136.0064 | 0.003886394 |  |  |  | 142 | 142.3728 | 0.004054646 |  |  |  | 142 | 140.7265 | 0.00402127 |  |  |  | 142 | 142.02 | 0.004058231 |  |  |  | 142 | 139.2515 | 4.952212 | 90.62861 | 1.571737
143 | 143.5883 | 0.004130615 |  |  |  | 143 | 130.5821 | 0.003693786 |  |  |  | 143 | 135.8925 | 0.003883137 |  |  |  | 143 | 142.2803 | 0.004052011 |  |  |  | 143 | 140.6248 | 0.004018363 |  |  |  | 143 | 141.8922 | 0.004054581 |  |  |  | 143 | 139.1434 | 4.964111 | 90.55809 | 1.58289
144 | 143.4951 | 0.004127935 |  |  |  | 144 | 130.4447 | 0.003689898 |  |  |  | 144 | 135.7713 | 0.003879674 |  |  |  | 144 | 142.2268 | 0.004050486 |  |  |  | 144 | 140.4951 | 0.004014659 |  |  |  | 144 | 141.7782 | 0.004051322 |  |  |  | 144 | 139.0352 | 4.983624 | 90.48748 | 1.598625
145 | 143.397 | 0.00412511 |  |  |  | 145 | 130.3056 | 0.003685964 |  |  |  | 145 | 135.6533 | 0.003876304 |  |  |  | 145 | 142.1357 | 0.004047892 |  |  |  | 145 | 140.4267 | 0.004012704 |  |  |  | 145 | 141.6952 | 0.004048952 |  |  |  | 145 | 138.9356 | 5.004666 | 90.42236 | 1.611462
146 | 143.2969 | 0.004122233 |  |  |  | 146 | 130.1604 | 0.003681857 |  |  |  | 146 | 135.6109 | 0.003875091 |  |  |  | 146 | 142.0288 | 0.004044848 |  |  |  | 146 | 140.3005 | 0.004009097 |  |  |  | 146 | 141.5694 | 0.004045354 |  |  |  | 146 | 138.8278 | 5.007528 | 90.3522 | 1.618828
147 | 143.2062 | 0.004119624 |  |  |  | 147 | 129.9964 | 0.003677216 |  |  |  | 147 | 135.51 | 0.003872207 |  |  |  | 147 | 141.9358 | 0.004042199 |  |  |  | 147 | 140.2062 | 0.004006403 |  |  |  | 147 | 141.4488 | 0.00404191 |  |  |  | 147 | 138.7172 | 5.030488 | 90.27998 | 1.636968
148 | 143.118 | 0.004117087 |  |  |  | 148 | 129.8611 | 0.003673391 |  |  |  | 148 | 135.3734 | 0.003868304 |  |  |  | 148 | 141.8373 | 0.004039396 |  |  |  | 148 | 140.0916 | 0.004003128 |  |  |  | 148 | 141.3436 | 0.004038903 |  |  |  | 148 | 138.6042 | 5.048249 | 90.20617 | 1.649533
149 | 143.0122 | 0.004114043 |  |  |  | 149 | 129.7423 | 0.00367003 |  |  |  | 149 | 135.2761 | 0.003865523 |  |  |  | 149 | 141.722 | 0.004036111 |  |  |  | 149 | 139.9842 | 0.004000058 |  |  |  | 149 | 141.2279 | 0.004035597 |  |  |  | 149 | 138.4941 | 5.049293 | 90.1345 | 1.65234
150 | 142.9118 | 0.004111154 |  |  |  | 150 | 129.6027 | 0.00366608 |  |  |  | 150 | 135.1829 | 0.00386286 |  |  |  | 150 | 141.6243 | 0.004033328 |  |  |  | 150 | 139.8624 | 0.003996579 |  |  |  | 150 | 141.1031 | 0.00403203 |  |  |  | 150 | 138.3812 | 5.05843 | 90.0609 | 1.661994
156 | 142.3276 | 0.004094349 |  |  |  | 156 | 129.4679 | 0.003662269 |  |  |  | 156 | 134.1537 | 0.003833451 |  |  |  | 156 | 140.9575 | 0.00401434 |  |  |  | 156 | 139.1676 | 0.003976723 |  |  |  | 156 | 140.3176 | 0.004009586 |  |  |  | 156 | 137.732 | 4.926849 | 89.63959 | 1.584006
157 | 142.3974 | 0.004096357 |  |  |  | 157 | 129.2429 | 0.003655903 |  |  |  | 157 | 134.311 | 0.003837945 |  |  |  | 157 | 141.0341 | 0.004016519 |  |  |  | 157 | 139.2336 | 0.003978611 |  |  |  | 157 | 140.4073 | 0.004012148 |  |  |  | 157 | 137.771 | 5.016794 | 89.66407 | 1.642324
158 | 142.2927 | 0.004093346 |  |  |  | 158 | 128.9673 | 0.003648108 |  |  |  | 158 | 134.1959 | 0.003834656 |  |  |  | 158 | 140.9186 | 0.00401323 |  |  |  | 158 | 139.1008 | 0.003974815 |  |  |  | 158 | 140.2633 | 0.004008033 |  |  |  | 158 | 137.6231 | 5.069283 | 89.5672 | 1.680612
159 | 142.1754 | 0.00408997 |  |  |  | 159 | 128.7509 | 0.003641986 |  |  |  | 159 | 134.0513 | 0.003830526 |  |  |  | 159 | 140.8038 | 0.00400996 |  |  |  | 159 | 138.9492 | 0.003970483 |  |  |  | 159 | 140.0967 | 0.004003274 |  |  |  | 159 | 137.4712 | 5.100051 | 89.46803 | 1.705383
160 | 142.0539 | 0.004086473 |  |  |  | 160 | 128.5604 | 0.003636596 |  |  |  | 160 | 133.9188 | 0.00382674 |  |  |  | 160 | 140.6914 | 0.004006761 |  |  |  | 160 | 138.8127 | 0.003966583 |  |  |  | 160 | 139.9695 | 0.00399964 |  |  |  | 160 | 137.3344 | 5.124884 | 89.37871 | 1.723465
161 | 141.9419 | 0.004083252 |  |  |  | 161 | 128.3602 | 0.003630933 |  |  |  | 161 | 133.779 | 0.003822744 |  |  |  | 161 | 140.5726 | 0.004003378 |  |  |  | 161 | 138.6664 | 0.003962402 |  |  |  | 161 | 139.8411 | 0.00399597 |  |  |  | 161 | 137.1935 | 5.154244 | 89.28665 | 1.744756
162 | 141.8314 | 0.004080074 |  |  |  | 162 | 128.1882 | 0.00362607 |  |  |  | 162 | 133.6601 | 0.003819346 |  |  |  | 162 | 140.4692 | 0.004000433 |  |  |  | 162 | 138.5426 | 0.003958864 |  |  |  | 162 | 139.7156 | 0.003992382 |  |  |  | 162 | 137.0678 | 5.175057 | 89.2046 | 1.76079
163 | 141.7053 | 0.004076447 |  |  |  | 163 | 128.0237 | 0.003621417 |  |  |  | 163 | 133.5495 | 0.003816186 |  |  |  | 163 | 140.3595 | 0.003997307 |  |  |  | 163 | 138.3875 | 0.003954433 |  |  |  | 163 | 139.5941 | 0.003988911 |  |  |  | 163 | 136.9366 | 5.187207 | 89.11903 | 1.771099
164 | 141.5834 | 0.004072941 |  |  |  | 164 | 127.8763 | 0.003617245 |  |  |  | 164 | 133.4309 | 0.003812799 |  |  |  | 164 | 140.2555 | 0.003994346 |  |  |  | 164 | 138.2694 | 0.003951057 |  |  |  | 164 | 139.4695 | 0.003985351 |  |  |  | 164 | 136.8142 | 5.197868 | 89.03919 | 1.77997
165 | 141.4419 | 0.00406887 |  |  |  | 165 | 127.7304 | 0.00361312 |  |  |  | 165 | 133.3149 | 0.003809482 |  |  |  | 165 | 140.1263 | 0.003990667 |  |  |  | 165 | 138.1327 | 0.003947151 |  |  |  | 165 | 139.3456 | 0.003981812 |  |  |  | 165 | 136.682 | 5.199767 | 88.95309 | 1.782494
166 | 141.3336 | 0.004065753 |  |  |  | 166 | 127.5786 | 0.003608824 |  |  |  | 166 | 133.1883 | 0.003805865 |  |  |  | 166 | 139.9416 | 0.003985407 |  |  |  | 166 | 138.0378 | 0.00394444 |  |  |  | 166 | 139.2139 | 0.003978047 |  |  |  | 166 | 136.549 | 5.205433 | 88.86639 | 1.787139
167 | 141.2072 | 0.004062118 |  |  |  | 167 | 127.4313 | 0.003604658 |  |  |  | 167 | 133.0535 | 0.003802013 |  |  |  | 167 | 139.8016 | 0.003981421 |  |  |  | 167 | 137.8391 | 0.003938762 |  |  |  | 167 | 139.0335 | 0.003972891 |  |  |  | 167 | 136.3944 | 5.202367 | 88.76582 | 1.791025
168 | 141.1092 | 0.004059298 |  |  |  | 168 | 127.293 | 0.003600746 |  |  |  | 168 | 132.8441 | 0.003796029 |  |  |  | 168 | 139.6899 | 0.003978238 |  |  |  | 168 | 137.7012 | 0.003934823 |  |  |  | 168 | 138.8762 | 0.003968396 |  |  |  | 168 | 136.2523 | 5.220637 | 88.67312 | 1.805127
169 | 141.0139 | 0.004056556 |  |  |  | 169 | 127.1828 | 0.00359763 |  |  |  | 169 | 132.672 | 0.003791111 |  |  |  | 169 | 139.5808 | 0.003975131 |  |  |  | 169 | 137.5956 | 0.003931805 |  |  |  | 169 | 138.7652 | 0.003965224 |  |  |  | 169 | 136.135 | 5.231864 | 88.59665 | 1.812248
170 | 140.9231 | 0.004053945 |  |  |  | 170 | 127.0383 | 0.003593542 |  |  |  | 170 | 132.5699 | 0.003788196 |  |  |  | 170 | 139.537 | 0.003973885 |  |  |  | 170 | 137.4639 | 0.00392804 |  |  |  | 170 | 138.6698 | 0.003962498 |  |  |  | 170 | 136.0337 | 5.255246 | 88.53042 | 1.829976
171 | 140.8222 | 0.004051042 |  |  |  | 171 | 126.9063 | 0.003589808 |  |  |  | 171 | 132.4447 | 0.003784616 |  |  |  | 171 | 139.4301 | 0.003970841 |  |  |  | 171 | 137.36 | 0.003925073 |  |  |  | 171 | 138.5462 | 0.003958968 |  |  |  | 171 | 135.9183 | 5.265882 | 88.45517 | 1.838837
172 | 140.6806 | 0.004046969 |  |  |  | 172 | 126.7764 | 0.003586133 |  |  |  | 172 | 132.3999 | 0.003783336 |  |  |  | 172 | 139.3448 | 0.00396841 |  |  |  | 172 | 137.2535 | 0.00392203 |  |  |  | 172 | 138.4497 | 0.003956209 |  |  |  | 172 | 135.8175 | 5.263144 | 88.38957 | 1.83875
173 | 140.568 | 0.004043729 |  |  |  | 173 | 126.632 | 0.003582049 |  |  |  | 173 | 132.2611 | 0.003779371 |  |  |  | 173 | 139.178 | 0.003963661 |  |  |  | 173 | 137.1538 | 0.003919178 |  |  |  | 173 | 138.3183 | 0.003952455 |  |  |  | 173 | 135.6852 | 5.269072 | 88.30335 | 1.843337
174 | 140.4667 | 0.004040815 |  |  |  | 174 | 126.4545 | 0.003577028 |  |  |  | 174 | 132.175 | 0.003776911 |  |  |  | 174 | 139.0597 | 0.00396029 |  |  |  | 174 | 136.9956 | 0.003914659 |  |  |  | 174 | 138.1724 | 0.003948285 |  |  |  | 174 | 135.554 | 5.28348 | 88.21781 | 1.858179
175 | 140.3664 | 0.00403793 |  |  |  | 175 | 126.3 | 0.003572657 |  |  |  | 175 | 131.9914 | 0.003771664 |  |  |  | 175 | 138.9472 | 0.003957088 |  |  |  | 175 | 136.8678 | 0.003911008 |  |  |  | 175 | 138.019 | 0.003943903 |  |  |  | 175 | 135.4153 | 5.304501 | 88.12732 | 1.874363
176 | 140.2727 | 0.004035236 |  |  |  | 176 | 126.1691 | 0.003568956 |  |  |  | 176 | 131.8556 | 0.003767784 |  |  |  | 176 | 138.8485 | 0.003954276 |  |  |  | 176 | 136.7523 | 0.003907708 |  |  |  | 176 | 137.9195 | 0.003941059 |  |  |  | 176 | 135.303 | 5.320278 | 88.05399 | 1.885159
177 | 140.1716 | 0.004032327 |  |  |  | 177 | 126.0289 | 0.00356499 |  |  |  | 177 | 131.736 | 0.003764365 |  |  |  | 177 | 138.7584 | 0.003951712 |  |  |  | 177 | 136.6277 | 0.003904146 |  |  |  | 177 | 137.8028 | 0.003937725 |  |  |  | 177 | 135.1876 | 5.334776 | 87.97872 | 1.896841
178 | 140.0692 | 0.004029382 |  |  |  | 178 | 125.9113 | 0.003561663 |  |  |  | 178 | 131.6211 | 0.003761083 |  |  |  | 178 | 138.6747 | 0.003949326 |  |  |  | 178 | 136.5279 | 0.003901295 |  |  |  | 178 | 137.6884 | 0.003934457 |  |  |  | 178 | 135.0821 | 5.343087 | 87.90997 | 1.904079
179 | 139.9527 | 0.004026028 |  |  |  | 179 | 125.7727 | 0.003557741 |  |  |  | 179 | 131.5265 | 0.003758378 |  |  |  | 179 | 138.5766 | 0.003946532 |  |  |  | 179 | 136.4127 | 0.003898002 |  |  |  | 179 | 137.5873 | 0.003931568 |  |  |  | 179 | 134.9714 | 5.351906 | 87.83777 | 1.911059
180 | 139.8431 | 0.004022877 |  |  |  | 180 | 125.6609 | 0.003554579 |  |  |  | 180 | 131.4199 | 0.003755333 |  |  |  | 180 | 138.4526 | 0.003943002 |  |  |  | 180 | 136.3011 | 0.003894814 |  |  |  | 180 | 137.4686 | 0.003928176 |  |  |  | 180 | 134.8577 | 5.34935 | 87.76378 | 1.911111
181 | 139.7264 | 0.004019521 |  |  |  | 181 | 125.5378 | 0.003551098 |  |  |  | 181 | 131.3083 | 0.003752144 |  |  |  | 181 | 138.3008 | 0.003938678 |  |  |  | 181 | 136.1828 | 0.003891435 |  |  |  | 181 | 137.3378 | 0.003924437 |  |  |  | 181 | 134.7323 | 5.344712 | 87.68218 | 1.909974
182 | 139.6264 | 0.004016642 |  |  |  | 182 | 125.3911 | 0.003546947 |  |  |  | 182 | 131.219 | 0.003749594 |  |  |  | 182 | 138.1835 | 0.003935338 |  |  |  | 182 | 136.0423 | 0.00388742 |  |  |  | 182 | 137.1942 | 0.003920333 |  |  |  | 182 | 134.6094 | 5.350703 | 87.60214 | 1.918707
183 | 139.5114 | 0.004013336 |  |  |  | 183 | 125.2334 | 0.003542486 |  |  |  | 183 | 131.0262 | 0.003744082 |  |  |  | 183 | 138.0786 | 0.003932351 |  |  |  | 183 | 135.9115 | 0.003883682 |  |  |  | 183 | 137.0841 | 0.003917187 |  |  |  | 183 | 134.4742 | 5.376332 | 87.51378 | 1.934495
184 | 139.3967 | 0.004010035 |  |  |  | 184 | 125.1058 | 0.003538878 |  |  |  | 184 | 130.8971 | 0.003740393 |  |  |  | 184 | 137.9636 | 0.003929074 |  |  |  | 184 | 135.8009 | 0.003880521 |  |  |  | 184 | 136.9548 | 0.003913493 |  |  |  | 184 | 134.3531 | 5.381349 | 87.43491 | 1.939505
185 | 139.2938 | 0.004007076 |  |  |  | 185 | 124.9879 | 0.003535542 |  |  |  | 185 | 130.7812 | 0.003737082 |  |  |  | 185 | 137.8615 | 0.003926168 |  |  |  | 185 | 135.6898 | 0.003877347 |  |  |  | 185 | 136.8435 | 0.003910312 |  |  |  | 185 | 134.243 | 5.38704 | 87.3631 | 1.944695
186 | 139.1996 | 0.004004365 |  |  |  | 186 | 124.8706 | 0.003532224 |  |  |  | 186 | 130.6616 | 0.003733666 |  |  |  | 186 | 137.7628 | 0.003923358 |  |  |  | 186 | 135.5602 | 0.003873643 |  |  |  | 186 | 136.7113 | 0.003906534 |  |  |  | 186 | 134.1277 | 5.392087 | 87.28803 | 1.951308
187 | 139.1069 | 0.004001697 |  |  |  | 187 | 124.7541 | 0.003528927 |  |  |  | 187 | 130.5535 | 0.003730577 |  |  |  | 187 | 137.6431 | 0.003919949 |  |  |  | 187 | 135.4458 | 0.003870374 |  |  |  | 187 | 136.5953 | 0.003903221 |  |  |  | 187 | 134.0165 | 5.395228 | 87.21557 | 1.955437
188 | 139.0008 | 0.003998647 |  |  |  | 188 | 124.6238 | 0.003525242 |  |  |  | 188 | 130.4154 | 0.003726628 |  |  |  | 188 | 137.5406 | 0.003917029 |  |  |  | 188 | 135.34 | 0.00386735 |  |  |  | 188 | 136.4751 | 0.003899787 |  |  |  | 188 | 133.8993 | 5.406818 | 87.13915 | 1.964224
189 | 138.9025 | 0.003995817 |  |  |  | 189 | 124.5002 | 0.003521746 |  |  |  | 189 | 130.3019 | 0.003723387 |  |  |  | 189 | 137.4305 | 0.003913892 |  |  |  | 189 | 135.2119 | 0.00386369 |  |  |  | 189 | 136.3526 | 0.003896286 |  |  |  | 189 | 133.7833 | 5.411948 | 87.06357 | 1.970134
190 | 138.8281 | 0.003993679 |  |  |  | 190 | 124.3377 | 0.00351715 |  |  |  | 190 | 130.1685 | 0.003719575 |  |  |  | 190 | 137.3297 | 0.003911022 |  |  |  | 190 | 135.0986 | 0.003860454 |  |  |  | 190 | 136.2416 | 0.003893113 |  |  |  | 190 | 133.6674 | 5.440695 | 86.98783 | 1.990733
191 | 138.7245 | 0.003990696 |  |  |  | 191 | 124.2112 | 0.003513571 |  |  |  | 191 | 130.0567 | 0.00371638 |  |  |  | 191 | 137.278 | 0.003909549 |  |  |  | 191 | 134.9972 | 0.003857556 |  |  |  | 191 | 136.1183 | 0.00388959 |  |  |  | 191 | 133.5643 | 5.454878 | 86.9206 | 2.002902
192 | 138.6209 | 0.003987718 |  |  |  | 192 | 124.079 | 0.00350983 |  |  |  | 192 | 129.9609 | 0.003713642 |  |  |  | 192 | 137.2125 | 0.003907684 |  |  |  | 192 | 134.8771 | 0.003854124 |  |  |  | 192 | 136.0102 | 0.003886502 |  |  |  | 192 | 133.4601 | 5.467645 | 86.85263 | 2.013766
193 | 138.5215 | 0.003984858 |  |  |  | 193 | 123.95 | 0.003506182 |  |  |  | 193 | 129.8272 | 0.003709821 |  |  |  | 193 | 137.0878 | 0.003904132 |  |  |  | 193 | 134.8037 | 0.003852026 |  |  |  | 193 | 135.9228 | 0.003884003 |  |  |  | 193 | 133.3521 | 5.481203 | 86.78214 | 2.021191
194 | 138.431 | 0.003982253 |  |  |  | 194 | 123.8181 | 0.003502451 |  |  |  | 194 | 129.7898 | 0.003708752 |  |  |  | 194 | 136.9883 | 0.003901299 |  |  |  | 194 | 134.7109 | 0.003849374 |  |  |  | 194 | 135.8225 | 0.003881138 |  |  |  | 194 | 133.2601 | 5.486397 | 86.72217 | 2.02771
195 | 138.3103 | 0.003978781 |  |  |  | 195 | 123.6862 | 0.00349872 |  |  |  | 195 | 129.6898 | 0.003705894 |  |  |  | 195 | 136.8872 | 0.003898419 |  |  |  | 195 | 134.6035 | 0.003846305 |  |  |  | 195 | 135.7168 | 0.003878119 |  |  |  | 195 | 133.1489 | 5.492415 | 86.64972 | 2.032724
196 | 138.2229 | 0.003976268 |  |  |  | 196 | 123.5545 | 0.003494995 |  |  |  | 196 | 129.593 | 0.003703128 |  |  |  | 196 | 136.7791 | 0.003895343 |  |  |  | 196 | 134.4921 | 0.00384312 |  |  |  | 196 | 135.584 | 0.003874322 |  |  |  | 196 | 133.0376 | 5.500557 | 86.57717 | 2.041779
197 | 138.1159 | 0.003973189 |  |  |  | 197 | 123.4501 | 0.003492042 |  |  |  | 197 | 129.4744 | 0.00369974 |  |  |  | 197 | 136.6684 | 0.00389219 |  |  |  | 197 | 134.3792 | 0.003839894 |  |  |  | 197 | 135.4667 | 0.003870971 |  |  |  | 197 | 132.9258 | 5.499338 | 86.50438 | 2.042505
198 | 138.0163 | 0.003970324 |  |  |  | 198 | 123.3193 | 0.003488342 |  |  |  | 198 | 129.3513 | 0.003696223 |  |  |  | 198 | 136.5466 | 0.003888721 |  |  |  | 198 | 134.2431 | 0.003836005 |  |  |  | 198 | 135.3461 | 0.003867525 |  |  |  | 198 | 132.8038 | 5.506154 | 86.42488 | 2.049006
199 | 137.9111 | 0.003967298 |  |  |  | 199 | 123.1871 | 0.003484601 |  |  |  | 199 | 129.2343 | 0.00369288 |  |  |  | 199 | 136.4635 | 0.003886353 |  |  |  | 199 | 134.1363 | 0.003832953 |  |  |  | 199 | 135.2299 | 0.003864204 |  |  |  | 199 | 132.6937 | 5.518856 | 86.35307 | 2.059191
200 | 137.8099 | 0.003964389 |  |  |  | 200 | 123.0537 | 0.003480829 |  |  |  | 200 | 129.1274 | 0.003689826 |  |  |  | 200 | 136.362 | 0.003883462 |  |  |  | 200 | 134.0259 | 0.003829799 |  |  |  | 200 | 135.1134 | 0.003860875 |  |  |  | 200 | 132.5821 | 5.528733 | 86.28029 | 2.067749
206 | 137.5955 | 0.003958219 |  |  |  | 206 | 123.7668 | 0.003501 |  |  |  | 206 | 128.6508 | 0.003676206 |  |  |  | 206 | 136.0979 | 0.003875942 |  |  |  | 206 | 133.9703 | 0.003828212 |  |  |  | 206 | 134.8731 | 0.00385401 |  |  |  | 206 | 132.4924 | 5.249529 | 86.22476 | 1.881325
207 | 137.6303 | 0.003959221 |  |  |  | 207 | 123.4539 | 0.003492149 |  |  |  | 207 | 128.7568 | 0.003679235 |  |  |  | 207 | 136.0477 | 0.003874511 |  |  |  | 207 | 133.9633 | 0.003828011 |  |  |  | 207 | 134.926 | 0.003855521 |  |  |  | 207 | 132.463 | 5.343556 | 86.20457 | 1.940558
208 | 137.453 | 0.003954121 |  |  |  | 208 | 123.1595 | 0.003483821 |  |  |  | 208 | 128.5722 | 0.00367396 |  |  |  | 208 | 135.8764 | 0.003869633 |  |  |  | 208 | 133.7711 | 0.003822518 |  |  |  | 208 | 134.6997 | 0.003849054 |  |  |  | 208 | 132.2553 | 5.379601 | 86.069 | 1.969164
209 | 137.2988 | 0.003949685 |  |  |  | 209 | 122.9002 | 0.003476487 |  |  |  | 209 | 128.3943 | 0.003668877 |  |  |  | 209 | 135.7323 | 0.00386553 |  |  |  | 209 | 133.5177 | 0.003815279 |  |  |  | 209 | 134.4558 | 0.003842084 |  |  |  | 209 | 132.0499 | 5.406182 | 85.93506 | 1.994988
210 | 137.1583 | 0.003945644 |  |  |  | 210 | 122.6693 | 0.003469955 |  |  |  | 210 | 128.1433 | 0.003661703 |  |  |  | 210 | 135.5652 | 0.00386077 |  |  |  | 210 | 133.3424 | 0.003810267 |  |  |  | 210 | 134.2677 | 0.003836708 |  |  |  | 210 | 131.8577 | 5.442022 | 85.80954 | 2.020256
211 | 137.0425 | 0.003942312 |  |  |  | 211 | 122.382 | 0.003461828 |  |  |  | 211 | 127.9562 | 0.003656358 |  |  |  | 211 | 135.4191 | 0.003856611 |  |  |  | 211 | 133.1711 | 0.003805375 |  |  |  | 211 | 134.1225 | 0.003832561 |  |  |  | 211 | 131.6822 | 5.499945 | 85.6947 | 2.059557
212 | 136.9058 | 0.00393838 |  |  |  | 212 | 122.1798 | 0.00345611 |  |  |  | 212 | 127.803 | 0.003651981 |  |  |  | 212 | 135.2666 | 0.003852268 |  |  |  | 212 | 133.018 | 0.003800999 |  |  |  | 212 | 133.9592 | 0.003827893 |  |  |  | 212 | 131.5221 | 5.518927 | 85.59022 | 2.07467
213 | 136.7588 | 0.00393415 |  |  |  | 213 | 121.9809 | 0.003450484 |  |  |  | 213 | 127.6501 | 0.003647612 |  |  |  | 213 | 135.2134 | 0.003850751 |  |  |  | 213 | 132.852 | 0.003796255 |  |  |  | 213 | 133.7996 | 0.003823334 |  |  |  | 213 | 131.3758 | 5.548002 | 85.49472 | 2.097442
214 | 136.6125 | 0.003929943 |  |  |  | 214 | 121.787 | 0.003444998 |  |  |  | 214 | 127.5236 | 0.003643996 |  |  |  | 214 | 135.101 | 0.00384755 |  |  |  | 214 | 132.7308 | 0.003792793 |  |  |  | 214 | 133.6731 | 0.00381972 |  |  |  | 214 | 131.238 | 5.56928 | 85.40475 | 2.112228
215 | 136.4957 | 0.003926581 |  |  |  | 215 | 121.6316 | 0.003440602 |  |  |  | 215 | 127.3386 | 0.003638711 |  |  |  | 215 | 134.8911 | 0.003841574 |  |  |  | 215 | 132.6183 | 0.003789578 |  |  |  | 215 | 133.5543 | 0.003816323 |  |  |  | 215 | 131.0883 | 5.57875 | 85.30707 | 2.116749
216 | 136.3887 | 0.003923503 |  |  |  | 216 | 121.5019 | 0.003436934 |  |  |  | 216 | 127.2943 | 0.003637444 |  |  |  | 216 | 134.7725 | 0.003838194 |  |  |  | 216 | 132.4659 | 0.003785222 |  |  |  | 216 | 133.3808 | 0.003811367 |  |  |  | 216 | 130.9673 | 5.568227 | 85.22855 | 2.117247
217 | 136.2669 | 0.00392 |  |  |  | 217 | 121.3539 | 0.003432746 |  |  |  | 217 | 127.1605 | 0.00363362 |  |  |  | 217 | 134.6521 | 0.003834768 |  |  |  | 217 | 132.3215 | 0.003781096 |  |  |  | 217 | 133.2178 | 0.003806709 |  |  |  | 217 | 130.8288 | 5.57418 | 85.13831 | 2.125089
218 | 136.1424 | 0.003916419 |  |  |  | 218 | 121.1743 | 0.003427667 |  |  |  | 218 | 126.94 | 0.003627321 |  |  |  | 218 | 134.5161 | 0.003830894 |  |  |  | 218 | 132.1857 | 0.003777217 |  |  |  | 218 | 133.0696 | 0.003802473 |  |  |  | 218 | 130.6714 | 5.601352 | 85.0355 | 2.143222
219 | 136.0301 | 0.003913189 |  |  |  | 219 | 120.9729 | 0.003421968 |  |  |  | 219 | 126.8091 | 0.003623579 |  |  |  | 219 | 134.3872 | 0.003827222 |  |  |  | 219 | 132.0398 | 0.003773048 |  |  |  | 219 | 132.9439 | 0.00379888 |  |  |  | 219 | 130.5305 | 5.628847 | 84.94348 | 2.162946
220 | 135.923 | 0.003910107 |  |  |  | 220 | 120.8193 | 0.003417624 |  |  |  | 220 | 126.6656 | 0.003619479 |  |  |  | 220 | 134.2701 | 0.003823888 |  |  |  | 220 | 131.9109 | 0.003769364 |  |  |  | 220 | 132.7954 | 0.003794638 |  |  |  | 220 | 130.3974 | 5.643356 | 84.85669 | 2.175388
221 | 135.8075 | 0.003906785 |  |  |  | 221 | 120.6627 | 0.003413195 |  |  |  | 221 | 126.5269 | 0.003615516 |  |  |  | 221 | 134.1613 | 0.003820791 |  |  |  | 221 | 131.7932 | 0.003766 |  |  |  | 221 | 132.6758 | 0.003791221 |  |  |  | 221 | 130.2713 | 5.66084 | 84.77437 | 2.187834
222 | 135.705 | 0.003903836 |  |  |  | 222 | 120.5008 | 0.003408613 |  |  |  | 222 | 126.407 | 0.003612088 |  |  |  | 222 | 134.0475 | 0.003817549 |  |  |  | 222 | 131.6652 | 0.003762343 |  |  |  | 222 | 132.5436 | 0.003787443 |  |  |  | 222 | 130.1448 | 5.677891 | 84.6919 | 2.201646
223 | 135.5966 | 0.003900716 |  |  |  | 223 | 120.3468 | 0.00340426 |  |  |  | 223 | 126.2603 | 0.003607898 |  |  |  | 223 | 133.9456 | 0.003814645 |  |  |  | 223 | 131.553 | 0.003759136 |  |  |  | 223 | 132.414 | 0.003783741 |  |  |  | 223 | 130.0194 | 5.697275 | 84.61002 | 2.215946
224 | 135.5024 | 0.003898007 |  |  |  | 224 | 120.2178 | 0.00340061 |  |  |  | 224 | 126.1545 | 0.003604874 |  |  |  | 224 | 133.8319 | 0.003811409 |  |  |  | 224 | 131.4151 | 0.003755197 |  |  |  | 224 | 132.2978 | 0.003780418 |  |  |  | 224 | 129.9033 | 5.70377 | 84.53435 | 2.222619
225 | 135.3987 | 0.003895023 |  |  |  | 225 | 120.1206 | 0.00339786 |  |  |  | 225 | 126.0198 | 0.003601026 |  |  |  | 225 | 133.7093 | 0.003807916 |  |  |  | 225 | 131.3093 | 0.003752174 |  |  |  | 225 | 132.163 | 0.003776566 |  |  |  | 225 | 129.7868 | 5.700326 | 84.45855 | 2.222439
226 | 135.2984 | 0.003892139 |  |  |  | 226 | 119.9998 | 0.003394442 |  |  |  | 226 | 125.9237 | 0.003598279 |  |  |  | 226 | 133.6526 | 0.003806301 |  |  |  | 226 | 131.2211 | 0.003749654 |  |  |  | 226 | 132.0568 | 0.003773531 |  |  |  | 226 | 129.6921 | 5.712928 | 84.39676 | 2.232603
227 | 135.2079 | 0.003889534 |  |  |  | 227 | 119.8389 | 0.003389891 |  |  |  | 227 | 125.7629 | 0.003593683 |  |  |  | 227 | 133.5731 | 0.003804037 |  |  |  | 227 | 131.0836 | 0.003745723 |  |  |  | 227 | 131.9208 | 0.003769647 |  |  |  | 227 | 129.5645 | 5.74136 | 84.31345 | 2.253954
228 | 135.1031 | 0.003886519 |  |  |  | 228 | 119.6876 | 0.003385611 |  |  |  | 228 | 125.6661 | 0.003590917 |  |  |  | 228 | 133.4631 | 0.003800905 |  |  |  | 228 | 130.9951 | 0.003743196 |  |  |  | 228 | 131.8424 | 0.003767406 |  |  |  | 228 | 129.4596 | 5.758393 | 84.24489 | 2.264477
229 | 134.9875 | 0.003883194 |  |  |  | 229 | 119.5718 | 0.003382335 |  |  |  | 229 | 125.5421 | 0.003587376 |  |  |  | 229 | 133.3753 | 0.003798404 |  |  |  | 229 | 130.9065 | 0.003740662 |  |  |  | 229 | 131.7239 | 0.003764021 |  |  |  | 229 | 129.3512 | 5.764642 | 84.17424 | 2.269801
230 | 134.905 | 0.003880822 |  |  |  | 230 | 119.4255 | 0.003378198 |  |  |  | 230 | 125.4818 | 0.003585651 |  |  |  | 230 | 133.2618 | 0.003795173 |  |  |  | 230 | 130.7996 | 0.003737608 |  |  |  | 230 | 131.6328 | 0.003761416 |  |  |  | 230 | 129.2511 | 5.777074 | 84.10894 | 2.279754
231 | 134.7826 | 0.0038773 |  |  |  | 231 | 119.2806 | 0.0033741 |  |  |  | 231 | 125.3986 | 0.003583273 |  |  |  | 231 | 133.1458 | 0.003791869 |  |  |  | 231 | 130.6821 | 0.003734249 |  |  |  | 231 | 131.5331 | 0.003758569 |  |  |  | 231 | 129.1371 | 5.782652 | 84.03467 | 2.284362
232 | 134.6939 | 0.003874749 |  |  |  | 232 | 119.1589 | 0.003370656 |  |  |  | 232 | 125.2979 | 0.003580397 |  |  |  | 232 | 133.0522 | 0.003789205 |  |  |  | 232 | 130.5613 | 0.003730799 |  |  |  | 232 | 131.3999 | 0.003754761 |  |  |  | 232 | 129.0274 | 5.789416 | 83.96317 | 2.292474
233 | 134.5798 | 0.003871467 |  |  |  | 233 | 119.0228 | 0.003366808 |  |  |  | 233 | 125.1672 | 0.00357666 |  |  |  | 233 | 132.94 | 0.003786007 |  |  |  | 233 | 130.4699 | 0.003728187 |  |  |  | 233 | 131.2794 | 0.003751317 |  |  |  | 233 | 128.9098 | 5.799987 | 83.88653 | 2.300309
234 | 134.4807 | 0.003868616 |  |  |  | 234 | 118.8925 | 0.00336312 |  |  |  | 234 | 125.0387 | 0.00357299 |  |  |  | 234 | 132.8526 | 0.00378352 |  |  |  | 234 | 130.3467 | 0.003724665 |  |  |  | 234 | 131.1714 | 0.003748233 |  |  |  | 234 | 128.7971 | 5.814054 | 83.81297 | 2.310862
235 | 134.3718 | 0.003865485 |  |  |  | 235 | 118.7574 | 0.0033593 |  |  |  | 235 | 124.93 | 0.003569884 |  |  |  | 235 | 132.7214 | 0.003779783 |  |  |  | 235 | 130.2363 | 0.003721511 |  |  |  | 235 | 131.0607 | 0.00374507 |  |  |  | 235 | 128.6796 | 5.819623 | 83.73641 | 2.315541
236 | 134.2673 | 0.003862476 |  |  |  | 236 | 118.6272 | 0.003355616 |  |  |  | 236 | 124.8076 | 0.003566386 |  |  |  | 236 | 132.6155 | 0.003776767 |  |  |  | 236 | 130.1332 | 0.003718567 |  |  |  | 236 | 130.9421 | 0.003741679 |  |  |  | 236 | 128.5655 | 5.829421 | 83.66198 | 2.323443
237 | 134.1679 | 0.003859617 |  |  |  | 237 | 118.5105 | 0.003352315 |  |  |  | 237 | 124.6826 | 0.003562814 |  |  |  | 237 | 132.5179 | 0.003773987 |  |  |  | 237 | 130.0134 | 0.003715142 |  |  |  | 237 | 130.8176 | 0.003738121 |  |  |  | 237 | 128.4516 | 5.835727 | 83.58781 | 2.329799
238 | 134.0875 | 0.003857305 |  |  |  | 238 | 118.3973 | 0.003349112 |  |  |  | 238 | 124.5686 | 0.003559556 |  |  |  | 238 | 132.4025 | 0.003770699 |  |  |  | 238 | 129.9019 | 0.003711956 |  |  |  | 238 | 130.6888 | 0.003734442 |  |  |  | 238 | 128.3411 | 5.840808 | 83.51581 | 2.335981
239 | 133.9618 | 0.003853687 |  |  |  | 239 | 118.2639 | 0.00334534 |  |  |  | 239 | 124.4479 | 0.003556108 |  |  |  | 239 | 132.2879 | 0.003767436 |  |  |  | 239 | 129.7867 | 0.003708666 |  |  |  | 239 | 130.5843 | 0.003731456 |  |  |  | 239 | 128.2221 | 5.846573 | 83.43823 | 2.340011
240 | 133.8678 | 0.003850983 |  |  |  | 240 | 118.1573 | 0.003342324 |  |  |  | 240 | 124.3421 | 0.003553083 |  |  |  | 240 | 132.1639 | 0.003763906 |  |  |  | 240 | 129.6754 | 0.003705483 |  |  |  | 240 | 130.4776 | 0.003728408 |  |  |  | 240 | 128.114 | 5.846297 | 83.36786 | 2.341175
241 | 133.763 | 0.003847969 |  |  |  | 241 | 118.0832 | 0.003340227 |  |  |  | 241 | 124.1913 | 0.003548774 |  |  |  | 241 | 132.0332 | 0.003760183 |  |  |  | 241 | 129.5764 | 0.003702654 |  |  |  | 241 | 130.3476 | 0.003724692 |  |  |  | 241 | 127.9991 | 5.836513 | 83.29313 | 2.335933
242 | 133.6638 | 0.003845116 |  |  |  | 242 | 117.9551 | 0.003336603 |  |  |  | 242 | 124.0709 | 0.003545334 |  |  |  | 242 | 131.9157 | 0.003756837 |  |  |  | 242 | 129.4515 | 0.003699086 |  |  |  | 242 | 130.2383 | 0.003721568 |  |  |  | 242 | 127.8825 | 5.844389 | 83.21715 | 2.342362
243 | 133.5329 | 0.003841351 |  |  |  | 243 | 117.8392 | 0.003333326 |  |  |  | 243 | 123.9655 | 0.003542322 |  |  |  | 243 | 131.8396 | 0.00375467 |  |  |  | 243 | 129.3415 | 0.003695943 |  |  |  | 243 | 130.1178 | 0.003718127 |  |  |  | 243 | 127.7728 | 5.845512 | 83.14566 | 2.344933
244 | 133.4074 | 0.00383774 |  |  |  | 244 | 117.7176 | 0.003329887 |  |  |  | 244 | 123.8465 | 0.003538923 |  |  |  | 244 | 131.7295 | 0.003751533 |  |  |  | 244 | 129.2433 | 0.003693137 |  |  |  | 244 | 130.0201 | 0.003715333 |  |  |  | 244 | 127.6607 | 5.849156 | 83.07263 | 2.347079
245 | 133.3154 | 0.003835094 |  |  |  | 245 | 117.5705 | 0.003325725 |  |  |  | 245 | 123.748 | 0.003536108 |  |  |  | 245 | 131.5662 | 0.003746883 |  |  |  | 245 | 129.1247 | 0.003689746 |  |  |  | 245 | 129.8964 | 0.0037118 |  |  |  | 245 | 127.5369 | 5.854913 | 82.99192 | 2.352996
246 | 133.2111 | 0.003832094 |  |  |  | 246 | 117.4901 | 0.003323452 |  |  |  | 246 | 123.6144 | 0.003532292 |  |  |  | 246 | 131.4429 | 0.003743372 |  |  |  | 246 | 129.0189 | 0.003686724 |  |  |  | 246 | 129.788 | 0.003708701 |  |  |  | 246 | 127.4276 | 5.847547 | 82.92082 | 2.34869
247 | 133.1191 | 0.003829447 |  |  |  | 247 | 117.3531 | 0.003319576 |  |  |  | 247 | 123.4879 | 0.003528675 |  |  |  | 247 | 131.3418 | 0.003740491 |  |  |  | 247 | 128.9118 | 0.003683663 |  |  |  | 247 | 129.6559 | 0.003704925 |  |  |  | 247 | 127.3116 | 5.862041 | 82.84517 | 2.360748
248 | 133.0464 | 0.003827356 |  |  |  | 248 | 117.2352 | 0.003316241 |  |  |  | 248 | 123.3796 | 0.003525582 |  |  |  | 248 | 131.2159 | 0.003736908 |  |  |  | 248 | 128.7409 | 0.003678781 |  |  |  | 248 | 129.5059 | 0.00370064 |  |  |  | 248 | 127.1873 | 5.863291 | 82.76435 | 2.366625
249 | 132.9402 | 0.003824299 |  |  |  | 249 | 117.091 | 0.003312162 |  |  |  | 249 | 123.2596 | 0.003522151 |  |  |  | 249 | 131.1544 | 0.003735154 |  |  |  | 249 | 128.6127 | 0.003675118 |  |  |  | 249 | 129.3811 | 0.003697074 |  |  |  | 249 | 127.0732 | 5.881528 | 82.68984 | 2.38123
250 | 132.8451 | 0.003821565 |  |  |  | 250 | 116.9706 | 0.003308755 |  |  |  | 250 | 123.0466 | 0.003516066 |  |  |  | 250 | 131.0708 | 0.003732775 |  |  |  | 250 | 128.5144 | 0.003672307 |  |  |  | 250 | 129.2694 | 0.003693881 |  |  |  | 250 | 126.9528 | 5.905677 | 82.6112 | 2.396477
256 | 133.1809 | 0.003831224 |  |  |  | 256 | 118.6629 | 0.003356626 |  |  |  | 256 | 123.4016 | 0.00352621 |  |  |  | 256 | 131.3461 | 0.003740615 |  |  |  | 256 | 129.2866 | 0.003694373 |  |  |  | 256 | 129.8438 | 0.003710295 |  |  |  | 256 | 127.6203 | 5.48733 | 83.04996 | 2.105272
257 | 133.1752 | 0.003831061 |  |  |  | 257 | 118.2823 | 0.003345861 |  |  |  | 257 | 123.3709 | 0.003525333 |  |  |  | 257 | 131.3308 | 0.00374018 |  |  |  | 257 | 129.2539 | 0.003693438 |  |  |  | 257 | 129.8327 | 0.003709979 |  |  |  | 257 | 127.541 | 5.610792 | 82.99695 | 2.183602
258 | 132.9871 | 0.00382565 |  |  |  | 258 | 117.8839 | 0.00333459 |  |  |  | 258 | 123.0967 | 0.003517497 |  |  |  | 258 | 131.0348 | 0.003731749 |  |  |  | 258 | 129.0039 | 0.003686295 |  |  |  | 258 | 129.6051 | 0.003703474 |  |  |  | 258 | 127.2686 | 5.671569 | 82.8189 | 2.224781
259 | 132.7895 | 0.003819964 |  |  |  | 259 | 117.5864 | 0.003326175 |  |  |  | 259 | 122.9287 | 0.003512695 |  |  |  | 259 | 130.8456 | 0.003726362 |  |  |  | 259 | 128.7401 | 0.003678757 |  |  |  | 259 | 129.3807 | 0.003697063 |  |  |  | 259 | 127.0452 | 5.69529 | 82.67321 | 2.244967
260 | 132.6425 | 0.003815736 |  |  |  | 260 | 117.3334 | 0.00331902 |  |  |  | 260 | 122.7295 | 0.003507004 |  |  |  | 260 | 130.6765 | 0.003721545 |  |  |  | 260 | 128.4844 | 0.003671451 |  |  |  | 260 | 129.1521 | 0.003690529 |  |  |  | 260 | 126.8364 | 5.722026 | 82.53708 | 2.268575
261 | 132.4774 | 0.003810987 |  |  |  | 261 | 117.0953 | 0.003312284 |  |  |  | 261 | 122.5493 | 0.003501856 |  |  |  | 261 | 130.4962 | 0.00371641 |  |  |  | 261 | 128.2953 | 0.003666048 |  |  |  | 261 | 128.9083 | 0.003683564 |  |  |  | 261 | 126.637 | 5.738722 | 82.40714 | 2.285516
262 | 132.3165 | 0.003806359 |  |  |  | 262 | 116.898 | 0.003306702 |  |  |  | 262 | 122.3527 | 0.003496236 |  |  |  | 262 | 130.4151 | 0.003714102 |  |  |  | 262 | 128.0916 | 0.003660226 |  |  |  | 262 | 128.7372 | 0.003678674 |  |  |  | 262 | 126.4685 | 5.763524 | 82.29721 | 2.304711
263 | 132.1509 | 0.003801593 |  |  |  | 263 | 116.714 | 0.003301497 |  |  |  | 263 | 122.0899 | 0.003488727 |  |  |  | 263 | 130.2839 | 0.003710366 |  |  |  | 263 | 127.9174 | 0.00365525 |  |  |  | 263 | 128.5528 | 0.003673405 |  |  |  | 263 | 126.2848 | 5.786375 | 82.17736 | 2.321297
264 | 132.0026 | 0.003797329 |  |  |  | 264 | 116.5212 | 0.003296043 |  |  |  | 264 | 121.935 | 0.003484302 |  |  |  | 264 | 130.1279 | 0.003705921 |  |  |  | 264 | 127.7741 | 0.003651153 |  |  |  | 264 | 128.3853 | 0.003668621 |  |  |  | 264 | 126.1243 | 5.799775 | 82.07274 | 2.33234
265 | 131.852 | 0.003792997 |  |  |  | 265 | 116.3129 | 0.003290152 |  |  |  | 265 | 121.7948 | 0.003480295 |  |  |  | 265 | 129.9423 | 0.003700637 |  |  |  | 265 | 127.648 | 0.00364755 |  |  |  | 265 | 128.2785 | 0.003665566 |  |  |  | 265 | 125.9714 | 5.817453 | 81.97288 | 2.342268
266 | 131.7035 | 0.003788725 |  |  |  | 266 | 116.057 | 0.003282912 |  |  |  | 266 | 121.594 | 0.003474558 |  |  |  | 266 | 129.7695 | 0.003695715 |  |  |  | 266 | 127.4958 | 0.003643203 |  |  |  | 266 | 128.1327 | 0.003661401 |  |  |  | 266 | 125.7921 | 5.857349 | 81.85565 | 2.368332
267 | 131.6035 | 0.003785847 |  |  |  | 267 | 115.8704 | 0.003277633 |  |  |  | 267 | 121.5372 | 0.003472933 |  |  |  | 267 | 129.6291 | 0.003691715 |  |  |  | 267 | 127.3406 | 0.003638766 |  |  |  | 267 | 127.9774 | 0.003656965 |  |  |  | 267 | 125.6597 | 5.866994 | 81.76939 | 2.379559
268 | 131.5124 | 0.003783227 |  |  |  | 268 | 115.7166 | 0.003273284 |  |  |  | 268 | 121.3951 | 0.003468872 |  |  |  | 268 | 129.5459 | 0.003689348 |  |  |  | 268 | 127.145 | 0.003633177 |  |  |  | 268 | 127.7961 | 0.003651782 |  |  |  | 268 | 125.5185 | 5.88319 | 81.67742 | 2.396459
269 | 131.3887 | 0.003779668 |  |  |  | 269 | 115.5518 | 0.003268623 |  |  |  | 269 | 121.251 | 0.003464755 |  |  |  | 269 | 129.4383 | 0.003686283 |  |  |  | 269 | 126.984 | 0.003628578 |  |  |  | 269 | 127.6263 | 0.003646932 |  |  |  | 269 | 125.3734 | 5.896356 | 81.58283 | 2.409158
270 | 131.2733 | 0.003776348 |  |  |  | 270 | 115.3718 | 0.003263531 |  |  |  | 270 | 121.131 | 0.003461327 |  |  |  | 270 | 129.4364 | 0.00368623 |  |  |  | 270 | 126.868 | 0.003625261 |  |  |  | 270 | 127.4929 | 0.00364312 |  |  |  | 270 | 125.2622 | 5.932937 | 81.51015 | 2.436376
271 | 131.156 | 0.003772975 |  |  |  | 271 | 115.2205 | 0.003259252 |  |  |  | 271 | 120.8632 | 0.003453675 |  |  |  | 271 | 129.3342 | 0.003683317 |  |  |  | 271 | 126.237 | 0.003607232 |  |  |  | 271 | 127.3562 | 0.003639211 |  |  |  | 271 | 125.0279 | 5.941538 | 81.35761 | 2.44921
272 | 131.0393 | 0.003769616 |  |  |  | 272 | 115.0983 | 0.003255794 |  |  |  | 272 | 120.7629 | 0.003450809 |  |  |  | 272 | 129.2147 | 0.003679915 |  |  |  | 272 | 126.1256 | 0.003604047 |  |  |  | 272 | 127.2521 | 0.003636238 |  |  |  | 272 | 124.9155 | 5.941872 | 81.2844 | 2.45015
273 | 130.9255 | 0.003766343 |  |  |  | 273 | 114.9441 | 0.003251432 |  |  |  | 273 | 120.6014 | 0.003446194 |  |  |  | 273 | 129.1045 | 0.003676775 |  |  |  | 273 | 126.0429 | 0.003601686 |  |  |  | 273 | 127.1723 | 0.003633957 |  |  |  | 273 | 124.7985 | 5.966394 | 81.20786 | 2.464026
274 | 130.82 | 0.003763307 |  |  |  | 274 | 114.8058 | 0.003247519 |  |  |  | 274 | 120.4913 | 0.003443048 |  |  |  | 274 | 128.9815 | 0.003673274 |  |  |  | 274 | 125.9247 | 0.003598307 |  |  |  | 274 | 127.046 | 0.00363035 |  |  |  | 274 | 124.6782 | 5.973189 | 81.12951 | 2.470506
275 | 130.6809 | 0.003759307 |  |  |  | 275 | 114.6087 | 0.003241945 |  |  |  | 275 | 120.4363 | 0.003441476 |  |  |  | 275 | 128.8615 | 0.003669856 |  |  |  | 275 | 125.7948 | 0.003594595 |  |  |  | 275 | 126.9302 | 0.00362704 |  |  |  | 275 | 124.5521 | 5.985712 | 81.04722 | 2.480369
276 | 130.5791 | 0.003756379 |  |  |  | 276 | 114.4725 | 0.003238091 |  |  |  | 276 | 120.3424 | 0.003438792 |  |  |  | 276 | 128.7353 | 0.003666261 |  |  |  | 276 | 125.6781 | 0.003591262 |  |  |  | 276 | 126.8127 | 0.003623682 |  |  |  | 276 | 124.4367 | 5.990714 | 80.97205 | 2.485565
277 | 130.4684 | 0.003753193 |  |  |  | 277 | 114.3213 | 0.003233815 |  |  |  | 277 | 120.2224 | 0.003435364 |  |  |  | 277 | 128.6189 | 0.003662947 |  |  |  | 277 | 125.5514 | 0.003587641 |  |  |  | 277 | 126.6821 | 0.00361995 |  |  |  | 277 | 124.3108 | 6.002371 | 80.88994 | 2.495342
278 | 130.374 | 0.003750477 |  |  |  | 278 | 114.1693 | 0.003229516 |  |  |  | 278 | 120.1021 | 0.003431926 |  |  |  | 278 | 128.5172 | 0.003660052 |  |  |  | 278 | 125.437 | 0.003584373 |  |  |  | 278 | 126.5717 | 0.003616796 |  |  |  | 278 | 124.1952 | 6.021943 | 80.81452 | 2.509567
279 | 130.2605 | 0.003747213 |  |  |  | 279 | 114.0638 | 0.00322653 |  |  |  | 279 | 119.9904 | 0.003428735 |  |  |  | 279 | 128.4196 | 0.003657272 |  |  |  | 279 | 125.3301 | 0.003581315 |  |  |  | 279 | 126.4136 | 0.003612277 |  |  |  | 279 | 124.0797 | 6.018118 | 80.73936 | 2.510866
280 | 130.1366 | 0.00374365 |  |  |  | 280 | 113.9538 | 0.003223419 |  |  |  | 280 | 119.8802 | 0.003425584 |  |  |  | 280 | 128.273 | 0.003653095 |  |  |  | 280 | 125.226 | 0.003578342 |  |  |  | 280 | 126.3438 | 0.003610283 |  |  |  | 280 | 123.9689 | 6.013426 | 80.6672 | 2.505966
281 | 130.0256 | 0.003740457 |  |  |  | 281 | 113.8183 | 0.003219587 |  |  |  | 281 | 119.7633 | 0.003422244 |  |  |  | 281 | 128.1979 | 0.003650958 |  |  |  | 281 | 125.1072 | 0.003574946 |  |  |  | 281 | 126.2062 | 0.003606352 |  |  |  | 281 | 123.8531 | 6.02513 | 80.59171 | 2.516636
282 | 129.9434 | 0.003738092 |  |  |  | 282 | 113.6902 | 0.003215962 |  |  |  | 282 | 119.6594 | 0.003419277 |  |  |  | 282 | 128.0758 | 0.00364748 |  |  |  | 282 | 124.9967 | 0.003571791 |  |  |  | 282 | 126.0986 | 0.003603276 |  |  |  | 282 | 123.744 | 6.034464 | 80.52061 | 2.524389
283 | 129.8311 | 0.003734862 |  |  |  | 283 | 113.5024 | 0.003210652 |  |  |  | 283 | 119.4995 | 0.003414706 |  |  |  | 283 | 127.9617 | 0.003644231 |  |  |  | 283 | 124.8883 | 0.003568691 |  |  |  | 283 | 125.9745 | 0.00359973 |  |  |  | 283 | 123.6096 | 6.065044 | 80.43272 | 2.544998
284 | 129.7296 | 0.003731942 |  |  |  | 284 | 113.353 | 0.003206423 |  |  |  | 284 | 119.4007 | 0.003411884 |  |  |  | 284 | 127.8315 | 0.003640523 |  |  |  | 284 | 124.7912 | 0.003565919 |  |  |  | 284 | 125.8901 | 0.003597318 |  |  |  | 284 | 123.4994 | 6.078098 | 80.36077 | 2.553259
285 | 129.6304 | 0.003729087 |  |  |  | 285 | 113.2321 | 0.003203006 |  |  |  | 285 | 119.2675 | 0.003408076 |  |  |  | 285 | 127.7483 | 0.003638153 |  |  |  | 285 | 124.6777 | 0.003562675 |  |  |  | 285 | 125.7705 | 0.003593902 |  |  |  | 285 | 123.3878 | 6.089988 | 80.28799 | 2.56289
286 | 129.4957 | 0.003725212 |  |  |  | 286 | 113.0974 | 0.003199194 |  |  |  | 286 | 119.141 | 0.003404461 |  |  |  | 286 | 127.6716 | 0.003635969 |  |  |  | 286 | 124.5515 | 0.003559069 |  |  |  | 286 | 125.6296 | 0.003589874 |  |  |  | 286 | 123.2645 | 6.097113 | 80.20766 | 2.570089
287 | 129.3558 | 0.003721189 |  |  |  | 287 | 112.9895 | 0.003196143 |  |  |  | 287 | 119.0437 | 0.003401683 |  |  |  | 287 | 127.5398 | 0.003632215 |  |  |  | 287 | 124.4541 | 0.003556285 |  |  |  | 287 | 125.5182 | 0.003586691 |  |  |  | 287 | 123.1502 | 6.085864 | 80.13333 | 2.563139
288 | 129.2351 | 0.003717715 |  |  |  | 288 | 112.9321 | 0.003194518 |  |  |  | 288 | 118.9069 | 0.003397773 |  |  |  | 288 | 127.4451 | 0.003629517 |  |  |  | 288 | 124.3641 | 0.003553712 |  |  |  | 288 | 125.4158 | 0.003583766 |  |  |  | 288 | 123.0498 | 6.073435 | 80.06809 | 2.555106
289 | 129.144 | 0.003715095 |  |  |  | 289 | 112.8219 | 0.003191401 |  |  |  | 289 | 118.7643 | 0.003393698 |  |  |  | 289 | 127.2551 | 0.003624107 |  |  |  | 289 | 124.2554 | 0.003550608 |  |  |  | 289 | 125.306 | 0.003580629 |  |  |  | 289 | 122.9245 | 6.070407 | 79.98644 | 2.553163
290 | 129.0388 | 0.003712068 |  |  |  | 290 | 112.6862 | 0.003187563 |  |  |  | 290 | 118.6481 | 0.003390378 |  |  |  | 290 | 127.124 | 0.003620373 |  |  |  | 290 | 124.157 | 0.003547796 |  |  |  | 290 | 125.1713 | 0.00357678 |  |  |  | 290 | 122.8042 | 6.076357 | 79.90811 | 2.559064
291 | 128.9314 | 0.003708979 |  |  |  | 291 | 112.5675 | 0.003184205 |  |  |  | 291 | 118.5354 | 0.003387159 |  |  |  | 291 | 127.0005 | 0.003616858 |  |  |  | 291 | 124.0496 | 0.003544725 |  |  |  | 291 | 125.0642 | 0.003573719 |  |  |  | 291 | 122.6914 | 6.078596 | 79.83462 | 2.56139
292 | 128.8684 | 0.003707165 |  |  |  | 292 | 112.4581 | 0.003181112 |  |  |  | 292 | 118.4184 | 0.003383815 |  |  |  | 292 | 126.8944 | 0.003613836 |  |  |  | 292 | 123.9026 | 0.003540525 |  |  |  | 292 | 124.9562 | 0.003570633 |  |  |  | 292 | 122.583 | 6.088088 | 79.76397 | 2.570257
293 | 128.7707 | 0.003704357 |  |  |  | 293 | 112.3376 | 0.003177701 |  |  |  | 293 | 118.3173 | 0.003380926 |  |  |  | 293 | 126.8048 | 0.003611283 |  |  |  | 293 | 123.7609 | 0.003536475 |  |  |  | 293 | 124.7459 | 0.003564624 |  |  |  | 293 | 122.4562 | 6.0868 | 79.68157 | 2.57699
294 | 128.6525 | 0.003700957 |  |  |  | 294 | 112.2176 | 0.003174307 |  |  |  | 294 | 118.1883 | 0.003377238 |  |  |  | 294 | 126.694 | 0.003608128 |  |  |  | 294 | 123.6861 | 0.003534338 |  |  |  | 294 | 124.6476 | 0.003561815 |  |  |  | 294 | 122.3477 | 6.093316 | 79.61078 | 2.580733
295 | 128.5358 | 0.0036976 |  |  |  | 295 | 112.0984 | 0.003170936 |  |  |  | 295 | 118.0274 | 0.003372642 |  |  |  | 295 | 126.7062 | 0.003608476 |  |  |  | 295 | 123.5631 | 0.003530825 |  |  |  | 295 | 124.5508 | 0.003559048 |  |  |  | 295 | 122.247 | 6.120014 | 79.54494 | 2.599251
296 | 128.4497 | 0.003695122 |  |  |  | 296 | 111.9866 | 0.003167774 |  |  |  | 296 | 117.8149 | 0.003366569 |  |  |  | 296 | 126.6034 | 0.003605548 |  |  |  | 296 | 123.4746 | 0.003528295 |  |  |  | 296 | 124.4364 | 0.003555778 |  |  |  | 296 | 122.1276 | 6.141421 | 79.46697 | 2.613221
297 | 128.3608 | 0.003692563 |  |  |  | 297 | 111.8514 | 0.003163948 |  |  |  | 297 | 117.6901 | 0.003363002 |  |  |  | 297 | 126.4218 | 0.003600376 |  |  |  | 297 | 123.3763 | 0.003525488 |  |  |  | 297 | 124.3314 | 0.003552779 |  |  |  | 297 | 122.0053 | 6.14673 | 79.38723 | 2.61675
298 | 128.241 | 0.003689118 |  |  |  | 298 | 111.7308 | 0.003160536 |  |  |  | 298 | 117.566 | 0.003359458 |  |  |  | 298 | 126.2906 | 0.00359664 |  |  |  | 298 | 123.3157 | 0.003523754 |  |  |  | 298 | 124.2215 | 0.003549638 |  |  |  | 298 | 121.8943 | 6.149403 | 79.31485 | 2.618288
299 | 128.1319 | 0.00368598 |  |  |  | 299 | 111.6295 | 0.003157673 |  |  |  | 299 | 117.4543 | 0.003356264 |  |  |  | 299 | 126.1952 | 0.003593921 |  |  |  | 299 | 123.2294 | 0.003521289 |  |  |  | 299 | 124.1636 | 0.003547985 |  |  |  | 299 | 121.8007 | 6.154094 | 79.25377 | 2.619777
300 | 128.0621 | 0.003683971 |  |  |  | 300 | 111.4969 | 0.003153921 |  |  |  | 300 | 117.3341 | 0.003352831 |  |  |  | 300 | 126.086 | 0.003590812 |  |  |  | 300 | 123.1339 | 0.003518561 |  |  |  | 300 | 124.0873 | 0.003545802 |  |  |  | 300 | 121.7 | 6.174668 | 79.18802 | 2.633234
306 | 129.026 | 0.003711699 |  |  |  | 306 | 114.1171 | 0.003228039 |  |  |  | 306 | 118.6129 | 0.003389371 |  |  |  | 306 | 127.1284 | 0.003620498 |  |  |  | 306 | 124.9105 | 0.003569327 |  |  |  | 306 | 125.4029 | 0.003583397 |  |  |  | 306 | 123.1996 | 5.669101 | 80.16952 | 2.277894
307 | 129.0236 | 0.003711632 |  |  |  | 307 | 113.6189 | 0.003213947 |  |  |  | 307 | 118.5213 | 0.003386756 |  |  |  | 307 | 127.084 | 0.003619233 |  |  |  | 307 | 124.7899 | 0.00356588 |  |  |  | 307 | 125.3446 | 0.00358173 |  |  |  | 307 | 123.0637 | 5.825839 | 80.07934 | 2.379439
[6 empty] | 308 | 113.2708 | 0.0032041 |  |  |  | 308 | 118.2365 | 0.003378616 |  |  |  | 308 | 126.8547 | 0.003612705 |  |  |  | 308 | 124.5122 | 0.003557946 |  |  |  | 308 | 125.0753 | 0.003574035
[6 empty] | 309 | 112.9512 | 0.003195059 |  |  |  | 309 | 117.984 | 0.003371402 |  |  |  | 309 | 126.6495 | 0.003606859 |  |  |  | 309 | 124.212 | 0.003549366 |  |  |  | 309 | 124.8304 | 0.003567038
[6 empty] | 310 | 112.6747 | 0.003187238 |  |  |  | 310 | 117.7167 | 0.003363764 |  |  |  | 310 | 126.4374 | 0.00360082 |  |  |  | 310 | 123.9502 | 0.003541887 |  |  |  | 310 | 124.5922 | 0.003560232
[6 empty] | 311 | 112.4423 | 0.003180663 |  |  |  | 311 | 117.5029 | 0.003357654 | [9 empty] | 311 | 123.7276 | 0.003535526 |  |  |  | 311 | 124.374 | 0.003553997
[6 empty] | 312 | 112.1963 | 0.003173706 |  |  |  | 312 | 117.2977 | 0.003351791 | [9 empty] | 312 | 123.4886 | 0.003528694 |  |  |  | 312 | 124.1671 | 0.003548085
[6 empty] | 313 | 111.9699 | 0.0031673 |  |  |  | 313 | 117.0823 | 0.003345636 | [9 empty] | 313 | 123.2785 | 0.003522691 |  |  |  | 313 | 123.9567 | 0.003542072
[6 empty] | 314 | 111.7333 | 0.003160609 |  |  |  | 314 | 116.8971 | 0.003340343 | [9 empty] | 314 | 123.1197 | 0.003518155 |  |  |  | 314 | 123.7728 | 0.003536815
[6 empty] | 315 | 111.5408 | 0.003155163 |  |  |  | 315 | 116.6837 | 0.003334246
[6 empty] | 316 | 111.3563 | 0.003149944 |  |  |  | 316 | 116.4997 | 0.003328987
[6 empty] | 317 | 111.155 | 0.00314425 |  |  |  | 317 | 116.3251 | 0.003323998
[6 empty] | 318 | 110.9374 | 0.003138094 |  |  |  | 318 | 116.1703 | 0.003319575
[6 empty] | 319 | 110.7692 | 0.003133337
[6 empty] | 320 | 110.582 | 0.003128041
[6 empty] | 321 | 110.4261 | 0.003123631
[6 empty] | 322 | 110.254 | 0.003118762
[6 empty] | 323 | 110.1098 | 0.003114685
[6 empty] | 324 | 109.9475 | 0.003110094
[6 empty] | 325 | 109.782 | 0.003105413
[6 empty] | 326 | 109.6322 | 0.003101175
[6 empty] | 327 | 109.4941 | 0.003097268
[6 empty] | 328 | 109.3516 | 0.003093236
[6 empty] | 329 | 109.1736 | 0.003088201
[6 empty] | 330 | 109.0424 | 0.003084489
[6 empty] | 331 | 108.8932 | 0.003080271
[6 empty] | 332 | 108.7612 | 0.003076535
[6 empty] | 333 | 108.6306 | 0.00307284