## Vollzelle - 10µm(Cr2032) - For
Prälithiierte Vollzellen (10µm) die den Vollfaktoriellen Versuchsplan des Prälithiierungsgrades in Abhängigkeit der Prälithiierungsdauer untersuchen
Prälithiiert - 10µm - 1h Stunde
Atmosphäre während der Prälithiierung: | O2: <2 ppm | H2O: <2 ppm
| Atmosphäre während der Assemblierung: |  |  |  | O2: <1,0 ppm | O2: <1,0 ppm
df_MH_MA_VZ_3,8_10µm_1h_5 |  | 1. Anode: | 0.0249 | g | 1. Kathode: | 0.0376 | g | berechnete/theoretische Zellkapazität: | 5.570547 | mAh | Kapazität nach der Formierung: | 5.1619 | mAh | N:P-Verhältnis: | 3.283165 | Lithiierung der Anode: | 30.46%
df_MH_MA_VZ_3,8_10µm_1h_6 |  | 2. Anode: | 0.0249 | g | 2. Kathode: | 0.0368 | g | berechnete/theoretische Zellkapazität: | 5.428467 | mAh | Kapazität nach der Formierung: | 4.9853 | mAh | N:P-Verhältnis: | 3.369095 | Lithiierung der Anode: | 29.68%
df_MH_MA_VZ_3,8_10µm_1h_9 |  | 3. Anode: | 0.0252 | g | 3. Kathode: | 0.0374 | g | berechnete/theoretische Zellkapazität: | 5.535027 | mAh | Kapazität nach der Formierung: | 5.1486 | mAh | N:P-Verhältnis: | 3.43944 | Lithiierung der Anode: | 29.07%
df_MH_MA_VZ_3,8_10µm_1h_10 |  | 4.Anode: | 0.0252 | g | 4. Kathode: | 0.0374 | g | berechnete/theoretische Zellkapazität: | 5.535027 | mAh | Kapazität nach der Formierung: | 5.1427 | mAh | N:P-Verhältnis: | 3.43944 | Lithiierung der Anode: | 29.07%
df_MH_MA_VZ_3,8_10µm_1h_11 |  | 5.Anode: | 0.0252 | g | 5.Kathode: | 0.037 | g | berechnete/theoretische Zellkapazität: | 5.463987 | mAh | Kapazität nach der Formierung: | 5.0938 | mAh | N:P-Verhältnis: | 3.484158 | Lithiierung der Anode: | 28.7%
df_MH_MA_VZ_3,8_10µm_1h_12 |  | 6.Anode: | 0.0251 | g | 6.Kathode: | 0.0371 | g | berechnete/theoretische Zellkapazität: | 5.481747 | mAh | Kapazität nach der Formierung: | 5.0602 | mAh | N:P-Verhältnis: | 3.427363 | Lithiierung der Anode: | 29.18%
Coulombsche Wirkungsgrade:
|  |  |  | 1. Zelle | 2. Zelle | 3. Zelle | 4. Zelle | 5. Zelle | 6.Zelle
|  | 1. Laden (CC): |  | 6.3771 | 6.213 | 6.2987 | 6.3074 | 6.2633 | 6.2479
|  | 2. Laden (CV): |  | 0.1167 | 0.1281 | 0.1199 | 0.1131 | 0.1133 | 0.1262
|  | 1. Entladen (CC): |  | 5.1819 | 5.012 | 5.1622 | 5.1591 | 5.1127 | 5.0875 |  |  |  | Standardabweichung
|  | Coulombscher Wirkungsgrad: |  | 79.8% | 79.04% | 80.43% | 80.35% | 80.18% | 79.82% | Durchschnittlicher ICE: | 79.94% |  | 0.5118%
|  | 3. Laden (CC): |  | 5.1263 | 4.9461 | 5.1029 | 5.1018 | 5.0541 | 5.0168
|  | 4. Laden (CV): |  | 0.0981 | 0.1083 | 0.1014 | 0.0974 | 0.0988 | 0.1112
|  | 2. Entladen (CC): |  | 5.1619 | 4.9853 | 5.1486 | 5.1427 | 5.0938 | 5.0603 |  |  |  | Standardabweichung
|  | Coulombscher Wirkungsgrad: |  | 98.8% | 98.63% | 98.93% | 98.91% | 98.85% | 98.68% | Durchschnittlicher ICE: | 98.8% |  | 0.1224%
Prälithiiert - 10µm - 24h Stunden
Atmosphäre während der Prälithiierung: | O2: <2 ppm | H2O: <2 ppm
| Atmosphäre während der Assemblierung: |  |  |  | O2: <1,0 ppm | O2: <1,0 ppm
df_MH_MA_VZ_3,8_10µm_24h_1 |  | 1. Anode: | 0.0252 | g | 1. Kathode: | 0.0358 | g | berechnete/theoretische Zellkapazität: | 5.250867 | mAh | Kapazität nach der Formierung: | 4.8296 | mAh | N:P-Verhältnis: | 3.625571 | Lithiierung der Anode: | 27.58% | Diese Zelle zeigt eine unterdurchschnittliche Performance im Lebensdauertest und wird aus diesem Grund nicht für diese Auswertung herangezogen.
df_MH_MA_VZ_3,8_10µm_24h_2 |  | 2. Anode: | 0.025 | g | 2. Kathode: | 0.0364 | g | berechnete/theoretische Zellkapazität: | 5.357427 | mAh | Kapazität nach der Formierung: | 5.068 | mAh | N:P-Verhältnis: | 3.460333 | Lithiierung der Anode: | 28.9%
df_MH_MA_VZ_3,8_10µm_24h_3 |  | 3. Anode: | 0.0249 | g | 3. Kathode: | 0.0364 | g | berechnete/theoretische Zellkapazität: | 5.357427 | mAh | Kapazität nach der Formierung: | 5.0819 | mAh | N:P-Verhältnis: | 3.41377 | Lithiierung der Anode: | 29.29%
df_MH_MA_VZ_3,8_10µm_24h_4 |  | 4.Anode: | 0.0249 | g | 4. Kathode: | 0.0364 | g | berechnete/theoretische Zellkapazität: | 5.357427 | mAh | Kapazität nach der Formierung: | 5.1615 | mAh | N:P-Verhältnis: | 3.41377 | Lithiierung der Anode: | 29.29%
Coulombsche Wirkungsgrade:
|  |  |  | 1. Zelle | 2. Zelle | 3. Zelle | 4. Zelle
|  | 1. Laden (CC): |  | 5.9607 | 6.1772 | 6.1545 | 6.2064
|  | 2. Laden (CV): |  | 0.1624 | 0.1228 | 0.1199 | 0.1025
|  | 1. Entladen (CC): |  | 4.8912 | 5.1006 | 5.1082 | 5.169 |  |  |  | Standardabweichung
|  | Coulombscher Wirkungsgrad: |  | 79.88% | 80.96% | 81.41% | 81.93% | Durchschnittlicher ICE: | 81.44% |  | 0.4854%
|  | 3. Laden (CC): |  | 4.7559 | 5.0205 | 5.0347 | 5.1189
|  | 4. Laden (CV): |  | 0.1662 | 0.1141 | 0.1106 | 0.0908
|  | 2. Entladen (CC): |  | 4.8296 | 5.068 | 5.0819 | 5.1615 |  |  |  | Standardabweichung
|  | Coulombscher Wirkungsgrad: |  | 98.12% | 98.7% | 98.77% | 99.07% | Durchschnittlicher ICE: | 98.85% |  | 0.1986%
Prälithiiert - 10µm - 48h Stunden
Atmosphäre während der Prälithiierung: | O2: <2 ppm | H2O: <2 ppm
| Atmosphäre während der Assemblierung: |  |  |  | O2: <1,0 ppm | O2: <1,0 ppm
df_MH_MA_VZ_3,8_10µm_48h_1 |  | 1. Anode: | 0.0251 | g | 1. Kathode: | 0.0367 | g | berechnete/theoretische Zellkapazität: | 5.410707 | mAh | Kapazität nach der Formierung: | 5.2711 | mAh | N:P-Verhältnis: | 3.472362 | Lithiierung der Anode: | 28.8%
df_MH_MA_VZ_3,8_10µm_48h_2 |  | 2. Anode: | 0.0248 | g | 2. Kathode: | 0.0375 | g | berechnete/theoretische Zellkapazität: | 5.552787 | mAh | Kapazität nach der Formierung: | 5.352 | mAh | N:P-Verhältnis: | 3.248741 | Lithiierung der Anode: | 30.78%
df_MH_MA_VZ_3,8_10µm_48h_3 |  | 3. Anode: | 0.0251 | g | 3. Kathode: | 0.0376 | g | berechnete/theoretische Zellkapazität: | 5.570547 | mAh | Kapazität nach der Formierung: | 5.3523 | mAh | N:P-Verhältnis: | 3.372727 | Lithiierung der Anode: | 29.65%
df_MH_MA_VZ_3,8_10µm_48h_4 |  | 4.Anode: | 0.0249 | g | 4. Kathode: | 0.0368 | g | berechnete/theoretische Zellkapazität: | 5.428467 | mAh | Kapazität nach der Formierung: | 5.0219 | mAh | N:P-Verhältnis: | 3.369095 | Lithiierung der Anode: | 29.68%
Coulombsche Wirkungsgrade:
|  |  |  | 1. Zelle | 2. Zelle | 3. Zelle | 4. Zelle
|  | 1. Laden (CC): |  | 6.3271 | 6.4399 | 6.4214 | 6.0894
|  | 2. Laden (CV): |  | 0.0987 | 0.0999 | 0.101 | 0.1121
|  | 1. Entladen (CC): |  | 5.277 | 5.3582 | 5.3553 | 5.0189 |  |  |  | Standardabweichung
|  | Coulombscher Wirkungsgrad: |  | 82.12% | 81.93% | 82.11% | 80.93% | Durchschnittlicher ICE: | 81.77% |  | 0.5681%
|  | 3. Laden (CC): |  | 5.23343 | 5.316 | 5.3128 | 4.9716
|  | 4. Laden (CV): |  | 0.0845 | 0.0846 | 0.0845 | 0.0919
|  | 2. Entladen (CC): |  | 5.2711 | 5.352 | 5.3523 | 5.0219 |  |  |  | Standardabweichung
|  | Coulombscher Wirkungsgrad: |  | 99.12% | 99.1% | 99.17% | 99.18% | Durchschnittlicher ICE: | 99.14% |  | 0.03732%
Prälithiiert - 10µm - 168h Stunden
Atmosphäre während der Prälithiierung: | O2: <2 ppm | H2O: <2 ppm
| Atmosphäre während der Assemblierung: |  |  |  | O2: <1,0 ppm | O2: <1,0 ppm
df_MH_MA_VZ_3,8_10µm_168h_1 |  | 1. Anode: | 0.0253 | g | 1. Kathode: | 0.0362 | g | berechnete/theoretische Zellkapazität: | 5.321907 | mAh | Kapazität nach der Formierung: | 5.0625 | mAh | N:P-Verhältnis: | 3.436554 | Lithiierung der Anode: | 29.1%
df_MH_MA_VZ_3,8_10µm_168h_2 |  | 2. Anode: | 0.0251 | g | 2. Kathode: | 0.0357 | g | berechnete/theoretische Zellkapazität: | 5.233107 | mAh | Kapazität nach der Formierung: | 4.9026 | mAh | N:P-Verhältnis: | 3.494869 | Lithiierung der Anode: | 28.61%
df_MH_MA_VZ_3,8_10µm_168h_3 |  | 3. Anode: | 0.0249 | g | 3. Kathode: | 0.036 | g | berechnete/theoretische Zellkapazität: | 5.286387 | mAh | Kapazität nach der Formierung: | 4.9254 | mAh | N:P-Verhältnis: | 3.459645 | Lithiierung der Anode: | 28.9%
df_MH_MA_VZ_3,8_10µm_168h_4 |  | 4.Anode: | 0.0247 | g | 4. Kathode: | 0.0359 | g | berechnete/theoretische Zellkapazität: | 5.268627 | mAh | Kapazität nach der Formierung: | 5.0249 | mAh | N:P-Verhältnis: | 3.471307 | Lithiierung der Anode: | 28.81%
df_MH_MA_VZ_3,8_10µm_168h_5 |  | 5.Anode: | 0.0252 | g | 5.Kathode: | 0.036 | g | berechnete/theoretische Zellkapazität: | 5.286387 | mAh | Kapazität nach der Formierung: | 5.0323 | mAh | N:P-Verhältnis: | 3.459645 | Lithiierung der Anode: | 28.9%
df_MH_MA_VZ_3,8_10µm_168h_6 |  | 6.Anode: | 0.025 | g | 6.Kathode: | 0.036 | g | berechnete/theoretische Zellkapazität: | 5.286387 | mAh | Kapazität nach der Formierung: | 5.0858 | mAh | N:P-Verhältnis: | 3.459645 | Lithiierung der Anode: | 28.9%
Coulombsche Wirkungsgrade:
|  |  |  | 1. Zelle | 2. Zelle | 3. Zelle | 4. Zelle | 5. Zelle | 6.Zelle
|  | 1. Laden (CC): |  | 6.10376 | 5.98465 | 5.93888 | 6.06512 | 6.07082 | 6.10147
|  | 2. Laden (CV): |  | 0.10124 | 0.10975 | 0.10315 | 0.10258 | 0.10026 | 0.10029
|  | 1. Entladen (CC): |  | 5.05329 | 4.90926 | 4.91403 | 5.01794 | 5.02475 | 5.07447 |  |  |  | Standardabweichung
|  | Coulombscher Wirkungsgrad: |  | 81.44% | 80.55% | 81.33% | 81.36% | 81.42% | 81.82% | Durchschnittlicher ICE: | 81.32% |  | 0.4164%
|  | 3. Laden (CC): |  | 5.01209 | 4.85471 | 4.8686 | 4.97686 | 4.98168 | 5.03275
|  | 4. Laden (CV): |  | 0.08207 | 0.09414 | 0.08509 | 0.08395 | 0.08283 | 0.08198
|  | 2. Entladen (CC): |  | 5.0625 | 4.90257 | 4.92544 | 5.02488 | 5.03233 | 5.08579 |  |  |  | Standardabweichung
|  | Coulombscher Wirkungsgrad: |  | 99.38% | 99.06% | 99.43% | 99.29% | 99.36% | 99.43% | Durchschnittlicher ICE: | 99.33% |  | 0.1387%

## Vollzelle - Pouchzelle (10µm)
Pouchzellen zur Untersuchung der Auswirkungen unterschiedlicher Prälithiierungsdrücke
Unprälithiiert - 0,2MPa - 48h
Atmosphäre während der Prälithiierung: | O2: <2 ppm | H2O: <2 ppm
| Atmosphäre während der Assemblierung: |  |  |  | O2: <1,0 ppm | O2: <1,0 ppm
df_MH_VZ_PZ_3,8_Ref_48h_1 |  | 1. Anode: | 0.1637 | g | 1. Kathode: | 0.1999 | g | berechnete/theoretische Zellkapazität: | 30.39754 | mAh | Kapazität nach der Formierung: | 28.542 | mAh | N:P-Verhältnis: | 3.974908 | Lithiierung der Anode: | 25.16%
df_MH_VZ_PZ_3,8_Ref_48h_2 |  | 2. Anode: | 0.1602 | g | 2. Kathode: | 0.1994 | g | berechnete/theoretische Zellkapazität: | 30.30634 | mAh | Kapazität nach der Formierung: | 28.379 | mAh | N:P-Verhältnis: | 3.698779 | Lithiierung der Anode: | 27.04%
df_MH_VZ_PZ_3,8_Ref_48h_3 |  | 3. Anode: | 0.1608 | g | 3. Kathode: | 0.1999 | g | berechnete/theoretische Zellkapazität: | 30.39754 | mAh | Kapazität nach der Formierung: | 28.529 | mAh | N:P-Verhältnis: | 3.736921 | Lithiierung der Anode: | 26.76%
Coulombsche Wirkungsgrade:
|  |  |  | 1. Zelle | 2. Zelle | 3. Zelle
|  | 1. Laden (CC): |  | 36.444 | 36.07 | 36.276
|  | 2. Laden (CV): |  | 0.5331 | 0.778 | 0.562
|  | 1. Entladen (CC): |  | 28.872 | 28.684 | 28.8 | [6 empty] | Standardabweichung
|  | Coulombscher Wirkungsgrad: |  | 78.08% | 77.84% | 78.18% |  |  |  | Durchschnittlicher ICE: | 78.04% |  | 0.1726%
|  | 3. Laden (CC): |  | 28.686 | 28.438 | 28.664
|  | 4. Laden (CV): |  | 0.426 | 0.5142 | 0.427
|  | 2. Entladen (CC): |  | 28.542 | 28.379 | 28.529 | [6 empty] | Standardabweichung
|  | Coulombscher Wirkungsgrad: |  | 98.04% | 98.02% | 98.07% |  |  |  | Durchschnittlicher ICE: | 98.04% |  | 0.024%
Prälithiiert - 0MPa - 48h
Atmosphäre während der Prälithiierung: | O2: <2 ppm | H2O: <2 ppm
| Atmosphäre während der Assemblierung: |  |  |  | O2: <1,0 ppm | O2: <1,0 ppm
df_MH_VZ_PZ_3,8_10µm_48h_0b_1 |  | 1. Anode: | 0.1587 | g | 1. Kathode: | 0.1993 | g | berechnete/theoretische Zellkapazität: | 30.2881 | mAh | Kapazität nach der Formierung: | 29.098 | mAh | N:P-Verhältnis: | 3.577465 | Lithiierung der Anode: | 27.95%
df_MH_VZ_PZ_3,8_10µm_48h_0b_2 |  | 2. Anode: | 0.1602 | g | 2. Kathode: | 0.1996 | g | berechnete/theoretische Zellkapazität: | 30.34282 | mAh | Kapazität nach der Formierung: | 29.403 | mAh | N:P-Verhältnis: | 3.694332 | Lithiierung der Anode: | 27.07%
Coulombsche Wirkungsgrade:
|  |  |  | 1. Zelle | 2. Zelle
|  | 1. Laden (CC): |  | 32.824 | 33.402
|  | 2. Laden (CV): |  | 2.068 | 2.105
|  | 1. Entladen (CC): |  | 28.976 | 29.4 | [7 empty] | Standardabweichung
|  | Coulombscher Wirkungsgrad: |  | 83.04% | 82.8% |  |  |  |  | Durchschnittlicher ICE: | 82.92% |  | 0.1727%
|  | 3. Laden (CC): |  | 28.764 | 28.56
|  | 4. Laden (CV): |  | 1.192 | 1.43
|  | 2. Entladen (CC): |  | 29.098 | 29.403 | [7 empty] | Standardabweichung
|  | Coulombscher Wirkungsgrad: |  | 97.14% | 98.04% |  |  |  |  | Durchschnittlicher ICE: | 97.59% |  | 0.6413%
Prälithiiert - 1MPa - 48h
Atmosphäre während der Prälithiierung: | O2: <2 ppm | H2O: <2 ppm
| Atmosphäre während der Assemblierung: |  |  |  | O2: <1,0 ppm | O2: <1,0 ppm
df_MH_VZ_PZ_3,8_10µm_48h_1b_1 |  | 1. Anode: | 0.1585 | g | 1. Kathode: | 0.197 | g | berechnete/theoretische Zellkapazität: | 29.86858 | mAh | Kapazität nach der Formierung: | 32.117 | mAh | N:P-Verhältnis: | 3.611009 | Lithiierung der Anode: | 27.69%
df_MH_VZ_PZ_3,8_10µm_48h_1b_2 |  | 2. Anode: | 0.1641 | g | 2. Kathode: | 0.1993 | g | berechnete/theoretische Zellkapazität: | 30.2881 | mAh | Kapazität nach der Formierung: | 32.407 | mAh | N:P-Verhältnis: | 4.022215 | Lithiierung der Anode: | 24.86%
Coulombsche Wirkungsgrade:
|  |  |  | 1. Zelle | 2. Zelle
|  | 1. Laden (CC): |  | 35.924 | 36.44
|  | 2. Laden (CV): |  | 0.375 | 0.395
|  | 1. Entladen (CC): |  | 32.244 | 32.589 | [7 empty] | Standardabweichung
|  | Coulombscher Wirkungsgrad: |  | 88.83% | 88.47% |  |  |  |  | Durchschnittlicher ICE: | 88.65% |  | 0.2517%
|  | 3. Laden (CC): |  | 32.048 | 32.399
|  | 4. Laden (CV): |  | 0.332 | 0.326
|  | 2. Entladen (CC): |  | 32.117 | 32.407 | [7 empty] | Standardabweichung
|  | Coulombscher Wirkungsgrad: |  | 99.19% | 99.03% |  |  |  |  | Durchschnittlicher ICE: | 99.11% |  | 0.1128%
Prälithiiert - 2MPa - 48h
Atmosphäre während der Prälithiierung: | O2: <2 ppm | H2O: <2 ppm
| Atmosphäre während der Assemblierung: |  |  |  | O2: <1,0 ppm | O2: <1,0 ppm
df_MH_VZ_PZ_3,8_10µm_48h_2b_1 |  | 1. Anode: | 0.1597 | g | 1. Kathode: | 0.1985 | g | berechnete/theoretische Zellkapazität: | 30.14218 | mAh | Kapazität nach der Formierung: | 32.371 | mAh | N:P-Verhältnis: | 3.677543 | Lithiierung der Anode: | 27.19%
df_MH_VZ_PZ_3,8_10µm_48h_2b_2 |  | 2. Anode: | 0.1581 | g | 2. Kathode: | 0.1971 | g | berechnete/theoretische Zellkapazität: | 29.88682 | mAh | Kapazität nach der Formierung: | 31.899 | mAh | N:P-Verhältnis: | 3.575418 | Lithiierung der Anode: | 27.97%
Coulombsche Wirkungsgrade:
|  |  |  | 1. Zelle | 2. Zelle
|  | 1. Laden (CC): |  | 36.238 | 35.913
|  | 2. Laden (CV): |  | 0.378 | 0.38
|  | 1. Entladen (CC): |  | 32.481 | 32.039 | [7 empty] | Standardabweichung
|  | Coulombscher Wirkungsgrad: |  | 88.71% | 88.28% |  |  |  |  | Durchschnittlicher ICE: | 88.49% |  | 0.3029%
|  | 3. Laden (CC): |  | 32.33 | 31.856
|  | 4. Laden (CV): |  | 0.312 | 0.324
|  | 2. Entladen (CC): |  | 32.371 | 31.898 | [7 empty] | Standardabweichung
|  | Coulombscher Wirkungsgrad: |  | 99.17% | 99.12% |  |  |  |  | Durchschnittlicher ICE: | 99.15% |  | 0.0326%
Prälithiiert - 3MPa - 48h
Atmosphäre während der Prälithiierung: | O2: <2 ppm | H2O: <2 ppm
| Atmosphäre während der Assemblierung: |  |  |  | O2: <1,0 ppm | O2: <1,0 ppm
df_MH_VZ_PZ_3,8_10µm_48h_3b_1 |  | 1. Anode: | 0.1598 | g | 1. Kathode: | 0.1986 | g | berechnete/theoretische Zellkapazität: | 30.16042 | mAh | Kapazität nach der Formierung: | 31.424 | mAh | N:P-Verhältnis: | 3.68359 | Lithiierung der Anode: | 27.15%
df_MH_VZ_PZ_3,8_10µm_48h_3b_2 |  | 2. Anode: | 0.1646 | g | 2. Kathode: | 0.1994 | g | berechnete/theoretische Zellkapazität: | 30.30634 | mAh | Kapazität nach der Formierung: | 32.505 | mAh | N:P-Verhältnis: | 4.06095 | Lithiierung der Anode: | 24.62%
Coulombsche Wirkungsgrade:
|  |  |  | 1. Zelle | 2. Zelle
|  | 1. Laden (CC): |  | 35.415 | 36.529
|  | 2. Laden (CV): |  | 0.737 | 0.385
|  | 1. Entladen (CC): |  | 31.479 | 32.652 | [7 empty] | Standardabweichung
|  | Coulombscher Wirkungsgrad: |  | 87.07% | 88.45% |  |  |  |  | Durchschnittlicher ICE: | 87.76% |  | 0.976%
|  | 3. Laden (CC): |  | 31.158 | 32.487
|  | 4. Laden (CV): |  | 0.678 | 0.31
|  | 2. Entladen (CC): |  | 31.424 | 32.505 | [7 empty] | Standardabweichung
|  | Coulombscher Wirkungsgrad: |  | 98.71% | 99.11% |  |  |  |  | Durchschnittlicher ICE: | 98.91% |  | 0.2855%

## Halbzelle - 10µm (CR2032) - For
Halbzellen zur Untersuchung der Auswirkungen unterschiedlicher Prälithiierungsgrade in Abhängigkeit der Prälithiierungsdauer (10µm)
Prälithiiert - 10µm - 0h Stunden (2 min)
Atmosphäre während der Prälithiierung: | O2: <2 ppm | H2O: <2 ppm
| Atmosphäre während der Assemblierung: |  |  |  | O2: <1,0 ppm | O2: <12,0 ppm
df_MH_MA_VV_HZ_Prä_0h_1 |  | 1. Anode: | 0.02551 | g | theoretische Kapazität der Anode: | 6.71495625 | mAh
df_MH_MA_VV_HZ_Prä_0h_2 |  | 2. Anode: | 0.02526 | g | theoretische Kapazität der Anode: | 6.71495625 | mAh
df_MH_MA_VV_HZ_Prä_0h_3 |  | 3. Anode: | 0.02601 | g | theoretische Kapazität der Anode: | 6.71495625 | mAh
Coulombsche Wirkungsgrade:
|  |  |  | 1. Zelle | 2. Zelle | 3. Zelle
|  | 1. Laden (CC): |  | 6.715 | 6.715 | 6.715
|  | 2. Laden (CV): |  | 0 | 0 | 0
|  | 1. Entladen (CC): |  | 9.118 | 9.182 | 9.049 |  |  |  | Standardabweichung
|  | Coulombscher Wirkungsgrad: |  | 135.8% | 136.7% | 134.8% |  | Durchschnittlicher ICE: | 135.8% | 0.9906%
|  | 3. Laden (CC): |  | 6.715 | 6.715 | 6.715
|  | 4. Laden (CV): |  | 0 | 0 | 0
|  | 2. Entladen (CC): |  | 6.643 | 6.652 | 6.645 |  |  |  | Standardabweichung
|  | Coulombscher Wirkungsgrad: |  | 98.93% | 99.06% | 98.96% |  | Durchschnittlicher ICE: | 98.98% | 0.07038%
Niedrigste Spannungswerte der Halbzellen
|  | 1. Anode: | -0.2295 | V
|  | 2. Anode: | -0.2712 | V
|  | 3. Anode: | -0.0433 | V
|  | Mittelwert: | -0.1813333 | V
Niedrigste Spannungswerte der Halbzellen
|  | 1. Anode: | 0.12 | h
|  | 2. Anode: | 0.07 | h
|  | 3. Anode: | 0.41 | h
|  | Mittelwert: | 0.2 | h
Prälithiiert - 10µm - 24h Stunden
Atmosphäre während der Prälithiierung: | O2: <2 ppm | H2O: <2 ppm
| Atmosphäre während der Assemblierung: |  |  |  | O2: <1,0 ppm | O2: <12,0 ppm
df_MH_MA_VV_HZ_Prä_24h_1 |  | 1. Anode: | 0.02547 | g | theoretische Kapazität der Anode: | 6.71495625 | mAh
df_MH_MA_VV_HZ_Prä_24h_2 |  | 2. Anode: | 0.02541 | g | theoretische Kapazität der Anode: | 6.71495625 | mAh
df_MH_MA_VV_HZ_Prä_24h_3 |  | 3. Anode: | 0.02544 | g | theoretische Kapazität der Anode: | 6.71495625 | mAh
Coulombsche Wirkungsgrade:
|  |  |  | 1. Zelle | 2. Zelle | 3. Zelle
|  | 1. Laden (CC): |  | 6.715 | 6.715 | 6.715
|  | 2. Laden (CV): |  | 0 | 0 | 0
|  | 1. Entladen (CC): |  | 9.189 | 9.132 | 9.211 |  |  |  | Standardabweichung
|  | Coulombscher Wirkungsgrad: |  | 136.8% | 136% | 137.2% |  | Durchschnittlicher ICE: | 136.7% | 0.6072%
|  | 3. Laden (CC): |  | 6.715 | 6.715 | 6.715
|  | 4. Laden (CV): |  | 0 | 0 | 0
|  | 2. Entladen (CC): |  | 6.661 | 6.655 | 6.661 |  |  |  | Standardabweichung
|  | Coulombscher Wirkungsgrad: |  | 99.2% | 99.11% | 99.2% |  | Durchschnittlicher ICE: | 99.17% | 0.05159%
Niedrigste Spannungswerte der Halbzellen
|  | 1. Anode: | -0.089 | V
|  | 2. Anode: | -0.1033 | V
|  | 3. Anode: | -0.3573 | V
|  | Mittelwert: | -0.1832 | V
Niedrigste Spannungswerte der Halbzellen
|  | 1. Anode: | 0.13 | h
|  | 2. Anode: | 0.1 | h
|  | 3. Anode: | 0.16 | h
|  | Mittelwert: | 0.13 | h
Prälithiiert - 10µm - 48h Stunden
Atmosphäre während der Prälithiierung: | O2: <2 ppm | H2O: <2 ppm
| Atmosphäre während der Assemblierung: |  |  |  | O2: <1,0 ppm | O2: <12,0 ppm
df_MH_MA_VV_HZ_Prä_48h_1 |  | 1. Anode: | 0.02556 | g | theoretische Kapazität der Anode: | 6.71495625 | mAh
df_MH_MA_VV_HZ_Prä_48h_2 |  | 2. Anode: | 0.02526 | g | theoretische Kapazität der Anode: | 6.71495625 | mAh
df_MH_MA_VV_HZ_Prä_48h_3 |  | 3. Anode: | 0.02539 | g | theoretische Kapazität der Anode: | 6.71495625 | mAh
Coulombsche Wirkungsgrade:
|  |  |  | 1. Zelle | 2. Zelle | 3. Zelle
|  | 1. Laden (CC): |  | 6.715 | 6.715 | 6.715
|  | 2. Laden (CV): |  | 0 | 0 | 0
|  | 1. Entladen (CC): |  | 9.066 | 9.248 | 9.215 |  |  |  | Standardabweichung
|  | Coulombscher Wirkungsgrad: |  | 135% | 137.7% | 137.2% |  | Durchschnittlicher ICE: | 136.7% | 1.444%
|  | 3. Laden (CC): |  | 6.715 | 6.715 | 6.715
|  | 4. Laden (CV): |  | 0 | 0 | 0
|  | 2. Entladen (CC): |  | 6.658 | 6.666 | 6.667 |  |  |  | Standardabweichung
|  | Coulombscher Wirkungsgrad: |  | 99.15% | 99.27% | 99.29% |  | Durchschnittlicher ICE: | 99.24% | 0.07346%
Niedrigste Spannungswerte der Halbzellen
|  | 1. Anode: | -0.3894 | V
|  | 2. Anode: | -0.3709 | V
|  | 3. Anode: | -0.3316 | V
|  | Mittelwert: | -0.3639667 | V
Niedrigste Spannungswerte der Halbzellen
|  | 1. Anode: | 0.05 | h
|  | 2. Anode: | 0.08 | h
|  | 3. Anode: | 0.06 | h
|  | Mittelwert: | 0.06333333 | h
Prälithiiert - 10µm - 72h Stunden
Atmosphäre während der Prälithiierung: | O2: <2 ppm | H2O: <2 ppm
| Atmosphäre während der Assemblierung: |  |  |  | O2: <1,0 ppm | O2: <12,0 ppm
df_MH_MA_VV_HZ_Prä_72h_1 |  | 1. Anode: | 0.02534 | g | theoretische Kapazität der Anode: | 6.71495625 | mAh
df_MH_MA_VV_HZ_Prä_72h_2 |  | 2. Anode: | 0.02534 | g | theoretische Kapazität der Anode: | 6.71495625 | mAh
df_MH_MA_VV_HZ_Prä_72h_3 |  | 3. Anode: | 0.02563 | g | theoretische Kapazität der Anode: | 6.71495625 | mAh
Coulombsche Wirkungsgrade:
|  |  |  | 1. Zelle | 2. Zelle | 3. Zelle
|  | 1. Laden (CC): |  | 6.715 | 6.715 | 6.715
|  | 2. Laden (CV): |  | 0 | 0 | 0
|  | 1. Entladen (CC): |  | 9.054 | 9.136 | 9.191 |  |  |  | Standardabweichung
|  | Coulombscher Wirkungsgrad: |  | 134.8% | 136.1% | 136.9% |  | Durchschnittlicher ICE: | 135.9% | 1.027%
|  | 3. Laden (CC): |  | 6.715 | 6.715 | 6.715
|  | 4. Laden (CV): |  | 0 | 0 | 0
|  | 2. Entladen (CC): |  | 6.663 | 6.677 | 6.667 |  |  |  | Standardabweichung
|  | Coulombscher Wirkungsgrad: |  | 99.23% | 99.43% | 99.29% |  | Durchschnittlicher ICE: | 99.31% | 0.1074%
Niedrigste Spannungswerte der Halbzellen
|  | 1. Anode: | -0.1257 | V
|  | 2. Anode: | -0.1313 | V
|  | 3. Anode: | -0.3368 | V
|  | Mittelwert: | -0.1979333 | V
Niedrigste Spannungswerte der Halbzellen
|  | 1. Anode: | 0.16 | h
|  | 2. Anode: | 0.13 | h
|  | 3. Anode: | 0.11 | h
|  | Mittelwert: | 0.1333333 | h
Prälithiiert - 10µm - 168h Stunden
Atmosphäre während der Prälithiierung: | O2: <2 ppm | H2O: <2 ppm
| Atmosphäre während der Assemblierung: |  |  |  | O2: <1,0 ppm | O2: <12,0 ppm
df_MH_MA_VV_HZ_Prä_168h_1 |  | 1. Anode: | 0.02552 | g | theoretische Kapazität der Anode: | 6.71495625 | mAh
df_MH_MA_VV_HZ_Prä_168h_2 |  | 2. Anode: | 0.02542 | g | theoretische Kapazität der Anode: | 6.71495625 | mAh
df_MH_MA_VV_HZ_Prä_168h_3 |  | 3. Anode: | 0.02537 | g | theoretische Kapazität der Anode: | 6.71495625 | mAh
df_MH_MA_VV_HZ_Prä_168h_4 |  | 4. Anode | 0.02559 | g | theoretische Kapazität der Anode: | 6.71495625 | mAh
Coulombsche Wirkungsgrade:
|  |  |  | 1. Zelle | 3. Zelle | 3. Zelle | 4. Zelle
|  | 1. Laden (CC): |  | 6.715 | 6.715 | 6.715 | 6.715
|  | 2. Laden (CV): |  | 0 | 0 | 0 | 0
|  | 1. Entladen (CC): |  | 9.322 | 9.215 | 9.308 | 9.222 |  |  | Standardabweichung
|  | Coulombscher Wirkungsgrad: |  | 138.8% | 137.2% | 138.6% | 137.3% | Durchschnittlicher ICE: | 138% | 0.8351%
|  | 3. Laden (CC): |  | 6.715 | 6.715 | 6.715 | 6.715
|  | 4. Laden (CV): |  | 0 | 0 | 0 | 0
|  | 2. Entladen (CC): |  | 6.666 | 6.67 | 6.67 | 6.67 |  |  | Standardabweichung
|  | Coulombscher Wirkungsgrad: |  | 99.27% | 99.33% | 99.33% | 99.33% | Durchschnittlicher ICE: | 132.4% | 0.02978%
Niedrigste Spannungswerte der Halbzellen
|  | 1. Anode: | -0.3748 | V
|  | 2. Anode: | -0.3557 | V
|  | 3. Anode | -0.4045 | V
|  | 4. Anode: | -0.3669 | V
|  | Mittelwert: | -0.3755 | V
Niedrigste Spannungswerte der Halbzellen
|  | 1. Anode: | 0.0083 | h
|  | 2. Anode: | 0.0114 | h
|  | 3. Anode | 0.0114 | h
|  | 4. Anode: | 0.0108 | h
|  | Mittelwert: | 0.0109 | h

## Halbzelle - 5µm (CR2032) - For
Halbzellen zur Untersuchung der Auswirkungen unterschiedlicher Prälithiierungsgrade in Abhängigkeit der Prälithiierungsdauer (5µm)
Prälithiiert - 5µm - 0h Stunden (2 min)
Atmosphäre während der Prälithiierung: | O2: <2 ppm | H2O: <2 ppm
| Atmosphäre während der Assemblierung: |  |  |  | O2: <1,0 ppm | O2: <12,0 ppm
df_MH_MA_VV_HZ_Prä_0h_5_1 |  | 1. Anode: | 0.02496 | g | theoretische Kapazität der Anode: | 6.71495625 | mAh
df_MH_MA_VV_HZ_Prä_0h_5_2 |  | 2. Anode: | 0.02524 | g | theoretische Kapazität der Anode: | 6.71495625 | mAh
df_MH_MA_VV_HZ_Prä_0h_5_3 |  | 3. Anode: | 0.02504 | g | theoretische Kapazität der Anode: | 6.71495625 | mAh
Coulombsche Wirkungsgrade:
|  |  |  | 1. Zelle | 2. Zelle | 3. Zelle
|  | 1. Laden (CC): |  | 6.715 | 6.715 | 6.715
|  | 2. Laden (CV): |  | 0 | 0 | 0
|  | 1. Entladen (CC): |  | 7.948 | 8.014 | 8.004 |  |  |  | Standardabweichung
|  | Coulombscher Wirkungsgrad: |  | 118.4% | 119.3% | 119.2% |  | Durchschnittlicher ICE: | 119% | 0.5297%
|  | 3. Laden (CC): |  | 6.715 | 6.715 | 6.715
|  | 4. Laden (CV): |  | 0 | 0 | 0
|  | 2. Entladen (CC): |  | 6.633 | 6.645 | 6.638 |  |  |  | Standardabweichung
|  | Coulombscher Wirkungsgrad: |  | 98.78% | 98.96% | 98.85% |  | Durchschnittlicher ICE: | 98.86% | 0.08976%
Niedrigste Spannungswerte der Halbzellen
|  | 1. Anode: | -0.2514 | V
|  | 2. Anode: | -0.2081 | V
|  | 3. Anode: | -0.2146 | V
|  | Mittelwert: | -0.2247 | V
Niedrigste Spannungswerte der Halbzellen
|  | 1. Anode: | 0.47 | h
|  | 2. Anode: | 0.05 | h
|  | 3. Anode: | 0.05 | h
|  | Mittelwert: | 0.19 | h
Prälithiiert - 5µm - 24h Stunden
Atmosphäre während der Prälithiierung: | O2: <2 ppm | H2O: <2 ppm
| Atmosphäre während der Assemblierung: |  |  |  | O2: <1,0 ppm | O2: <12,0 ppm
df_MH_MA_VV_HZ_Prä_24h_5_1 |  | 1. Anode: | 0.02518 | g | theoretische Kapazität der Anode: | 6.71495625 | mAh
df_MH_MA_VV_HZ_Prä_24h_5_2 |  | 2. Anode: | 0.02511 | g | theoretische Kapazität der Anode: | 6.71495625 | mAh
df_MH_MA_VV_HZ_Prä_24h_5_3 |  | 3. Anode: | 0.02506 | g | theoretische Kapazität der Anode: | 6.71495625 | mAh
Coulombsche Wirkungsgrade:
|  |  |  | 1. Zelle | 2. Zelle | 3. Zelle
|  | 1. Laden (CC): |  | 6.715 | 6.715 | 6.715
|  | 2. Laden (CV): |  | 0 | 0 | 0
|  | 1. Entladen (CC): |  | 7.941 | 7.983 | 7.935 |  |  |  | Standardabweichung
|  | Coulombscher Wirkungsgrad: |  | 118.3% | 118.9% | 118.2% |  | Durchschnittlicher ICE: | 118.4% | 0.3895%
|  | 3. Laden (CC): |  | 6.715 | 6.715 | 6.715
|  | 4. Laden (CV): |  | 0 | 0 | 0
|  | 2. Entladen (CC): |  | 6.64 | 6.642 | 6.64 |  |  |  | Standardabweichung
|  | Coulombscher Wirkungsgrad: |  | 98.88% | 98.91% | 98.88% |  | Durchschnittlicher ICE: | 98.89% | 0.0172%
Niedrigste Spannungswerte der Halbzellen
|  | 1. Anode: | -0.252 | V
|  | 2. Anode: | -0.0823 | V
|  | 3. Anode: | -0.1671 | V
|  | Mittelwert: | -0.1671333 | V
Niedrigste Spannungswerte der Halbzellen
|  | 1. Anode: | 0.02 | h
|  | 2. Anode: | 0.34 | h
|  | 3. Anode: | 0.02 | h
|  | Mittelwert: | 0.1266667 | h
Prälithiiert - 5µm - 48h Stunden
Atmosphäre während der Prälithiierung: | O2: <2 ppm | H2O: <2 ppm
| Atmosphäre während der Assemblierung: |  |  |  | O2: <1,0 ppm | O2: <12,0 ppm
df_MH_MA_VV_HZ_Prä_48h_5_1 |  | 1. Anode: | 0.02513 | g | theoretische Kapazität der Anode: | 6.71495625 | mAh
df_MH_MA_VV_HZ_Prä_48h_5_2 |  | 2. Anode: | 0.0253 | g | theoretische Kapazität der Anode: | 6.71495625 | mAh
df_MH_MA_VV_HZ_Prä_48h_5_3 |  | 3. Anode: | 0.02515 | g | Diese Zelle wird nicht verwendet, da sie während des ersten ladevorgang 10h negative Spannungswerte aufweist.
Coulombsche Wirkungsgrade:
|  |  |  | 1. Zelle | 2. Zelle | 3. Zelle
|  | 1. Laden (CC): |  | 6.715 | 6.715 | 6.715
|  | 2. Laden (CV): |  | 0 | 0 | 0
|  | 1. Entladen (CC): |  | 7.941 | 7.805 | 7.838 |  |  |  | Standardabweichung
|  | Coulombscher Wirkungsgrad: |  | 118.3% | 116.2% | 116.7% |  | Durchschnittlicher ICE: | 117.2% | 1.432%
|  | 3. Laden (CC): |  | 6.715 | 6.715 | 6.715
|  | 4. Laden (CV): |  | 0 | 0 | 0
|  | 2. Entladen (CC): |  | 6.649 | 6.645 | 6.647 |  |  |  | Standardabweichung
|  | Coulombscher Wirkungsgrad: |  | 99.02% | 98.96% | 98.99% |  | Durchschnittlicher ICE: | 98.99% | 0.04212%
Niedrigste Spannungswerte der Halbzellen
|  | 1. Anode: | -0.2813 | V
|  | 2. Anode: | -0.2301 | V
|  | 3. Anode: | -0.2763 | V
|  | Mittelwert: | -0.2557 | V
Niedrigste Spannungswerte der Halbzellen
|  | 1. Anode: | 0.03 | h
|  | 2. Anode: | 0.36 | h
|  | 3. Anode: | 10 | h
|  | Mittelwert: | 0.195 | h
Prälithiiert - 5µm - 72h Stunden
Atmosphäre während der Prälithiierung: | O2: <2 ppm | H2O: <2 ppm
| Atmosphäre während der Assemblierung: |  |  |  | O2: <1,0 ppm | O2: <12,0 ppm
df_MH_MA_VV_HZ_Prä_72h_5_1 |  | 1. Anode: | 0.02524 | g | theoretische Kapazität der Anode: | 6.71495625 | mAh
df_MH_MA_VV_HZ_Prä_72h_5_2 |  | 2. Anode: | 0.02515 | g | Diese Zelle wird nicht verwendet, da sie während des ersten ladevorgang 10h negative Spannungswerte aufweist.
df_MH_MA_VV_HZ_Prä_72h_5_3 |  | 3. Anode: | 0.02529 | g | theoretische Kapazität der Anode: | 6.71495625 | mAh
Coulombsche Wirkungsgrade:
|  |  |  | 1. Zelle | 2. Zelle | 3. Zelle
|  | 1. Laden (CC): |  | 6.715 | 6.715 | 6.715
|  | 2. Laden (CV): |  | 0 | 0 | 0
|  | 1. Entladen (CC): |  | 7.84 | 7.894 | 7.936 |  |  |  | Standardabweichung
|  | Coulombscher Wirkungsgrad: |  | 116.8% | 117.6% | 118.2% |  | Durchschnittlicher ICE: | 117.5% | 1.011%
|  | 3. Laden (CC): |  | 6.715 | 6.715 | 6.715
|  | 4. Laden (CV): |  | 0 | 0 | 0
|  | 2. Entladen (CC): |  | 6.647 | 6.652 | 6.651 |  |  |  | Standardabweichung
|  | Coulombscher Wirkungsgrad: |  | 98.99% | 99.06% | 99.05% |  | Durchschnittlicher ICE: | 99.02% | 0.04212%
Niedrigste Spannungswerte der Halbzellen
|  | 1. Anode: | -0.0641 | V
|  | 2. Anode: | -0.309 | V
|  | 3. Anode: | -0.0538 | V
|  | Mittelwert: | -0.05895 | V
Niedrigste Spannungswerte der Halbzellen
|  | 1. Anode: | 0.02 | h
|  | 2. Anode: | 10 | h
|  | 3. Anode: | 0.03 | h
|  | Mittelwert: | 0.025 | h
Prälithiiert - 5µm - 168h Stunden
Atmosphäre während der Prälithiierung: | O2: <2 ppm | H2O: <2 ppm
| Atmosphäre während der Assemblierung: |  |  |  | O2: <1,0 ppm | O2: <12,0 ppm
df_MH_MA_VV_HZ_Prä_168h_5_1 |  | 1. Anode: | 0.02507 | g | theoretische Kapazität der Anode: | 6.71495625 | mAh
df_MH_MA_VV_HZ_Prä_168h_5_2 |  | 2. Anode: | 0.0247 | g | theoretische Kapazität der Anode: | 6.71495625 | mAh
df_MH_MA_VV_HZ_Prä_168h_5_3 |  | 3. Anode: | 0.02531 | g | theoretische Kapazität der Anode: | 6.71495625 | mAh
df_MH_MA_VV_HZ_Prä_168h_5_4 |  | 4. Anode | 0.0253 | g | theoretische Kapazität der Anode: | 6.71495625 | mAh
Coulombsche Wirkungsgrade:
|  |  |  | 1. Zelle | 2. Zelle | 3. Zelle | 4. Zelle
|  | 1. Laden (CC): |  | 6.715 | 6.715 | 6.715 | 6.715
|  | 2. Laden (CV): |  | 0 | 0 | 0 | 0
|  | 1. Entladen (CC): |  | 7.9 | 7.919 | 7.912 | 7.88 |  |  | Standardabweichung
|  | Coulombscher Wirkungsgrad: |  | 117.6% | 117.9% | 117.8% | 117.3% | Durchschnittlicher ICE: | 117.7% | 0.2543%
|  | 3. Laden (CC): |  | 6.715 | 6.715 | 6.715 | 6.715
|  | 4. Laden (CV): |  | 0 | 0 | 0 | 0
|  | 2. Entladen (CC): |  | 6.646 | 6.65 | 6.66 | 6.65 |  |  | Standardabweichung
|  | Coulombscher Wirkungsgrad: |  | 98.97% | 99.03% | 99.18% | 99.03% | Durchschnittlicher ICE: | 99.05% | 0.08894%
Niedrigste Spannungswerte der Halbzellen
|  | 1. Anode: | -0.3704 | V
|  | 2. Anode: | -0.2972 | V
|  | 3. Anode | -0.1151 | V
|  | 4. Anode: | -0.3216 | V
|  | Mittelwert: | 0.2761 | V
Niedrigste Spannungswerte der Halbzellen
|  | 1. Anode: | 0.0033 | h
|  | 2. Anode: | 0.0033 | h
|  | 3. Anode | 0.0075 | h
|  | 4. Anode: | 0.0033 | h
|  | Mittelwert: | 0.00435 | h

## Halbzelle - Ref (CR2032) - For
Unprälithiierte Referenzhalbzellen zur Untersuchung der Auswirkungen unterschiedlicher Prälithiierungsgrade in Abhängigkeit der Prälithiierungsdauer
Diese Ref-Zellen schaffen einen Bezug inwieweit sich die Prälithiierung auf die Formierung auswirkt
Unprälithiiert - Ref - 0h Stunden (2 min)
| Atmosphäre während der Assemblierung: |  |  |  | O2: <1,0 ppm | O2: <12,0 ppm
df_MH_MA_VV_HZ_Prä_0h_5_1 |  | 1. Anode: | 0.02447 | g | theoretische Kapazität der Anode: | 6.71495625 | mAh
df_MH_MA_VV_HZ_Prä_0h_5_2 |  | 2. Anode: | 0.02438 | g | theoretische Kapazität der Anode: | 6.71495625 | mAh
df_MH_MA_VV_HZ_Prä_0h_5_3 |  | 3. Anode: | 0.02421 | g | theoretische Kapazität der Anode: | 6.71495625 | mAh
Coulombsche Wirkungsgrade:
|  |  |  | 1. Zelle | 2. Zelle | 3. Zelle
|  | 1. Laden (CC): |  | 6.715 | 6.715 | 6.715
|  | 2. Laden (CV): |  | 0 | 0 | 0
|  | 1. Entladen (CC): |  | 6.208 | 6.192 | 6.193 |  |  |  | Standardabweichung
|  | Coulombscher Wirkungsgrad: |  | 92.45% | 92.21% | 92.23% |  | Durchschnittlicher ICE: | 92.3% | 0.1335%
|  | 3. Laden (CC): |  | 6.715 | 6.715 | 6.715
|  | 4. Laden (CV): |  | 0 | 0 | 0
|  | 2. Entladen (CC): |  | 6.618 | 6.618 | 6.62 |  |  |  | Standardabweichung
|  | Coulombscher Wirkungsgrad: |  | 98.56% | 98.56% | 98.59% |  | Durchschnittlicher ICE: | 98.57% | 0.0172%

## Halbzelle - 10µm - EIS
Halbzellen zur Untersuchung der Veränderung des internen Zellwiderstandes zur PEIS-Messungen über einen Zeitraum von 336 Stunden (10 µm) bei einer Temperatur von 25°C
Prälithiiert - 10µm - PEIS-Messungen mittels der BioLogic (VSP-3e)
Atmosphäre während der Prälithiierung: | O2: <2 ppm | H2O: <2 ppm
| Atmosphäre während der Assemblierung: |  |  |  | O2: <1,0 ppm | O2: <12,0 ppm
df_MH_MA_VV_HZ_EIS_10µm_3,8mAh_1 |  | 1. Anode: | 0.02573 | g
df_MH_MA_VV_HZ_EIS_10µm_3,8mAh_2 |  | 2. Anode: | 0.02566 | g | Nicht verwendet, da die Zelle früher gestoppt wurde
df_MH_MA_VV_HZ_EIS_10µm_3,8mAh_3 |  | 3. Anode: | 0.02561 | g
df_MH_MA_VV_HZ_EIS_10µm_3,8mAh_4 |  | 4. Anode | 0.02549 | g

## Halbzelle - 5µm - EIS
Halbzellen zur Untersuchung der Veränderung des internen Zellwiderstandes zur PEIS-Messungen über einen Zeitraum von 336 Stunden (5 µm) bei einer Temperatur von 25°C
Prälithiiert - 5µm - PEIS-Messungen mittels der BioLogic (VSP-3e)
Atmosphäre während der Prälithiierung: | O2: <2 ppm | H2O: <2 ppm
| Atmosphäre während der Assemblierung: |  |  |  | O2: <1,0 ppm | O2: <12,0 ppm
df_MH_MA_VV_HZ_EIS_5µm_3,8mAh_1 |  | 1. Anode: | 0.02529 | g
df_MH_MA_VV_HZ_EIS_5µm_3,8mAh_2 |  | 2. Anode: | 0.02513 | g | Nicht verwendet weil diese Zelle früher gestoppt wurde
df_MH_MA_VV_HZ_EIS_5µm_3,8mAh_3 |  | 3. Anode: | 0.02529 | g
df_MH_MA_VV_HZ_EIS_5µm_3,8mAh_4 |  | 4. Anode | 0.02529 | g

## Halbzelle - 10µm - 35°C - EIS
Halbzellen zur Untersuchung der Veränderung des internen Zellwiderstandes zur PEIS-Messungen über einen Zeitraum von 300 Stunden (10 µm) bei einer Temperatur von 35°C
Prälithiiert - 10µm - PEIS-Messungen mittels der BioLogic (VSP-3e) bei einer erhöhten Temperatur von 35°C
Atmosphäre während der Prälithiierung: | O2: <2 ppm | H2O: <2 ppm
| Atmosphäre während der Assemblierung: |  |  |  | O2: <1,0 ppm | O2: <12,0 ppm
df_MH_MA_VV_HZ_EIS_10µm_3,8mAh_35°C_1 |  | 1. Anode: | 0.0249 | g
df_MH_MA_VV_HZ_EIS_10µm_3,8mAh_35°C_2 |  | 2. Anode: | 0.0248 | g
df_MH_MA_VV_HZ_EIS_10µm_3,8mAh_35°C_3 |  | 3. Anode: | 0.025 | g
df_MH_MA_VV_HZ_EIS_10µm_3,8mAh_35°C_4 |  | 4. Anode | 0.0248 | g

## Halbzelle - Ref - EIS
Unprälithiierte Referenzhalbzellen zur Untersuchung der Veränderung des internen Zellwiderstandes zur PEIS-Messungen über einen Zeitraum von 336 Stunden bei einer Temperatur von 25°C
Unprälithiiert - PEIS-Messungen mittels der BioLogic (VSP-3e) bei einer gängigen Temperatur von 25°C
| Atmosphäre während der Assemblierung: |  |  |  | O2: <1,0 ppm | O2: <12,0 ppm
df_MH_MA_VV_HZ_EIS_Ref_Unpräli_3,8mAh_1 |  | 1. Anode: | 0.0238 | g
df_MH_MA_VV_HZ_EIS_Ref_Unpräli_3,8mAh_2 |  | 2. Anode: | 0.0237 | g
df_MH_MA_VV_HZ_EIS_Ref_Unpräli_3,8mAh_3 |  | 3. Anode: | 0.0238 | g
df_MH_MA_VV_HZ_EIS_Ref_Unpräli_3,8mAh_4 |  | 4. Anode | 0.0237 | g

## Vollzellen - 10µm - EIS
Untersuchung der Veränderung des zellinternen Widerstandes prälithiierter (10µm) Vollzellen bei einer gängigen Temperatur von 25°C
Prälithiiert - 10µm - PEIS-Messungen mittels der BioLogic (BCS-910) bei einer gängigen Temperatur von 25°C
Atmosphäre während der Prälithiierung: | O2: <2 ppm | H2O: <2 ppm
| Atmosphäre während der Assemblierung: |  |  |  | O2: 1,0 ppm | O2: <1,0 ppm
2026-01-02_19-42-21_df_MA_Hüesker_df_MH_MA_VZ_3.8_SiG_NCA_1_C.1 |  | 1. Anode: | 0.025 | g | 1. Kathode: | 0.0366 | g
2026-01-02_19-42-21_df_MA_Hüesker_df_MH_MA_VZ_3.8_SiG_NCA_2.1_C.2 |  | 2. Anode: | 0.0249 | g | 2. Kathode: | 0.0368 | g
2026-01-02_19-42-21_df_MA_Hüesker_df_MH_MA_VZ_3.8_SiG_NCA_3_C.3 |  | 3. Anode: | 0.0252 | g | 3. Kathode: | 0.036 | g
2026-01-02_19-42-21_df_MA_Hüesker_df_MH_MA_VZ_3.8_SiG_NCA_4_C.4 |  | 4.Anode: | 0.0251 | g | 4. Kathode: | 0.0363 | g

## Vollzellen - 5µm - EIS
Untersuchung der Veränderung des zellinternen Widerstandes prälithiierter (5µm) Vollzellen bei einer gängigen Temperatur von 25°C
Prälithiiert - 5µm - PEIS-Messungen mittels der BioLogic (BCS-910) bei einer gängigen Temperatur von 25°C
Atmosphäre während der Prälithiierung: | O2: <2 ppm | H2O: <2 ppm
| Atmosphäre während der Assemblierung: |  |  |  | O2: 1,0 ppm | O2: <1,0 ppm
2026-01-02_19-42-21_df_MA_Hüesker_df_MH_MA_VZ_3.8_5µm_SiG_NCA_3_C.7 |  | 1. Anode: | 0.0242 | g | 1. Kathode: | 0.0367 | g
2026-01-02_19-42-21_df_MA_Hüesker_df_MH_MA_VZ_3.8_5µm_SiG_NCA_4_C.8 |  | 2. Anode: | 0.0246 | g | 2. Kathode: | 0.037 | g
2026-01-02_19-42-21_df_MA_Hüesker_df_MH_MA_VZ_3.8_5µm_SiG_NCA_5_C.5 |  | 3. Anode: | 0.0247 | g | 3. Kathode: | 0.0372 | g
2026-01-02_19-42-21_df_MA_Hüesker_df_MH_MA_VZ_3.8_5µm_SiG_NCA_6_C.6 |  | 4.Anode: | 0.0246 | g | 4. Kathode: | 0.0374 | g

## Halbzelle - 5µm - 35°C - EIS
Halbzellen zur Untersuchung der Veränderung des internen Zellwiderstandes zur PEIS-Messungen über einen Zeitraum von 300 Stunden (5 µm) bei einer Temperatur von 35°C
Prälithiiert - 5µm - PEIS-Messungen mittels der BioLogic (VSP-3e) bei einer erhöhten Temperatur von 35°C
Atmosphäre während der Prälithiierung: | O2: <2 ppm | H2O: <2 ppm
| Atmosphäre während der Assemblierung: |  |  |  | O2: <1,0 ppm | O2: <12,0 ppm
df_MH_MA_VV_HZ_EIS_5µm_3,8mAh_35°C_1 |  | 1. Anode: | 0.0246 | g
df_MH_MA_VV_HZ_EIS_5µm_3,8mAh_35°C_2 |  | 2. Anode: | 0.0245 | g
df_MH_MA_VV_HZ_EIS_5µm_3,8mAh_35°C_3 |  | 3. Anode: | 0.0243 | g
df_MH_MA_VV_HZ_EIS_5µm_3,8mAh_35°C_4 |  | 4. Anode | 0.0246 | g

## Vollzelle - 5µm (CR2032) - For
Prälithiierte Vollzellen (5µm) die den Vollfaktoriellen Versuchsplan des Prälithiierungsgrades in Abhängigkeit der Prälithiierungsdauer untersuchen
Prälithiiert - 5µm - 1h Stunden
Atmosphäre während der Prälithiierung: | O2: <2 ppm | H2O: <2 ppm
| Atmosphäre während der Assemblierung: |  |  |  | O2: <1,0 ppm | O2: <1,0 ppm
df_MH_MA_VZ_3,8_5µm_1h_1 |  | 1. Anode: | 0.0249 | g | 1. Kathode: | 0.036 | g | berechnete/theoretische Zellkapazität: | 5.286387 | mAh | Kapazität nach der Formierung: | 4.951 | mAh | N:P-Verhältnis: | 3.682287 | Lithiierung der Anode: | 27.16%
df_MH_MA_VZ_3,8_5µm_1h_2 |  | 2. Anode: | 0.0248 | g | 2. Kathode: | 0.036 | g | berechnete/theoretische Zellkapazität: | 5.286387 | mAh | Kapazität nach der Formierung: | 4.9236 | mAh | N:P-Verhältnis: | 3.635098 | Lithiierung der Anode: | 27.51%
df_MH_MA_VZ_3,8_5µm_1h_3 |  | 3. Anode: | 0.0248 | g | 3. Kathode: | 0.0362 | g | berechnete/theoretische Zellkapazität: | 5.321907 | mAh | Kapazität nach der Formierung: | 4.9381 | mAh | N:P-Verhältnis: | 3.610837 | Lithiierung der Anode: | 27.69%
df_MH_MA_VZ_3,8_5µm_1h_4 |  | 4.Anode: | 0.0249 | g | 4. Kathode: | 0.0362 | g | berechnete/theoretische Zellkapazität: | 5.321907 | mAh | Kapazität nach der Formierung: | 4.9613 | mAh | N:P-Verhältnis: | 3.65771 | Lithiierung der Anode: | 27.34%
Coulombsche Wirkungsgrade:
|  |  |  | 1. Zelle | 2. Zelle | 3. Zelle | 4. Zelle
|  | 1. Laden (CC): |  | 6.1211 | 6.13 | 6.0794 | 6.109
|  | 2. Laden (CV): |  | 0.1043 | 0.1013 | 0.1013 | 0.1008
|  | 1. Entladen (CC): |  | 4.9809 | 4.9543 | 4.9616 | 4.9851 |  |  |  | Standardabweichung
|  | Coulombscher Wirkungsgrad: |  | 80.01% | 79.51% | 80.28% | 80.28% | Durchschnittlicher ICE: | 80.02% |  | 0.3631%
|  | 3. Laden (CC): |  | 4.9294 | 4.9038 | 4.9148 | 4.9395
|  | 4. Laden (CV): |  | 0.0943 | 0.094 | 0.0894 | 0.0897
|  | 2. Entladen (CC): |  | 4.951 | 4.9236 | 4.9381 | 4.9613 |  |  |  | Standardabweichung
|  | Coulombscher Wirkungsgrad: |  | 98.55% | 98.52% | 98.68% | 98.65% | Durchschnittlicher ICE: | 98.6% |  | 0.07775%
Prälithiiert - 5µm - 24h Stunden
Atmosphäre während der Prälithiierung: | O2: <2 ppm | H2O: <2 ppm
| Atmosphäre während der Assemblierung: |  |  |  | O2: <1,0 ppm | O2: <1,0 ppm
df_MH_MA_VZ_3,8_5µm_24h_1 |  | 1. Anode: | 0.0248 | g | 1. Kathode: | 0.0366 | g | berechnete/theoretische Zellkapazität: | 5.392947 | mAh | Kapazität nach der Formierung: | 4.9497 | mAh | N:P-Verhältnis: | 3.563272 | Lithiierung der Anode: | 28.06%
df_MH_MA_VZ_3,8_5µm_24h_2 |  | 2. Anode: | 0.0249 | g | 2. Kathode: | 0.0376 | g | berechnete/theoretische Zellkapazität: | 5.570547 | mAh | Kapazität nach der Formierung: | 4.8948 | mAh | N:P-Verhältnis: | 3.494449 | Lithiierung der Anode: | 28.62%
df_MH_MA_VZ_3,8_5µm_24h_3 |  | 3. Anode: | 0.0249 | g | 3. Kathode: | 0.0363 | g | berechnete/theoretische Zellkapazität: | 5.339667 | mAh | Kapazität nach der Formierung: | 5.004 | mAh | N:P-Verhältnis: | 3.645544 | Lithiierung der Anode: | 27.43%
df_MH_MA_VZ_3,8_5µm_24h_4 |  | 4.Anode: | 0.0247 | g | 4. Kathode: | 0.036 | g | berechnete/theoretische Zellkapazität: | 5.286387 | mAh | Kapazität nach der Formierung: | 4.9321 | mAh | N:P-Verhältnis: | 3.58791 | Lithiierung der Anode: | 27.87% | Diese Zelle wurde beim Reparieren des Coincellrechners frühzeitig gestoppt. Aus diesem Grund wird sie auch nicht für die Betrachtung der Formierung herangezogen
Coulombsche Wirkungsgrade:
|  |  |  | 1. Zelle | 2. Zelle | 3. Zelle | 4. Zelle
|  | 1. Laden (CC): |  | 6.1379 | 6.1102 | 6.1765 | 6.1157
|  | 2. Laden (CV): |  | 0.1265 | 0.1263 | 0.103 | 0.1036
|  | 1. Entladen (CC): |  | 4.9675 | 4.9181 | 5.0241 | 4.9584 |  |  |  | Standardabweichung
|  | Coulombscher Wirkungsgrad: |  | 79.3% | 78.86% | 80.01% | 79.73% | Durchschnittlicher ICE: | 79.39% |  | 0.5794%
|  | 3. Laden (CC): |  | 4.9096 | 4.8546 | 4.9784 | 4.9095
|  | 4. Laden (CV): |  | 0.1063 | 0.1095 | 0.0888 | 0.0923
|  | 2. Entladen (CC): |  | 4.9497 | 4.8948 | 5.004 | 4.9321 |  |  |  | Standardabweichung
|  | Coulombscher Wirkungsgrad: |  | 98.68% | 98.6% | 98.75% | 98.61% | Durchschnittlicher ICE: | 98.68% |  | 0.0744%
Prälithiiert - 5µm - 48h Stunden
Atmosphäre während der Prälithiierung: | O2: <2 ppm | H2O: <2 ppm
| Atmosphäre während der Assemblierung: |  |  |  | O2: <1,0 ppm | O2: <1,0 ppm
df_MH_MA_VZ_3,8_5µm_48h_1 |  | 1. Anode: | 0.0249 | g | 1. Kathode: | 0.0368 | g | berechnete/theoretische Zellkapazität: | 5.428467 | mAh | Kapazität nach der Formierung: | 4.8959 | mAh | N:P-Verhältnis: | 3.58591 | Lithiierung der Anode: | 27.89%
df_MH_MA_VZ_3,8_5µm_48h_2 |  | 2. Anode: | 0.0246 | g | 2. Kathode: | 0.0371 | g | berechnete/theoretische Zellkapazität: | 5.481747 | mAh | Kapazität nach der Formierung: | 4.9616 | mAh | N:P-Verhältnis: | 3.414536 | Lithiierung der Anode: | 29.29%
df_MH_MA_VZ_3,8_5µm_48h_3 |  | 3. Anode: | 0.0249 | g | 3. Kathode: | 0.0367 | g | berechnete/theoretische Zellkapazität: | 5.410707 | mAh | Kapazität nach der Formierung: | 5.025 | mAh | N:P-Verhältnis: | 3.59768 | Lithiierung der Anode: | 27.8%
df_MH_MA_VZ_3,8_5µm_48h_4 |  | 4.Anode: | 0.0247 | g | 4. Kathode: | 0.0361 | g | berechnete/theoretische Zellkapazität: | 5.304147 | mAh | Kapazität nach der Formierung: | 4.9257 | mAh | N:P-Verhältnis: | 3.575896 | Lithiierung der Anode: | 27.97%
Coulombsche Wirkungsgrade:
|  |  |  | 1. Zelle | 2. Zelle | 3. Zelle | 4. Zelle
|  | 1. Laden (CC): |  | 6.1079 | 6.1251 | 6.1881 | 6.0892
|  | 2. Laden (CV): |  | 0.1288 | 0.1316 | 0.1034 | 0.1038
|  | 1. Entladen (CC): |  | 4.9163 | 4.9708 | 5.0414 | 4.9466 |  |  |  | Standardabweichung
|  | Coulombscher Wirkungsgrad: |  | 78.83% | 79.45% | 80.13% | 79.87% | Durchschnittlicher ICE: | 79.57% |  | 0.569%
|  | 3. Laden (CC): |  | 4.855 | 4.9172 | 4.9969 | 4.8978
|  | 4. Laden (CV): |  | 0.1084 | 0.1037 | 0.0881 | 0.0915
|  | 2. Entladen (CC): |  | 4.8959 | 4.9616 | 5.025 | 4.9257 |  |  |  | Standardabweichung
|  | Coulombscher Wirkungsgrad: |  | 98.64% | 98.82% | 98.82% | 98.73% | Durchschnittlicher ICE: | 98.75% |  | 0.08633%
Prälithiiert - 5µm - 168h Stunden
Atmosphäre während der Prälithiierung: | O2: <2 ppm | H2O: <2 ppm
| Atmosphäre während der Assemblierung: |  |  |  | O2: <1,0 ppm | O2: <1,0 ppm
df_MH_MA_VZ_3,8_5µm_168h_1 |  | 1. Anode: | 0.0245 | g | 1. Kathode: | 0.0368 | g | berechnete/theoretische Zellkapazität: | 5.428467 | mAh | Kapazität nach der Formierung: | 5.0154 | mAh | N:P-Verhältnis: | 3.618911 | Lithiierung der Anode: | 27.63%
df_MH_MA_VZ_3,8_5µm_168h_2 |  | 2. Anode: | 0.0244 | g | 2. Kathode: | 0.0371 | g | berechnete/theoretische Zellkapazität: | 5.481747 | mAh | Kapazität nach der Formierung: | 4.9966 | mAh | N:P-Verhältnis: | 3.53823 | Lithiierung der Anode: | 28.26%
df_MH_MA_VZ_3,8_5µm_168h_3 |  | 3. Anode: | 0.0249 | g | 3. Kathode: | 0.0377 | g | berechnete/theoretische Zellkapazität: | 5.588307 | mAh | Kapazität nach der Formierung: | 5.1737 | mAh | N:P-Verhältnis: | 3.693956 | Lithiierung der Anode: | 27.07%
df_MH_MA_VZ_3,8_5µm_168h_4 |  | 4.Anode: | 0.0248 | g | 4. Kathode: | 0.0374 | g | berechnete/theoretische Zellkapazität: | 5.535027 | mAh | Kapazität nach der Formierung: | 5.1247 | mAh | N:P-Verhältnis: | 3.684446 | Lithiierung der Anode: | 27.14%
df_MH_MA_VZ_3,8_5µm_168h_5 |  | 5.Anode: | 0.0248 | g | 5.Kathode: | 0.0364 | g | berechnete/theoretische Zellkapazität: | 5.357427 | mAh | Kapazität nach der Formierung: | 4.9511 | mAh | N:P-Verhältnis: | 3.806586 | Lithiierung der Anode: | 26.27%
df_MH_MA_VZ_3,8_5µm_168h_6 |  | 6.Anode: | 0.0248 | g | 6.Kathode: | 0.0363 | g | berechnete/theoretische Zellkapazität: | 5.339667 | mAh | Kapazität nach der Formierung: | 5.0223 | mAh | N:P-Verhältnis: | 3.819247 | Lithiierung der Anode: | 26.18%
Coulombsche Wirkungsgrade:
|  |  |  | 1. Zelle | 2. Zelle | 3. Zelle | 4. Zelle | 5. Zelle | 6.Zelle
|  | 1. Laden (CC): |  | 6.16559 | 6.15602 | 6.36406 | 6.3046 | 6.11256 | 6.16482
|  | 2. Laden (CV): |  | 0.10302 | 0.10145 | 0.10741 | 0.111 | 0.10345 | 0.10249
|  | 1. Entladen (CC): |  | 5.02594 | 5.01012 | 5.18287 | 5.12949 | 4.96588 | 5.0315 |  |  |  | Standardabweichung
|  | Coulombscher Wirkungsgrad: |  | 80.18% | 80.07% | 80.09% | 79.95% | 79.89% | 80.28% | Durchschnittlicher ICE: | 80.08% |  | 0.1434%
|  | 3. Laden (CC): |  | 4.98353 | 4.96646 | 5.13909 | 5.08479 | 4.91828 | 4.99009
|  | 4. Laden (CV): |  | 0.08629 | 0.08556 | 0.0884 | 0.09152 | 0.08816 | 0.08453
|  | 2. Entladen (CC): |  | 5.01536 | 4.99659 | 5.17366 | 5.12464 | 4.95111 | 5.02234 |  |  |  | Standardabweichung
|  | Coulombscher Wirkungsgrad: |  | 98.93% | 98.9% | 98.97% | 99% | 98.89% | 98.97% | Durchschnittlicher ICE: | 98.94% |  | 0.04275%

## Vollzelle - Referenzzelle
Unprälithiierte Referenzvollzellen die den Vollfaktoriellen Versuchsplan des Prälithiierungsgrades in Abhängigkeit der Prälithiierungsdauer untersuchen
Diese sollen Bezug geben, inwieweit die Zellperformance durch die Direktkontakt-Prälithiierung verbessert werden kann
| Atmosphäre während der Assemblierung: |  |  |  | O2: <1,0 ppm | O2: <1,0 ppm
df_MH_MA_VZ_3,8_Ref_1h_5 |  | 1. Anode: | 0.0242 | g | 1. Kathode: | 0.0373 | g | berechnete/theoretische Zellkapazität: | 5.517267 | mAh | Kapazität nach der Formierung: | 4.7469 | mAh | N:P-Verhältnis: | 3.425023 | Lithiierung der Anode: | 29.2%
df_MH_MA_VZ_3,8_Ref_1h_6 |  | 2. Anode: | 0.0242 | g | 2. Kathode: | 0.0374 | g | berechnete/theoretische Zellkapazität: | 5.535027 | mAh | Kapazität nach der Formierung: | 4.7322 | mAh | N:P-Verhältnis: | 3.414034 | Lithiierung der Anode: | 29.29%
df_MH_MA_VZ_3,8_Ref_1h_7 |  | 3. Anode: | 0.0242 | g | 3. Kathode: | 0.0369 | g | berechnete/theoretische Zellkapazität: | 5.446227 | mAh | Kapazität nach der Formierung: | 4.5829 | mAh | N:P-Verhältnis: | 3.469699 | Lithiierung der Anode: | 28.82%
df_MH_MA_VZ_3,8_Ref_1h_8 |  | 4.Anode: | 0.0243 | g | 4. Kathode: | 0.037 | g | berechnete/theoretische Zellkapazität: | 5.463987 | mAh | Kapazität nach der Formierung: | 4.6842 | mAh | N:P-Verhältnis: | 3.504076 | Lithiierung der Anode: | 28.54%
Coulombsche Wirkungsgrade:
|  |  |  | 1. Zelle | 2. Zelle | 3. Zelle | 4. Zelle
|  | 1. Laden (CC): |  | 6.352 | 6.3147 | 6.138 | 6.266
|  | 2. Laden (CV): |  | 0.1096 | 0.1081 | 0.1055 | 0.1078
|  | 1. Entladen (CC): |  | 4.8021 | 4.7863 | 4.6355 | 4.7388 |  |  |  | Standardabweichung
|  | Coulombscher Wirkungsgrad: |  | 74.32% | 74.52% | 74.25% | 74.35% | Durchschnittlicher ICE: | 74.36% |  | 0.1167%
|  | 3. Laden (CC): |  | 4.7673 | 4.7505 | 4.5993 | 4.7028
|  | 4. Laden (CV): |  | 0.08879 | 0.0881 | 0.0882 | 0.0886
|  | 2. Entladen (CC): |  | 4.7469 | 4.7322 | 4.5829 | 4.6842 |  |  |  | Standardabweichung
|  | Coulombscher Wirkungsgrad: |  | 97.75% | 97.8% | 97.77% | 97.76% | Durchschnittlicher ICE: | 97.77% |  | 0.02127%

## Vollzelle - 10µm - 35°C
Prälithiierte Vollzellen (10µm) die den Einfluss einer erhöhten Prälithiierungstemepratur (35°C) während der Prälithiierungsdauer und der Formierung untersuchen
Prälithiiert - 10µm - 48h Stunden - 35°C
Atmosphäre während der Prälithiierung: | O2: <2 ppm | H2O: <2 ppm
| Atmosphäre während der Assemblierung: |  |  |  | O2: <1,0 ppm | O2: <1,0 ppm
df_MH_MA_VZ_3,8_10µm_48h_35°C_1 |  | 1. Anode: | 0.0252 | g | 1. Kathode: | 0.0373 | g | berechnete/theoretische Zellkapazität: | 5.517267 | mAh | Kapazität nach der Formierung: | 5.5206 | mAh | N:P-Verhältnis: | 3.450511 | Lithiierung der Anode: | 28.98%
df_MH_MA_VZ_3,8_10µm_48h_35°C_2 |  | 2. Anode: | 0.0253 | g | 2. Kathode: | 0.0371 | g | berechnete/theoretische Zellkapazität: | 5.481747 | mAh | Kapazität nach der Formierung: | 5.462 | mAh | N:P-Verhältnis: | 3.518376 | Lithiierung der Anode: | 28.42%
df_MH_MA_VZ_3,8_10µm_48h_35°C_3 |  | 3. Anode: | 0.0252 | g | 3. Kathode: | 0.0376 | g | berechnete/theoretische Zellkapazität: | 5.570547 | mAh | Kapazität nach der Formierung: | 5.5758 | mAh | N:P-Verhältnis: | 3.417508 | Lithiierung der Anode: | 29.26%
df_MH_MA_VZ_3,8_10µm_48h_35°C_4 |  | 4.Anode: | 0.0252 | g | 4. Kathode: | 0.0374 | g | berechnete/theoretische Zellkapazität: | 5.535027 | mAh | Kapazität nach der Formierung: | 5.4869 | mAh | N:P-Verhältnis: | 3.43944 | Lithiierung der Anode: | 29.07%
df_MH_MA_VZ_3,8_10µm_48h_35°C_5 |  | 5.Anode: | 0.0253 | g | 5.Kathode: | 0.0374 | g | berechnete/theoretische Zellkapazität: | 5.535027 | mAh | Kapazität nach der Formierung: | 5.572 | mAh | N:P-Verhältnis: | 3.484508 | Lithiierung der Anode: | 28.7%
df_MH_MA_VZ_3,8_10µm_48h_35°C_6 |  | 6.Anode: | 0.0252 | g | 6.Kathode: | 0.0375 | g | berechnete/theoretische Zellkapazität: | 5.552787 | mAh | Kapazität nach der Formierung: | 5.5726 | mAh | N:P-Verhältnis: | 3.428439 | Lithiierung der Anode: | 29.17%
Coulombsche Wirkungsgrade:
|  |  |  | 1. Zelle | 2. Zelle | 3. Zelle | 4. Zelle | 5. Zelle | 6.Zelle
|  | 1. Laden (CC): |  | 6.41254 | 6.28729 | 6.39454 | 6.30121 | 6.3471 | 6.38706
|  | 2. Laden (CV): |  | 0.09318 | 0.09788 | 0.09361 | 0.09552 | 0.094 | 0.09589
|  | 1. Entladen (CC): |  | 5.52882 | 5.46751 | 5.57418 | 5.48871 | 5.56261 | 5.5743 |  |  |  | Standardabweichung
|  | Coulombscher Wirkungsgrad: |  | 84.98% | 85.63% | 85.91% | 85.8% | 86.36% | 85.98% | Durchschnittlicher ICE: | 85.78% |  | 0.4592%
|  | 3. Laden (CC): |  | 5.49869 | 5.43476 | 5.54782 | 5.46022 | 5.53491 | 5.54375
|  | 4. Laden (CV): |  | 0.08408 | 0.08496 | 0.08217 | 0.08291 | 0.0818 | 0.08409
|  | 2. Entladen (CC): |  | 5.5206 | 5.462 | 5.57578 | 5.48688 | 5.57198 | 5.57264 |  |  |  | Standardabweichung
|  | Coulombscher Wirkungsgrad: |  | 98.89% | 98.95% | 99.04% | 98.99% | 99.2% | 99.02% | Durchschnittlicher ICE: | 99.01% |  | 0.107%

## Vollzelle - 5µm - 35°C
Prälithiierte Vollzellen (5µm) die den Einfluss einer erhöhten Prälithiierungstemepratur (35°C) während der Prälithiierungsdauer und der Formierung untersuchen
Prälithiiert - 5µm - 48h Stunden - 35°C
Atmosphäre während der Prälithiierung: | O2: <2 ppm | H2O: <2 ppm
| Atmosphäre während der Assemblierung: |  |  |  | O2: <1,0 ppm | O2: <1,0 ppm
df_MH_MA_VZ_3,8_5µm_48h_35°C_1 |  | 1. Anode: | 0.0248 | g | 1. Kathode: | 0.0372 | g | berechnete/theoretische Zellkapazität: | 5.499507 | mAh | Kapazität nach der Formierung: | 5.3414 | mAh | N:P-Verhältnis: | 3.494229 | Lithiierung der Anode: | 28.62%
df_MH_MA_VZ_3,8_5µm_48h_35°C_2 |  | 2. Anode: | 0.0248 | g | 2. Kathode: | 0.0378 | g | berechnete/theoretische Zellkapazität: | 5.606067 | mAh | Kapazität nach der Formierung: | 5.452 | mAh | N:P-Verhältnis: | 3.427811 | Lithiierung der Anode: | 29.17%
df_MH_MA_VZ_3,8_5µm_48h_35°C_3 |  | 3. Anode: | 0.0249 | g | 3. Kathode: | 0.0386 | g | berechnete/theoretische Zellkapazität: | 5.748147 | mAh | Kapazität nach der Formierung: | 5.452 | mAh | N:P-Verhältnis: | 3.386481 | Lithiierung der Anode: | 29.53%
df_MH_MA_VZ_3,8_5µm_48h_35°C_4 |  | 4. Anode: | 0.0249 | g | 4. Kathode: | 0.0383 | g | berechnete/theoretische Zellkapazität: | 5.694867 | mAh | Kapazität nach der Formierung: | 5.5056 | mAh | N:P-Verhältnis: | 3.418165 | Lithiierung der Anode: | 29.26%
df_MH_MA_VZ_3,8_5µm_48h_35°C_5 |  | 5. Anode: | 0.0249 | g | 5.Kathode: | 0.0379 | g | berechnete/theoretische Zellkapazität: | 5.623827 | mAh | Kapazität nach der Formierung: | 5.4171 | mAh | N:P-Verhältnis: | 3.461343 | Lithiierung der Anode: | 28.89%
df_MH_MA_VZ_3,8_5µm_48h_35°C_6 |  | 6. Anode: | 0.025 | g | 6.Kathode: | 0.0381 | g | berechnete/theoretische Zellkapazität: | 5.659347 | mAh | Kapazität nach der Formierung: | 5.4834 | mAh | N:P-Verhältnis: | 3.483697 | Lithiierung der Anode: | 28.71%
Coulombsche Wirkungsgrade:
|  |  |  | 1. Zelle | 2. Zelle | 3. Zelle | 4. Zelle | 5. Zelle | 6.Zelle
|  | 1. Laden (CC): |  | 6.31042 | 6.42757 | 6.47261 | 6.51522 | 6.42795 | 6.52325
|  | 2. Laden (CV): |  | 0.09458 | 0.09512 | 0.09957 | 0.09869 | 0.09509 | 0.09379
|  | 1. Entladen (CC): |  | 5.38553 | 5.49461 | 5.50072 | 5.55128 | 5.46295 | 5.53021 |  |  |  | Standardabweichung
|  | Coulombscher Wirkungsgrad: |  | 84.08% | 84.24% | 83.7% | 83.93% | 83.75% | 83.58% | Durchschnittlicher ICE: | 83.88% |  | 0.2515%
|  | 3. Laden (CC): |  | 5.35893 | 5.4669 | 5.47122 | 5.52297 | 5.43647 | 5.50603
|  | 4. Laden (CV): |  | 0.08099 | 0.08238 | 0.08249 | 0.08321 | 0.08164 | 0.08048
|  | 2. Entladen (CC): |  | 5.34137 | 5.45199 | 5.45196 | 5.50558 | 5.41711 | 5.48335 |  |  |  | Standardabweichung
|  | Coulombscher Wirkungsgrad: |  | 98.19% | 98.25% | 98.17% | 98.21% | 98.17% | 98.15% | Durchschnittlicher ICE: | 98.19% |  | 0.03377%

## Material - Abmessungen
Anodematerial (Si/G): | CLM0001 | Si: 69,7 % | C: 19,9 % | Super-C65: 2,0 % | LiPAA: 8,2 % | CMC: 0,2 %
Kathodenmaterial (NAC): | Excel TUM | NCA-7051-b: 96% | - | Super-C65: 2,0 % | PVDF: 2,0 %
Spezifische Kapazität:
Anode (Si/G):
|  | spezifische Flächenkapazität: | 12.49 | mAh/cm2
|  | Genutze Anodenkapazität: | 3.8 | mAh/cm2
|  | Genutze Lithiierungsgrad: | 30.42434 | %
|  | spezifische Massenkapazität: | 3.579 | mAh/mg
|  | spezifische genutze Massenkapazität: | 1.088887 | mAh/mg
|  | Dichte Kupferarbleiter: | 8.96 | g/cm3
|  | Durchmesser Anode: | 15 | mm
|  | Fläche Anode (CR2032): | 1.76709375 | cm2
|  | Theoretische Kapazität der Anode: | 6.71495625 | mAh
|  | Dicke Kupferableiter: | 10.5 | µm
|  | Masse Kupferableiter: | 16.624818 | mg
Kathode (NAC):
|  | spezifische Flächenkapazität: | 3.8 | mAh/cm2
|  | spezifische Massenkapazität: | 0.185 | mAh/mg
|  | Dichte Aluminiumableiter: | 2.7 | g/cm3
|  | Durchmesser Kathode | 14 | mm
|  | Fläche Kathode (CR2032): | 1.539335 | cm2
|  | Dicke Aluminiumableiter: | 15 | µm
|  | Masse Aluminiumableiter: | 6.23430675 | mg
Kathode (NMC811) - Pouch:
|  | spezifische Flächenkapazität: | 3.8 | mAh/cm2
|  | spezifische Massenkapazität: | 0.19 | mAh/mg
|  | Dichte Aluminiumableiter: | 2.7 | g/cm3
|  | Dimensionen Kathode | 30 x 30 | mm
|  | Fläche Al-Kathode (Pouchzelle): | 10.2613675 | cm2
|  | Dicke Aluminiumableiter: | 12 | µm
|  | Masse Aluminiumableiter: | 33.2468307 | mg
Anode (Si/G) - Pouch:
|  | spezifische Flächenkapazität: | 12.49 | mAh/cm2
|  | Genutze Anodenkapazität: | 3.8 | mAh/cm2
|  | Genutze Lithiierungsgrad: | 30.42434 | %
|  | spezifische Massenkapazität: | 3.579 | mAh/mg
|  | spezifische genutze Massenkapazität: | 1.088887 | mAh/mg
|  | Dichte Kupferarbleiter: | 8.96 | g/cm3
|  | Dimensionen Anode: | 33 x 33 | mm
|  | Fläche Anode: | 12.1513675 | cm2
|  | Dicke Kupferableiter: | 10.5 | µm
|  | Masse Kupferableiter: | 114.3201 | mg
Li-Folie
|  | Dichte Li: | 0.534 | g/cm3
10µm
|  | Masse Li-Folie (10µm): | 0.0009436280625 | g
5µm
|  | Masse Li-Folie (5µm): | 0.000471814 | g
Halbzelle:
|  | Dicke [mm] | Anzahl | Gesamtdicke [mm]
| 1. Unterlegschale | - | 1 | -
| 2. Dichtring | - | 1 | -
| 3. Unterlegscheibe | 1 | 1 | 1
| 4. Lithium-Chips | 0.2 | 2 | 1.4
| 5. Separator | 0.1 | 1 | 1.5
| 6. Anode (Prälithiiert) | 0.08 | 1 | 1.58
| 7. Unterlegscheibe | 0.5 | 1 | 2.08
| 8. Feder | - | 1
| 9. Oberschale | - | 1
2,08mm
Vollzelle:
|  | Dicke [mm] | Anzahl | Gesamtdicke [mm]
| 1. Unterlegschale | - | 1 | -
| 2. Dichtring | - | 1 | -
| 3. Unterlegscheibe | 0.3 | 1 | 0.3
| 4. Unterlegscheibe | 1 | 1 | 1.3
| 5. Anode (Si/G) | 0.06 | 1 | 1.36
| 6. Separator | 0.1 | 1 | 1.46
| 7. Kathode (NAC) | 0.08 | 1 | 1.54
| 8. Unterlegscheibe | 0.5 | 1 | 2.04
| 9. Feder | - | 1
| 10. Oberschale | - | 1
2,04mm

## Spez. Kapazität
Gruppe | Zell-ID | Geometrie | Quellblatt | Quellzeile | Anodenmasse [g] | Kathodenmasse gesamt [g] | Al-Ableiter [mg] | Aktivmaterialmasse [g] | Kapazität nach Formierung [mAh] | Spezifische Kapazität [mAh/g] | Theoretische Zellkapazität [mAh]
CR2032 10µm 1h | df_MH_MA_VZ_3,8_10µm_1h_5 | CR2032 | Vollzelle - 10µm(Cr2032) - For | 10 | 0.0249 | 0.0376 | 6.23430675 | 0.03011106552 | 5.1619 | 171.4287 | 5.570547
CR2032 10µm 1h | df_MH_MA_VZ_3,8_10µm_1h_6 | CR2032 | Vollzelle - 10µm(Cr2032) - For | 11 | 0.0249 | 0.0368 | 6.23430675 | 0.02934306552 | 4.9853 | 169.897 | 5.428467
CR2032 10µm 1h | df_MH_MA_VZ_3,8_10µm_1h_9 | CR2032 | Vollzelle - 10µm(Cr2032) - For | 12 | 0.0252 | 0.0374 | 6.23430675 | 0.02991906552 | 5.1486 | 172.0843 | 5.535027
CR2032 10µm 1h | df_MH_MA_VZ_3,8_10µm_1h_10 | CR2032 | Vollzelle - 10µm(Cr2032) - For | 13 | 0.0252 | 0.0374 | 6.23430675 | 0.02991906552 | 5.1427 | 171.8871 | 5.535027
CR2032 10µm 1h | df_MH_MA_VZ_3,8_10µm_1h_11 | CR2032 | Vollzelle - 10µm(Cr2032) - For | 14 | 0.0252 | 0.037 | 6.23430675 | 0.02953506552 | 5.0938 | 172.4662 | 5.463987
CR2032 10µm 1h | df_MH_MA_VZ_3,8_10µm_1h_12 | CR2032 | Vollzelle - 10µm(Cr2032) - For | 15 | 0.0251 | 0.0371 | 6.23430675 | 0.02963106552 | 5.0602 | 170.7735 | 5.481747
CR2032 10µm 24h | df_MH_MA_VZ_3,8_10µm_24h_1 | CR2032 | Vollzelle - 10µm(Cr2032) - For | 35 | 0.0252 | 0.0358 | 6.23430675 | 0.02838306552 | 4.8296 | 170.1578 | 5.250867
CR2032 10µm 24h | df_MH_MA_VZ_3,8_10µm_24h_2 | CR2032 | Vollzelle - 10µm(Cr2032) - For | 36 | 0.025 | 0.0364 | 6.23430675 | 0.02895906552 | 5.068 | 175.0056 | 5.357427
CR2032 10µm 24h | df_MH_MA_VZ_3,8_10µm_24h_3 | CR2032 | Vollzelle - 10µm(Cr2032) - For | 37 | 0.0249 | 0.0364 | 6.23430675 | 0.02895906552 | 5.0819 | 175.4856 | 5.357427
CR2032 10µm 24h | df_MH_MA_VZ_3,8_10µm_24h_4 | CR2032 | Vollzelle - 10µm(Cr2032) - For | 38 | 0.0249 | 0.0364 | 6.23430675 | 0.02895906552 | 5.1615 | 178.2343 | 5.357427
CR2032 10µm 48h | df_MH_MA_VZ_3,8_10µm_48h_1 | CR2032 | Vollzelle - 10µm(Cr2032) - For | 58 | 0.0251 | 0.0367 | 6.23430675 | 0.02924706552 | 5.2711 | 180.2266 | 5.410707
CR2032 10µm 48h | df_MH_MA_VZ_3,8_10µm_48h_2 | CR2032 | Vollzelle - 10µm(Cr2032) - For | 59 | 0.0248 | 0.0375 | 6.23430675 | 0.03001506552 | 5.352 | 178.3105 | 5.552787
CR2032 10µm 48h | df_MH_MA_VZ_3,8_10µm_48h_3 | CR2032 | Vollzelle - 10µm(Cr2032) - For | 60 | 0.0251 | 0.0376 | 6.23430675 | 0.03011106552 | 5.3523 | 177.7519 | 5.570547
CR2032 10µm 48h | df_MH_MA_VZ_3,8_10µm_48h_4 | CR2032 | Vollzelle - 10µm(Cr2032) - For | 61 | 0.0249 | 0.0368 | 6.23430675 | 0.02934306552 | 5.0219 | 171.1444 | 5.428467
CR2032 10µm 168h | df_MH_MA_VZ_3,8_10µm_168h_1 | CR2032 | Vollzelle - 10µm(Cr2032) - For | 81 | 0.0253 | 0.0362 | 6.23430675 | 0.02876706552 | 5.0625 | 175.9825 | 5.321907
CR2032 10µm 168h | df_MH_MA_VZ_3,8_10µm_168h_2 | CR2032 | Vollzelle - 10µm(Cr2032) - For | 82 | 0.0251 | 0.0357 | 6.23430675 | 0.02828706552 | 4.9026 | 173.316 | 5.233107
CR2032 10µm 168h | df_MH_MA_VZ_3,8_10µm_168h_3 | CR2032 | Vollzelle - 10µm(Cr2032) - For | 83 | 0.0249 | 0.036 | 6.23430675 | 0.02857506552 | 4.9254 | 172.3671 | 5.286387
CR2032 10µm 168h | df_MH_MA_VZ_3,8_10µm_168h_4 | CR2032 | Vollzelle - 10µm(Cr2032) - For | 84 | 0.0247 | 0.0359 | 6.23430675 | 0.02847906552 | 5.0249 | 176.4419 | 5.268627
CR2032 10µm 168h | df_MH_MA_VZ_3,8_10µm_168h_5 | CR2032 | Vollzelle - 10µm(Cr2032) - For | 85 | 0.0252 | 0.036 | 6.23430675 | 0.02857506552 | 5.0323 | 176.1081 | 5.286387
CR2032 10µm 168h | df_MH_MA_VZ_3,8_10µm_168h_6 | CR2032 | Vollzelle - 10µm(Cr2032) - For | 86 | 0.025 | 0.036 | 6.23430675 | 0.02857506552 | 5.0858 | 177.9803 | 5.286387
Pouch Ref 48h | df_MH_VZ_PZ_3,8_Ref_48h_1 | Pouch | Vollzelle - Pouchzelle (10µm) | 10 | 0.1637 | 0.1999 | 33.2468307 | 0.159987 | 28.542 | 178.4019 | 30.39754
Pouch Ref 48h | df_MH_VZ_PZ_3,8_Ref_48h_2 | Pouch | Vollzelle - Pouchzelle (10µm) | 11 | 0.1602 | 0.1994 | 33.2468307 | 0.159507 | 28.379 | 177.9169 | 30.30634
Pouch Ref 48h | df_MH_VZ_PZ_3,8_Ref_48h_3 | Pouch | Vollzelle - Pouchzelle (10µm) | 12 | 0.1608 | 0.1999 | 33.2468307 | 0.159987 | 28.529 | 178.3207 | 30.39754
Pouch 10µm 48h 0b | df_MH_VZ_PZ_3,8_10µm_48h_0b_1 | Pouch | Vollzelle - Pouchzelle (10µm) | 32 | 0.1587 | 0.1993 | 33.2468307 | 0.159411 | 29.098 | 182.5344 | 30.2881
Pouch 10µm 48h 0b | df_MH_VZ_PZ_3,8_10µm_48h_0b_2 | Pouch | Vollzelle - Pouchzelle (10µm) | 33 | 0.1602 | 0.1996 | 33.2468307 | 0.159699 | 29.403 | 184.1151 | 30.34282
Pouch 10µm 48h 1b | df_MH_VZ_PZ_3,8_10µm_48h_1b_1 | Pouch | Vollzelle - Pouchzelle (10µm) | 52 | 0.1585 | 0.197 | 33.2468307 | 0.157203 | 32.117 | 204.3027 | 29.86858
Pouch 10µm 48h 1b | df_MH_VZ_PZ_3,8_10µm_48h_1b_2 | Pouch | Vollzelle - Pouchzelle (10µm) | 53 | 0.1641 | 0.1993 | 33.2468307 | 0.159411 | 32.407 | 203.2921 | 30.2881
Pouch 10µm 48h 2b | df_MH_VZ_PZ_3,8_10µm_48h_2b_1 | Pouch | Vollzelle - Pouchzelle (10µm) | 72 | 0.1597 | 0.1985 | 33.2468307 | 0.158643 | 32.371 | 204.0493 | 30.14218
Pouch 10µm 48h 2b | df_MH_VZ_PZ_3,8_10µm_48h_2b_2 | Pouch | Vollzelle - Pouchzelle (10µm) | 73 | 0.1581 | 0.1971 | 33.2468307 | 0.157299 | 31.899 | 202.7921 | 29.88682
Pouch 10µm 48h 3b | df_MH_VZ_PZ_3,8_10µm_48h_3b_1 | Pouch | Vollzelle - Pouchzelle (10µm) | 92 | 0.1598 | 0.1986 | 33.2468307 | 0.158739 | 31.424 | 197.9601 | 30.16042
Pouch 10µm 48h 3b | df_MH_VZ_PZ_3,8_10µm_48h_3b_2 | Pouch | Vollzelle - Pouchzelle (10µm) | 93 | 0.1646 | 0.1994 | 33.2468307 | 0.159507 | 32.505 | 203.7841 | 30.30634
CR2032 5µm 1h | df_MH_MA_VZ_3,8_5µm_1h_1 | CR2032 | Vollzelle - 5µm (CR2032) - For | 10 | 0.0249 | 0.036 | 6.23430675 | 0.02857506552 | 4.951 | 173.2629 | 5.286387
CR2032 5µm 1h | df_MH_MA_VZ_3,8_5µm_1h_2 | CR2032 | Vollzelle - 5µm (CR2032) - For | 11 | 0.0248 | 0.036 | 6.23430675 | 0.02857506552 | 4.9236 | 172.3041 | 5.286387
CR2032 5µm 1h | df_MH_MA_VZ_3,8_5µm_1h_3 | CR2032 | Vollzelle - 5µm (CR2032) - For | 12 | 0.0248 | 0.0362 | 6.23430675 | 0.02876706552 | 4.9381 | 171.6581 | 5.321907
CR2032 5µm 1h | df_MH_MA_VZ_3,8_5µm_1h_4 | CR2032 | Vollzelle - 5µm (CR2032) - For | 13 | 0.0249 | 0.0362 | 6.23430675 | 0.02876706552 | 4.9613 | 172.4646 | 5.321907
CR2032 5µm 24h | df_MH_MA_VZ_3,8_5µm_24h_1 | CR2032 | Vollzelle - 5µm (CR2032) - For | 33 | 0.0248 | 0.0366 | 6.23430675 | 0.02915106552 | 4.9497 | 169.7948 | 5.392947
CR2032 5µm 24h | df_MH_MA_VZ_3,8_5µm_24h_2 | CR2032 | Vollzelle - 5µm (CR2032) - For | 34 | 0.0249 | 0.0376 | 6.23430675 | 0.03011106552 | 4.8948 | 162.5582 | 5.570547
CR2032 5µm 24h | df_MH_MA_VZ_3,8_5µm_24h_3 | CR2032 | Vollzelle - 5µm (CR2032) - For | 35 | 0.0249 | 0.0363 | 6.23430675 | 0.02886306552 | 5.004 | 173.3704 | 5.339667
CR2032 5µm 24h | df_MH_MA_VZ_3,8_5µm_24h_4 | CR2032 | Vollzelle - 5µm (CR2032) - For | 36 | 0.0247 | 0.036 | 6.23430675 | 0.02857506552 | 4.9321 | 172.6015 | 5.286387
CR2032 5µm 48h | df_MH_MA_VZ_3,8_5µm_48h_1 | CR2032 | Vollzelle - 5µm (CR2032) - For | 56 | 0.0249 | 0.0368 | 6.23430675 | 0.02934306552 | 4.8959 | 166.8503 | 5.428467
CR2032 5µm 48h | df_MH_MA_VZ_3,8_5µm_48h_2 | CR2032 | Vollzelle - 5µm (CR2032) - For | 57 | 0.0246 | 0.0371 | 6.23430675 | 0.02963106552 | 4.9616 | 167.4459 | 5.481747
CR2032 5µm 48h | df_MH_MA_VZ_3,8_5µm_48h_3 | CR2032 | Vollzelle - 5µm (CR2032) - For | 58 | 0.0249 | 0.0367 | 6.23430675 | 0.02924706552 | 5.025 | 171.8121 | 5.410707
CR2032 5µm 48h | df_MH_MA_VZ_3,8_5µm_48h_4 | CR2032 | Vollzelle - 5µm (CR2032) - For | 59 | 0.0247 | 0.0361 | 6.23430675 | 0.02867106552 | 4.9257 | 171.8004 | 5.304147
CR2032 5µm 168h | df_MH_MA_VZ_3,8_5µm_168h_1 | CR2032 | Vollzelle - 5µm (CR2032) - For | 79 | 0.0245 | 0.0368 | 6.23430675 | 0.02934306552 | 5.0154 | 170.9228 | 5.428467
CR2032 5µm 168h | df_MH_MA_VZ_3,8_5µm_168h_2 | CR2032 | Vollzelle - 5µm (CR2032) - For | 80 | 0.0244 | 0.0371 | 6.23430675 | 0.02963106552 | 4.9966 | 168.6271 | 5.481747
CR2032 5µm 168h | df_MH_MA_VZ_3,8_5µm_168h_3 | CR2032 | Vollzelle - 5µm (CR2032) - For | 81 | 0.0249 | 0.0377 | 6.23430675 | 0.03020706552 | 5.1737 | 171.2745 | 5.588307
CR2032 5µm 168h | df_MH_MA_VZ_3,8_5µm_168h_4 | CR2032 | Vollzelle - 5µm (CR2032) - For | 82 | 0.0248 | 0.0374 | 6.23430675 | 0.02991906552 | 5.1247 | 171.2854 | 5.535027
CR2032 5µm 168h | df_MH_MA_VZ_3,8_5µm_168h_5 | CR2032 | Vollzelle - 5µm (CR2032) - For | 83 | 0.0248 | 0.0364 | 6.23430675 | 0.02895906552 | 4.9511 | 170.9689 | 5.357427
CR2032 5µm 168h | df_MH_MA_VZ_3,8_5µm_168h_6 | CR2032 | Vollzelle - 5µm (CR2032) - For | 84 | 0.0248 | 0.0363 | 6.23430675 | 0.02886306552 | 5.0223 | 174.0044 | 5.339667
CR2032 Referenz | df_MH_MA_VZ_3,8_Ref_1h_5 | CR2032 | Vollzelle - Referenzzelle | 7 | 0.0242 | 0.0373 | 6.23430675 | 0.02982306552 | 4.7469 | 159.1687 | 5.517267
CR2032 Referenz | df_MH_MA_VZ_3,8_Ref_1h_6 | CR2032 | Vollzelle - Referenzzelle | 8 | 0.0242 | 0.0374 | 6.23430675 | 0.02991906552 | 4.7322 | 158.1667 | 5.535027
CR2032 Referenz | df_MH_MA_VZ_3,8_Ref_1h_7 | CR2032 | Vollzelle - Referenzzelle | 9 | 0.0242 | 0.0369 | 6.23430675 | 0.02943906552 | 4.5829 | 155.6741 | 5.446227
CR2032 Referenz | df_MH_MA_VZ_3,8_Ref_1h_8 | CR2032 | Vollzelle - Referenzzelle | 10 | 0.0243 | 0.037 | 6.23430675 | 0.02953506552 | 4.6842 | 158.5979 | 5.463987
CR2032 10µm 48h 35°C | df_MH_MA_VZ_3,8_10µm_48h_35°C_1 | CR2032 | Vollzelle - 10µm - 35°C | 10 | 0.0252 | 0.0373 | 6.23430675 | 0.02982306552 | 5.5206 | 185.1118 | 5.517267
CR2032 10µm 48h 35°C | df_MH_MA_VZ_3,8_10µm_48h_35°C_2 | CR2032 | Vollzelle - 10µm - 35°C | 11 | 0.0253 | 0.0371 | 6.23430675 | 0.02963106552 | 5.462 | 184.3336 | 5.481747
CR2032 10µm 48h 35°C | df_MH_MA_VZ_3,8_10µm_48h_35°C_3 | CR2032 | Vollzelle - 10µm - 35°C | 12 | 0.0252 | 0.0376 | 6.23430675 | 0.03011106552 | 5.5758 | 185.1745 | 5.570547
CR2032 10µm 48h 35°C | df_MH_MA_VZ_3,8_10µm_48h_35°C_4 | CR2032 | Vollzelle - 10µm - 35°C | 13 | 0.0252 | 0.0374 | 6.23430675 | 0.02991906552 | 5.4869 | 183.3914 | 5.535027
CR2032 10µm 48h 35°C | df_MH_MA_VZ_3,8_10µm_48h_35°C_5 | CR2032 | Vollzelle - 10µm - 35°C | 14 | 0.0253 | 0.0374 | 6.23430675 | 0.02991906552 | 5.572 | 186.2358 | 5.535027
CR2032 10µm 48h 35°C | df_MH_MA_VZ_3,8_10µm_48h_35°C_6 | CR2032 | Vollzelle - 10µm - 35°C | 15 | 0.0252 | 0.0375 | 6.23430675 | 0.03001506552 | 5.5726 | 185.6601 | 5.552787
CR2032 5µm 48h 35°C | df_MH_MA_VZ_3,8_5µm_48h_35°C_1 | CR2032 | Vollzelle - 5µm - 35°C | 10 | 0.0248 | 0.0372 | 6.23430675 | 0.02972706552 | 5.3414 | 179.6814 | 5.499507
CR2032 5µm 48h 35°C | df_MH_MA_VZ_3,8_5µm_48h_35°C_2 | CR2032 | Vollzelle - 5µm - 35°C | 11 | 0.0248 | 0.0378 | 6.23430675 | 0.03030306552 | 5.452 | 179.9158 | 5.606067
CR2032 5µm 48h 35°C | df_MH_MA_VZ_3,8_5µm_48h_35°C_3 | CR2032 | Vollzelle - 5µm - 35°C | 12 | 0.0249 | 0.0386 | 6.23430675 | 0.03107106552 | 5.452 | 175.4687 | 5.748147
CR2032 5µm 48h 35°C | df_MH_MA_VZ_3,8_5µm_48h_35°C_4 | CR2032 | Vollzelle - 5µm - 35°C | 13 | 0.0249 | 0.0383 | 6.23430675 | 0.03078306552 | 5.5056 | 178.8516 | 5.694867
CR2032 5µm 48h 35°C | df_MH_MA_VZ_3,8_5µm_48h_35°C_5 | CR2032 | Vollzelle - 5µm - 35°C | 14 | 0.0249 | 0.0379 | 6.23430675 | 0.03039906552 | 5.4171 | 178.1996 | 5.623827
CR2032 5µm 48h 35°C | df_MH_MA_VZ_3,8_5µm_48h_35°C_6 | CR2032 | Vollzelle - 5µm - 35°C | 15 | 0.025 | 0.0381 | 6.23430675 | 0.03059106552 | 5.4834 | 179.2484 | 5.659347

## Gruppenübersicht
Gruppe | Anzahl Zellen | Mittlere spez. Kapazität [mAh/g] | Minimum [mAh/g] | Maximum [mAh/g]
CR2032 10µm 1h | 6 | 171.422779 | 169.897041 | 172.466182
CR2032 10µm 24h | 4 | 174.720856 | 170.1578 | 178.234342
CR2032 10µm 48h | 4 | 176.858342 | 171.144354 | 180.226628
CR2032 10µm 168h | 6 | 175.365972 | 172.367059 | 177.980344
Pouch Ref 48h | 3 | 178.213183 | 177.916909 | 178.401948
Pouch 10µm 48h 0b | 2 | 183.324737 | 182.534406 | 184.115068
Pouch 10µm 48h 1b | 2 | 203.797363 | 203.292065 | 204.302662
Pouch 10µm 48h 2b | 2 | 203.420684 | 202.79208 | 204.049289
Pouch 10µm 48h 3b | 2 | 200.872113 | 197.960121 | 203.784106
CR2032 5µm 1h | 4 | 172.422426 | 171.658107 | 173.262945
CR2032 5µm 24h | 4 | 169.581222 | 162.55818 | 173.370358
CR2032 5µm 48h | 4 | 169.477175 | 166.850324 | 171.812109
CR2032 5µm 168h | 6 | 171.180524 | 168.627078 | 174.004386
CR2032 Referenz | 4 | 157.901868 | 155.674099 | 159.168748
CR2032 10µm 48h 35°C | 6 | 184.984509 | 183.391423 | 186.235763
CR2032 5µm 48h 35°C | 6 | 178.560906 | 175.468717 | 179.915791